## 1
Общество с ограниченной ответственностью "Инженерная геология" (ООО "ИнжГео") | [11 empty] | Общество с ограниченной ответственностью "Инженерная геология" (ООО "ИнжГео")
Юр. адрес: 117279, г. Москва, ул. Миклухо-Маклая, 36 а, этаж 5, пом. XXIII к. 76-84 | [11 empty] | Юр. адрес: 117279, г. Москва, ул. Миклухо-Маклая, 36 а, этаж 5, пом. XXIII к. 76-84 | [8 empty] | нагр |  |  | X0 | Y0 | R |  | нагр |  |  |  | X0 | Y0 | R | нагр |  |  |  | X0 | Y0 | R |  | нагр |  |  |  | X0 | Y0 | R
Телефон/факс +7 (495) 132-30-00, Адрес электронной почты inbox@inj-geo.ru | [11 empty] | Телефон/факс +7 (495) 132-30-00, Адрес электронной почты inbox@inj-geo.ru | [12 empty] | 0 | [7 empty] | 0 | [6 empty] | 0 | [7 empty] | 0
[21 empty] | девиатор | [6 empty] | девиатор | [6 empty] | девиатор | [7 empty] | девиатор
Испытательная лаборатория ООО «ИнжГео» | [11 empty] | Испытательная лаборатория ООО «ИнжГео» | [8 empty] | x0 | Угол | X | Y |  |  |  | x0 |  | Угол | X | Y |  |  | x0 |  | Угол | X | Y |  |  |  | x0 |  | Угол | X | Y
Адрес места осуществления деятельности лаборатории: г. Москва, просп. Вернадского, д. 51, стр. 1 | [11 empty] | Адрес места осуществления деятельности лаборатории: г. Москва, просп. Вернадского, д. 51, стр. 1 | [9 empty] | 0 | [7 empty] | 0 | [6 empty] | 0 | [7 empty] | 0
Телефон +7(910)4557682, E-mail: slg85@mail.ru | [11 empty] | Телефон +7(910)4557682, E-mail: slg85@mail.ru | [9 empty] | 5 | [7 empty] | 5 | [6 empty] | 5 | [7 empty] | 5
[22 empty] | 10 | [7 empty] | 10 | [6 empty] | 10 | [7 empty] | 10
[12 empty] | Протокол испытаний № 13-63/130 от 08-03-2023 | [9 empty] | 15 | [7 empty] | 15 | [6 empty] | 15 | [7 empty] | 15
[22 empty] | 20 | [7 empty] | 20 | [6 empty] | 20 | [7 empty] | 20
[12 empty] | Наименование и адрес заказчика: Переход трубопровода через р. Енисей | [9 empty] | 25 | [7 empty] | 25 | [6 empty] | 25 | [7 empty] | 25
[12 empty] | Наименование объекта: ООО Регионстрой | [9 empty] | 30 | [7 empty] | 30 | [6 empty] | 30 | [7 empty] | 30
Наименование используемого метода/методики: ГОСТ 12248.4-2020 | [11 empty] | Наименование используемого метода/методики: ГОСТ 12248.3-2020 | [9 empty] | 35 | [7 empty] | 35 | [6 empty] | 35 | [7 empty] | 35
Условия проведения испытания: температура окружающей среды (18 - 25)0С, влажность воздуха (40 - 75)% | [11 empty] | Условия проведения испытания: температура окружающей среды (18 - 25)0С, влажность воздуха (40 - 75)% | [9 empty] | 40 | [7 empty] | 40 | [6 empty] | 40 | [7 empty] | 40
[12 empty] | Дата получение объекта подлежащего испытаниям: 09-02-2023 | [9 empty] | 45 | [7 empty] | 45 | [6 empty] | 45 | [7 empty] | 45
[12 empty] | Дата испытания: 25.10.2022-19.11.2130 | [9 empty] | 50 | [7 empty] | 50 | [6 empty] | 50 | [7 empty] | 50
[22 empty] | 55 | [7 empty] | 55 | [6 empty] | 55 | [7 empty] | 55
Испытание грунтов методом трехосного сжатия | [11 empty] | Испытание грунтов методом трехосного сжатия | [9 empty] | 60 | [7 empty] | 60 | [6 empty] | 60 | [7 empty] | 60
[22 empty] | 65 | [7 empty] | 65 | [6 empty] | 65 | [7 empty] | 65
Лабораторный номер: | [6 empty] | We, д.е. = |  |  |  |  | Лабораторный номер: |  | 1165 |  |  |  | We, д.е. = | 0.690095484 |  |  | 70 | [7 empty] | 70 | [6 empty] | 70 | [7 empty] | 70
Номер скважины: | [6 empty] | ρ, г/см3 = |  |  |  |  | Номер скважины: |  | BH-063 |  |  |  | ρ, г/см3 = | 1.56 |  |  | 75 | [7 empty] | 75 | [6 empty] | 75 | [7 empty] | 75
Глубина отбора, м: | [6 empty] | ρs, г/см3 = |  |  |  |  | Глубина отбора, м: |  | 1.2 |  |  |  | ρs, г/см3 = | 2.72 |  |  | 80 | [7 empty] | 80 | [6 empty] | 80 | [7 empty] | 80
Наименование грунта: | [6 empty] | e, д.е. = |  |  |  |  | Наименование грунта: |  | Суглинок, после оттаивания текучий, тяжелый песчанистый |  |  |  | e, д.е. = | 1.946833 |  |  | 85 | [7 empty] | 85 | [6 empty] | 85 | [7 empty] | 85
Схема проведения опыта: | [6 empty] | IL, д.е. = |  |  |  |  | Схема проведения опыта: |  | КД |  |  |  | IL, д.е. = | 3.646 |  |  | 90 | [7 empty] | 90 | [6 empty] | 90 | [7 empty] | 90
[22 empty] | 95 | [7 empty] | 95 | [6 empty] | 95 | [7 empty] | 95
[22 empty] | 100 | [7 empty] | 100 | [6 empty] | 100 | [7 empty] | 100
Результаты испытаний | [11 empty] | Результаты испытаний | [9 empty] | 105 | [7 empty] | 105 | [6 empty] | 105 | [7 empty] | 105
[22 empty] | 110 | [7 empty] | 110 | [6 empty] | 110 | [7 empty] | 110
[22 empty] | 115 | [7 empty] | 115 | [6 empty] | 115 | [7 empty] | 115
[22 empty] | 120 | [7 empty] | 120 | [6 empty] | 120 | [7 empty] | 120
[22 empty] | 125 | [7 empty] | 125 | [6 empty] | 125 | [7 empty] | 125
[22 empty] | 130 | [7 empty] | 130 | [6 empty] | 130 | [7 empty] | 130
[22 empty] | 135 | [7 empty] | 135 | [6 empty] | 135 | [7 empty] | 135
[22 empty] | 140 | [7 empty] | 140 | [6 empty] | 140 | [7 empty] | 140
[22 empty] | 145 | [7 empty] | 145 | [6 empty] | 145 | [7 empty] | 145
[22 empty] | 150 | [7 empty] | 150 | [6 empty] | 150 | [7 empty] | 150
[22 empty] | 155 | [7 empty] | 155 | [6 empty] | 155 | [7 empty] | 155
[22 empty] | 160 | [7 empty] | 160 | [6 empty] | 160 | [7 empty] | 160
[22 empty] | 165 | [7 empty] | 165 | [6 empty] | 165 | [7 empty] | 165
[22 empty] | 170 | [7 empty] | 170 | [6 empty] | 170 | [7 empty] | 170
[22 empty] | 175 | [7 empty] | 175 | [6 empty] | 175 | [7 empty] | 175
[22 empty] | 180 | [7 empty] | 180 | [6 empty] | 180 | [7 empty] | 180
[13 empty] | Давление в камере, Мпа σ3 | Вертикальная нагрузка, Мпа σ1 | Поровое давление, Мпа u
| K0, д.е. | 0.8263518 |  |  |  |  | Коэфф. Точки | [5 empty] | 0.05 | 0.08054786 | [5 empty] | 1 | [6 empty] | σ3,кПа | σ1,кПа | u, кПа |  |  |  | 4
| q_zg, МПа | 0.04131759 | [10 empty] | 0.15 | 0.2225755 | [27 empty] | δ3, Мпа | δ1-δ3, МПа | δ1, МПа | δ1, КПа
|  |  | Модуль деформации, МПа: | [9 empty] | 0.25 | 0.3646032 | [21 empty] | С, МПа:
|  |  | Е0= |  | Точки модуля (полное напр.), МПа |  |  |  | 0.04131759 | 0.06610815 | [25 empty] | φ, град:
|  |  | E50 = |  | qf (полное напр.), МПа |  |  |  | 0.06115575 | [26 empty] | E, Мпа
|  |  | Коэф. Поперечной деформации, ϑ = | [9 empty] | Эффективные значения угла внутреннего трения и удельного сцепления ϕ', С' | [13 empty] | x | 0
[13 empty] | ϕ', град. = | 10 | [12 empty] | y |  |  |  | С, кПа | φ,°
[13 empty] | С', МПа = | 0.004
| Исполнитель: | [6 empty] | Морозов Д.С. |  |  |  |  | Исполнитель: |  |  |  |  | Морозов Д.С.
| Начальник исп. лаборатории: | [6 empty] | Семиколенова Л.Г. |  |  |  |  | Начальник исп. лаборатории: |  |  |  |  | Семиколенова Л.Г.
Лист 1 , всего листов 2 | [11 empty] | Лист 2 , всего листов 2
Частичное воспроизведение протокола испытаний без письменного разрешения ООО «ИнжГео» ЗАПРЕЩАЕТСЯ | [11 empty] | Частичное воспроизведение протокола испытаний без письменного разрешения ООО «ИнжГео» ЗАПРЕЩАЕТСЯ
[5 empty] | второй график |  | первый график | [9 empty] | К Пуассона
dev50 | epsE50 | ind | devE0 | epsE0 | dev | eps | sigma |  | dev1 | eps1 | dev2 | eps2 | dev3 | eps3 |  | Глины
0.01115575 | 0.007431589 |  |  |  | 0 | 0 |  |  | 0 | 0 | 0 | 0 | 0 | 0 |  | < 0 | 0,20-0,30
ind |  |  |  |  | 0.004515952 | 0.001619567 |  |  | 0.004503601 | 0.001627414 | 0.017781 | 0.002193539 | 0.02635873 | 0.001951034 |  | 0-0,25 | 0,30-0,38
2 |  |  |  |  | 0.006197639 | 0.002477196 |  |  | 0.0075 | 0.00299775 | 0.02235994 | 0.003248134 | 0.03492187 | 0.003248134 |  | 0,25< | 0,38-0,45
E0 |  |  |  |  | 0.00811525 | 0.0048587 |  |  | 0.01034335 | 0.004882243 | 0.02739173 | 0.0048722 | 0.04406225 | 0.0048722 |  | Суглинки | 0,35-0,37
epsE0 | devE0 |  |  |  | 0.008498549 | 0.006478267 |  |  | 0.01261694 | 0.006509657 | 0.03213262 | 0.006496267 | 0.04996622 | 0.006496267 |  | Пески и супеси | 0,30-0,35
0.002477196 | 0.006197639 |  |  |  | 0.01115575 | 0.007431589 |  |  | 0.01439233 | 0.008137072 | 0.03628776 | 0.008327083 | 0.05730159 | 0.008327083
[5 empty] | 0.01157381 | 0.009717401 |  |  | 0.01527393 | 0.00899325 | 0.03868672 | 0.009744401 | 0.06094214 | 0.009744401
График E50 |  | График E |  |  | 0.0135158 | 0.01133697 |  |  | 0.01725793 | 0.0113919 | 0.04147032 | 0.01136847 | 0.06562812 | 0.01136847
eps | q | sigma |  |  | 0.01440409 | 0.01295653 |  |  | 0.01822884 | 0.01301931 | 0.04481279 | 0.01299253 | 0.07038462 | 0.01299253
Горизонтальная линия E50 |  | Касательная |  |  | 0.01423725 | 0.0145761 |  |  | 0.01953487 | 0.01464673 | 0.04790465 | 0.0146166 | 0.07559768 | 0.0146166
0 |  | a | b |  | 0.01401382 | 0.01619567 |  |  | 0.02057245 | 0.01627414 | 0.05013644 | 0.01624067 | 0.0787533 | 0.01624067
|  |  | 0 |  | 0.01573236 | 0.01781524 |  |  | 0.02183803 | 0.01790156 | 0.05249867 | 0.01786473 | 0.08323752 | 0.01786473
Вертикальная линия E50 |  | p1 и p2 |  |  | 0.01639143 | 0.0194348 |  |  | 0.02282807 | 0.01952897 | 0.05528188 | 0.0194888 | 0.08733635 | 0.0194888
| 0 | 0 |  |  | 0.01798957 | 0.02105437 |  |  | 0.023639 | 0.02115639 | 0.0571766 | 0.02111287 | 0.09003581 | 0.02111287
[5 empty] | 0.01652534 | 0.02267394 |  |  | 0.02436727 | 0.0227838 | 0.05907336 | 0.02273694 | 0.09362192 | 0.02273694
Касательная линия E50 |  |  |  |  | 0.01699729 | 0.0242935 |  |  | 0.02510934 | 0.02441122 | 0.06096268 | 0.024361 | 0.0954807 | 0.024361
0 | 0 | Горизонтальная 1 |  |  | 0.01740399 | 0.02591307 |  |  | 0.02596163 | 0.02603863 | 0.06203509 | 0.02598507 | 0.09759818 | 0.02598507
[5 empty] | 0.01874398 | 0.02753264 |  |  | 0.02632061 | 0.02766604 | 0.06298111 | 0.02760914 | 0.09956037 | 0.02760914
Горизонтальная линия qкр |  |  |  |  | 0.01902153 | 0.0291522 |  |  | 0.02698272 | 0.02929346 | 0.06419129 | 0.0292332 | 0.1013533 | 0.0292332
Горизонтальная линия q |  | Горизонтальная 2 |  |  | 0.02028215 | 0.03077177 |  |  | 0.02735869 | 0.03092087 | 0.06535339 | 0.03085727 | 0.1032146 | 0.03085727
0 |  | 0 |  |  | 0.02053459 | 0.03239134 |  |  | 0.02751592 | 0.03254829 | 0.06589082 | 0.03248134 | 0.104637 | 0.03248134
[5 empty] | 0.01877716 | 0.0340109 |  |  | 0.02816153 | 0.0341757 | 0.06669871 | 0.0341054 | 0.1055127 | 0.0341054
Вертикальная линия q |  |  |  |  | 0.02100817 | 0.03563047 |  |  | 0.02819317 | 0.03580312 | 0.06797152 | 0.03572947 | 0.1063331 | 0.03572947
| 0 |  |  |  | 0.02022593 | 0.03725004 |  |  | 0.02850849 | 0.03743053 | 0.0684037 | 0.03735354 | 0.1079892 | 0.03735354
[5 empty] | 0.02042874 | 0.0388696 |  |  | 0.02910515 | 0.03905794 | 0.06898971 | 0.0389776 | 0.1085725 | 0.0389776
[5 empty] | 0.02061493 | 0.04048917 |  |  | 0.02928079 | 0.04068536 | 0.069924 | 0.04060167 | 0.1103741 | 0.04060167
[5 empty] | 0.02078279 | 0.04210874 |  |  | 0.02953308 | 0.04231277 | 0.07050103 | 0.04222574 | 0.1114853 | 0.04222574
[5 empty] | 0.02193063 | 0.0437283 |  |  | 0.02975966 | 0.04394019 | 0.07111527 | 0.0438498 | 0.1120973 | 0.0438498
[5 empty] | 0.02005678 | 0.04534787 |  |  | 0.02975818 | 0.0455676 | 0.07086116 | 0.04547387 | 0.1127014 | 0.04547387
[5 empty] | 0.02215953 | 0.04696744 |  |  | 0.0300263 | 0.04719502 | 0.07163316 | 0.04709794 | 0.1125888 | 0.04709794
[5 empty] | 0.0222372 | 0.048587 |  |  | 0.03036167 | 0.04882243 | 0.07202572 | 0.048722 | 0.1134508 | 0.048722
[5 empty] | 0.0223115 | 0.05020657 |  |  | 0.03026194 | 0.05044985 | 0.07233332 | 0.05034607 | 0.1136786 | 0.05034607
[5 empty] | 0.02231054 | 0.05182614 |  |  | 0.03054786 | 0.05207726 | 0.07257552 | 0.05197014 | 0.1146032 | 0.05197014
[5 empty] | 0.02230736 | 0.05344571 |  |  | 0.03054779 | 0.05370467 | 0.07187352 | 0.0535942 | 0.114 | 0.0535942
[5 empty] | 0.02028939 | 0.05506527 |  |  | 0.0302388 | 0.05533209 | 0.072236 | 0.05521827 | 0.1137408 | 0.05521827
[5 empty] | 0.02025798 | 0.05668484 |  |  | 0.03051021 | 0.0569595 | 0.07225321 | 0.05684234 | 0.11371 | 0.05684234
[5 empty] | 0.02121403 | 0.05830441 |  |  | 0.03016332 | 0.05858692 | 0.07232808 | 0.0584664 | 0.1137125 | 0.0584664
[5 empty] | 0.02115843 | 0.05992397 |  |  | 0.03019934 | 0.06021433 | 0.07176353 | 0.06009047 | 0.1138526 | 0.06009047
[5 empty] | 0.02209208 | 0.06154354 |  |  | 0.03031953 | 0.06184175 | 0.07176248 | 0.06171454 | 0.1134351 | 0.06171454
[5 empty] | 0.02201586 | 0.06316311 |  |  | 0.02992512 | 0.06346916 | 0.07142785 | 0.0633386 | 0.1125646 | 0.0633386
[5 empty] | 0.02093066 | 0.06478267 |  |  | 0.03011734 | 0.06509657 | 0.07146256 | 0.06496267 | 0.1126457 | 0.06496267
[5 empty] | 0.01983738 | 0.06640224 |  |  | 0.02979744 | 0.06672399 | 0.07066954 | 0.06658674 | 0.111983 | 0.06658674
[5 empty] | 0.0197369 | 0.06802181 |  |  | 0.02986665 | 0.0683514 | 0.07085171 | 0.06821081 | 0.1114811 | 0.06821081
[5 empty] | 0.02063011 | 0.06964137 |  |  | 0.0297262 | 0.06997882 | 0.07031198 | 0.06983487 | 0.1102447 | 0.06983487
[5 empty] | 0.02151792 | 0.07126094 |  |  | 0.02937734 | 0.07160623 | 0.07005329 | 0.07145894 | 0.1098783 | 0.07145894
[5 empty] | 0.0204012 | 0.07288051 |  |  | 0.02912131 | 0.07323365 | 0.06917854 | 0.07308301 | 0.1101865 | 0.07308301
[5 empty] | 0.01928085 | 0.07450007 |  |  | 0.02925933 | 0.07486106 | 0.06929067 | 0.07470707 | 0.108774 | 0.07470707
[5 empty] | 0.01915776 | 0.07611964 |  |  | 0.02879265 | 0.07648848 | 0.0687926 | 0.07633114 | 0.1089454 | 0.07633114
[5 empty] | 0.02003282 | 0.07773921 |  |  | 0.02892251 | 0.07811589 | 0.06828724 | 0.07795521 | 0.1073053 | 0.07795521
[5 empty] | 0.01890691 | 0.07935877 |  |  | 0.02875013 | 0.0797433 | 0.06817752 | 0.07957927 | 0.1065584 | 0.07957927
[5 empty] | 0.01978094 | 0.08097834 |  |  | 0.02847677 | 0.08137072 | 0.06736636 | 0.08120334 | 0.1062091 | 0.08120334
[5 empty] | 0.02065579 | 0.08259791 |  |  | 0.02810366 | 0.08299813 | 0.06675668 | 0.08282741 | 0.1058622 | 0.08282741
[5 empty] | 0.01953121 | 0.08421747 |  |  | 0.02793202 | 0.08462555 | 0.06635141 | 0.08445147 | 0.1050222 | 0.08445147
[5 empty] | 0.01839223 | 0.08583704 |  |  | 0.02805734 | 0.08625296 | 0.06612305 | 0.08607554 | 0.1039458 | 0.08607554
[5 empty] | 0.01923625 | 0.08745661 |  |  | 0.02755882 | 0.08788038 | 0.06543556 | 0.08769961 | 0.104076 | 0.08769961
[5 empty] | 0.02006618 | 0.08907618 |  |  | 0.027538 | 0.08950779 | 0.06499813 | 0.08932367 | 0.1030274 | 0.08932367
[5 empty] | 0.01988492 | 0.09069574 |  |  | 0.02719891 | 0.0911352 | 0.0646203 | 0.09094774 | 0.1023149 | 0.09094774
[5 empty] | 0.01969537 | 0.09231531 |  |  | 0.02684557 | 0.09276262 | 0.06411157 | 0.09257181 | 0.1006537 | 0.09257181
[5 empty] | 0.01850042 | 0.09393488 |  |  | 0.02658203 | 0.09439003 | 0.06328148 | 0.09419587 | 0.0996587 | 0.09419587
[5 empty] | 0.01930299 | 0.09555444 |  |  | 0.0263123 | 0.09601745 | 0.06293952 | 0.09581994 | 0.09864499 | 0.09581994
[5 empty] | 0.01910597 | 0.09717401 |  |  | 0.02634043 | 0.09764486 | 0.06179523 | 0.09744401 | 0.0979276 | 0.09744401
[5 empty] | 0.01891227 | 0.09879358 |  |  | 0.02587043 | 0.09927228 | 0.06125813 | 0.09906807 | 0.09652156 | 0.09906807
[5 empty] | 0.01872479 | 0.1004131 |  |  | 0.02570636 | 0.1008997 | 0.06103772 | 0.1006921 | 0.09574188 | 0.1006921
[5 empty] | 0.01654614 | 0.1020327 |  |  | 0.02555223 | 0.1025271 | 0.06054354 | 0.1023162 | 0.09450362 | 0.1023162
[5 empty] | 0.01735955 | 0.1036523 |  |  | 0.02510698 | 0.1041545 | 0.05945499 | 0.1039403 | 0.09397425 | 0.1039403
[5 empty] | 0.01615693 | 0.1052718 |  |  | 0.02474195 | 0.1057819 | 0.05921204 | 0.1055643 | 0.09325897 | 0.1055643
[5 empty] | 0.01594244 | 0.1068914 |  |  | 0.02475677 | 0.1074093 | 0.05862519 | 0.1071884 | 0.09197437 | 0.1071884
[5 empty] | 0.01772023 | 0.108511 |  |  | 0.02415722 | 0.1090368 | 0.05790807 | 0.1088125 | 0.09074197 | 0.1088125
[5 empty] | 0.01549446 | 0.1101305 |  |  | 0.02414907 | 0.1106642 | 0.0565743 | 0.1104365 | 0.08928329 | 0.1104365
[5 empty] | 0.01526927 | 0.1117501 |  |  | 0.02363809 | 0.1122916 | 0.05613751 | 0.1120606 | 0.08831983 | 0.1120606
[5 empty] | 0.01604883 | 0.1133697 |  |  | 0.02333005 | 0.113919 | 0.05521133 | 0.1136847 | 0.08747313 | 0.1136847
[5 empty] | 0.01683728 | 0.1149892 |  |  | 0.02313071 | 0.1155464 | 0.05490939 | 0.1153087 | 0.0861647 | 0.1153087
[5 empty] | 0.01663879 | 0.1166088 |  |  | 0.02264586 | 0.1171738 | 0.0536453 | 0.1169328 | 0.08481605 | 0.1169328
[5 empty] | 0.0154575 | 0.1182284 |  |  | 0.02268127 | 0.1188012 | 0.0536327 | 0.1185569 | 0.08454871 | 0.1185569
[5 empty] | 0.01429758 | 0.1198479 |  |  | 0.0224427 | 0.1204287 | 0.05308522 | 0.1201809 | 0.08308418 | 0.1201809
[5 empty] | 0.01416317 | 0.1214675 |  |  | 0.02213592 | 0.1220561 | 0.05261647 | 0.121805 | 0.08214399 | 0.121805
[5 empty] | 0.01505843 | 0.1230871 |  |  | 0.02196671 | 0.1236835 | 0.05234009 | 0.1234291 | 0.08214965 | 0.1234291
[5 empty] | 0.01598751 | 0.1247066 |  |  | 0.02194083 | 0.1253109 | 0.0517697 | 0.1250531 | 0.08122268 | 0.1250531
[5 empty] | 0.01495458 | 0.1263262 |  |  | 0.02186407 | 0.1269383 | 0.05161893 | 0.1266772 | 0.0817846 | 0.1266772
[5 empty] | 0.01495428 | 0.1279458 |  |  | 0.02174179 | 0.1285657 | 0.05149292 | 0.1283013 | 0.08174352 | 0.1283013
[5 empty] | 0.01396167 | 0.1295653 |  |  | 0.02164714 | 0.1301931 | 0.05131052 | 0.1299253 | 0.08187131 | 0.1299253
[5 empty] | 0.01497486 | 0.1311849 |  |  | 0.02176076 | 0.1318206 | 0.05164743 | 0.1315494 | 0.08162959 | 0.1315494
[5 empty] | 0.01599355 | 0.1328045 |  |  | 0.02158221 | 0.133448 | 0.05130264 | 0.1331735 | 0.08141677 | 0.1331735
[5 empty] | 0.01601742 | 0.134424 |  |  | 0.02171108 | 0.1350754 | 0.05207515 | 0.1347975 | 0.08183128 | 0.1347975
[5 empty] | 0.01404619 | 0.1360436 |  |  | 0.02194694 | 0.1367028 | 0.05216396 | 0.1364216 | 0.08127152 | 0.1364216
[5 empty] | 0.01507953 | 0.1376632 |  |  | 0.02178937 | 0.1383302 | 0.05196807 | 0.1380457 | 0.08233592 | 0.1380457
[5 empty] | 0.01511715 | 0.1392827 |  |  | 0.02173794 | 0.1399576 | 0.05208649 | 0.1396697 | 0.08232291 | 0.1396697
[5 empty] | 0.01515873 | 0.1409023 |  |  | 0.02199223 | 0.141585 | 0.0521182 | 0.1412938 | 0.08213089 | 0.1412938
[5 empty] | 0.01520398 | 0.1425219 |  |  | 0.02195181 | 0.1432125 | 0.0521622 | 0.1429179 | 0.08265828 | 0.1429179
[5 empty] | 0.01525259 | 0.1441414 |  |  | 0.02221627 | 0.1448399 | 0.0523175 | 0.1445419 | 0.08290352 | 0.1445419
[5 empty] | 0.01530426 | 0.145761 |  |  | 0.02208517 | 0.1464673 | 0.05248309 | 0.146166 | 0.082965 | 0.146166
[5 empty] | 0.01636721 | 0.1473806 |  |  | 0.02235816 | 0.1480947 | 0.05266422 | 0.1477901 | 0.08285101 | 0.1477901
[5 empty] | 0.01447729 | 0.1490001 |  |  | 0.02247361 | 0.1497221 | 0.05347534 | 0.1494141 | 0.08444231 | 0.1494141
[5 empty] | 0.01663059 | 0.1506197 |  |  | 0.02245541 | 0.1513495 | 0.0537368 | 0.1510382 | 0.08507098 | 0.1510382
[5 empty] | 0.01581789 | 0.1522393 |  |  | 0.02279077 | 0.152977 | 0.05401834 | 0.1526623 | 0.0856893 | 0.1526623
[5 empty] | 0.01602998 | 0.1538588 |  |  | 0.02286687 | 0.1546044 | 0.05498976 | 0.1542863 | 0.08644953 | 0.1542863
[5 empty] | 0.01525764 | 0.1554784 |  |  | 0.02327092 | 0.1562318 | 0.05572083 | 0.1559104 | 0.08820395 | 0.1559104
[5 empty] | 0.01649166 | 0.157098 |  |  | 0.02359011 | 0.1578592 | 0.05598131 | 0.1575345 | 0.08870482 | 0.1575345
[5 empty] | 0.01572282 | 0.1587175 |  |  | 0.02401165 | 0.1594866 | 0.05724099 | 0.1591585 | 0.09030442 | 0.1591585
[5 empty] | 0.01694191 | 0.1603371 |  |  | 0.02432274 | 0.161114 | 0.05816964 | 0.1607826 | 0.09185502 | 0.1607826
[5 empty] | 0.01713971 | 0.1619567 |  |  | 0.02451056 | 0.1627414 | 0.05883703 | 0.1624067 | 0.09260889 | 0.1624067
[5 empty] | 0.01631039 | 0.1635762 |  |  | 0.02476233 | 0.1643689 | 0.05941468 | 0.1640307 | 0.09372104 | 0.1640307
[5 empty] | 0.01747249 | 0.1651958 |  |  | 0.02488805 | 0.1659963 | 0.05924707 | 0.1656548 | 0.09426174 | 0.1656548
[5 empty] | 0.01863069 | 0.1668154 |  |  | 0.02510816 | 0.1676237 | 0.0603664 | 0.1672789 | 0.09458181 | 0.1672789
[5 empty] | 0.01778526 | 0.1684349 |  |  | 0.02562307 | 0.1692511 | 0.06097364 | 0.1689029 | 0.09518278 | 0.1689029
[5 empty] | 0.0189365 | 0.1700545 |  |  | 0.02563319 | 0.1708785 | 0.06096973 | 0.170527 | 0.09636615 | 0.170527
[5 empty] | 0.01708471 | 0.1716741 |  |  | 0.02603894 | 0.1725059 | 0.06135564 | 0.1721511 | 0.09703345 | 0.1721511
[5 empty] | 0.01723017 | 0.1732936 |  |  | 0.02624071 | 0.1741333 | 0.06203233 | 0.1737751 | 0.09808619 | 0.1737751
[5 empty] | 0.01837318 | 0.1749132 |  |  | 0.02623891 | 0.1757608 | 0.06260076 | 0.1753992 | 0.09882588 | 0.1753992
[5 empty] | 0.01751404 | 0.1765328 |  |  | 0.02643394 | 0.1773882 | 0.06266188 | 0.1770233 | 0.100054 | 0.1770233
[5 empty] | 0.01765302 | 0.1781524 |  |  | 0.02652622 | 0.1790156 | 0.06381666 | 0.1786473 | 0.09987216 | 0.1786473
[5 empty] | 0.01779043 | 0.1797719 |  |  | 0.02671615 | 0.180643 | 0.06406605 | 0.1802714 | 0.1009818 | 0.1802714
[5 empty] | 0.01892659 | 0.1813915 |  |  | 0.02690413 | 0.1822704 | 0.06401101 | 0.1818955 | 0.1012844 | 0.1818955
[5 empty] | 0.01806813 | 0.1830111 |  |  | 0.02709406 | 0.1838978 | 0.06456558 | 0.1835195 | 0.1026022 | 0.1835195
[5 empty] | 0.01821651 | 0.1846306 |  |  | 0.02739514 | 0.1855252 | 0.06544575 | 0.1851436 | 0.1027605 | 0.1851436
[5 empty] | 0.02036669 | 0.1862502 |  |  | 0.02780157 | 0.1871527 | 0.06613572 | 0.1867677 | 0.1034342 | 0.1867677
[5 empty] | 0.02051367 | 0.1878698 |  |  | 0.02780639 | 0.1887801 | 0.066419 | 0.1883917 | 0.1046973 | 0.1883917
[5 empty] | 0.0186524 | 0.1894893 |  |  | 0.02810262 | 0.1904075 | 0.06677915 | 0.1900158 | 0.1052239 | 0.1900158
[5 empty] | 0.02077788 | 0.1911089 |  |  | 0.02838328 | 0.1920349 | 0.06719967 | 0.1916399 | 0.105688 | 0.1916399
[5 empty] | 0.01888508 | 0.1927285 |  |  | 0.02824139 | 0.1936623 | 0.0674641 | 0.1932639 | 0.1063634 | 0.1932639
[5 empty] | 0.02096899 | 0.194348 |  |  | 0.02866999 | 0.1952897 | 0.06775597 | 0.194888 | 0.1066243 | 0.194888
[5 empty] | 0.01902807 | 0.1959676 |  |  | 0.0284623 | 0.1969171 | 0.06826219 | 0.1965121 | 0.10685 | 0.1965121
[5 empty] | 0.01908207 | 0.1975872 |  |  | 0.02853718 | 0.1985446 | 0.06823913 | 0.1981361 | 0.1080294 | 0.1981361
[5 empty] | 0.01913488 | 0.1992067 |  |  | 0.02891045 | 0.200172 | 0.06851223 | 0.1997602 | 0.1082027 | 0.1997602
[5 empty] | 0.0201865 | 0.2008263 |  |  | 0.02868207 | 0.2017994 | 0.06828143 | 0.2013843 | 0.1085699 | 0.2013843
[5 empty] | 0.0192369 | 0.2024459 |  |  | 0.02895202 | 0.2034268 | 0.06854666 | 0.2030083 | 0.1082308 | 0.2030083
[5 empty] | 0.02028607 | 0.2040654 |  |  | 0.02882027 | 0.2050542 | 0.06860786 | 0.2046324 | 0.1091854 | 0.2046324
[5 empty] | 0.02033398 | 0.205685 |  |  | 0.0290868 | 0.2066816 | 0.06866498 | 0.2062565 | 0.1086335 | 0.2062565
[5 empty] | 0.02038063 | 0.2073046 |  |  | 0.02925158 | 0.208309 | 0.06921795 | 0.2078805 | 0.108875 | 0.2078805
[5 empty] | 0.02142598 | 0.2089241 |  |  | 0.02931459 | 0.2099365 | 0.06966672 | 0.2095046 | 0.1092099 | 0.2095046
[5 empty] | 0.02047003 | 0.2105437 |  |  | 0.02937579 | 0.2115639 | 0.06931122 | 0.2111287 | 0.1091381 | 0.2111287
[5 empty] | 0.02151274 | 0.2121633 |  |  | 0.02943517 | 0.2131913 | 0.06955139 | 0.2127527 | 0.1096594 | 0.2127527
[5 empty] | 0.01955412 | 0.2137828 |  |  | 0.0293927 | 0.2148187 | 0.06978716 | 0.2143768 | 0.1106738 | 0.2143768
[5 empty] | 0.02159412 | 0.2154024 |  |  | 0.02954835 | 0.2164461 | 0.06961849 | 0.2160009 | 0.1105812 | 0.2160009
[5 empty] | 0.01963275 | 0.217022 |  |  | 0.0294021 | 0.2180735 | 0.06974531 | 0.217625 | 0.1101815 | 0.217625
[5 empty] | 0.02166998 | 0.2186415 |  |  | 0.02965392 | 0.2197009 | 0.06996756 | 0.219249 | 0.1106745 | 0.219249
[5 empty] | 0.01970578 | 0.2202611 |  |  | 0.02940378 | 0.2213284 | 0.07028518 | 0.2208731 | 0.1106603 | 0.2208731
[5 empty] | 0.02074015 | 0.2218807 |  |  | 0.02945167 | 0.2229558 | 0.0702981 | 0.2224972 | 0.1111386 | 0.2224972
[5 empty] | 0.02177306 | 0.2235002 |  |  | 0.02949755 | 0.2245832 | 0.07060627 | 0.2241212 | 0.1108094 | 0.2241212
[5 empty] | 0.0208045 | 0.2251198 |  |  | 0.0298414 | 0.2262106 | 0.07090963 | 0.2257453 | 0.1112726 | 0.2257453
[5 empty] | 0.01983444 | 0.2267394 |  |  | 0.02958319 | 0.227838 | 0.07090811 | 0.2273694 | 0.1121281 | 0.2273694
[5 empty] | 0.02086288 | 0.2283589 |  |  | 0.0299229 | 0.2294654 | 0.07080166 | 0.2289934 | 0.1122758 | 0.2289934
[5 empty] | 0.02188978 | 0.2299785 |  |  | 0.0297605 | 0.2310928 | 0.07049021 | 0.2306175 | 0.1113157 | 0.2306175
[5 empty] | 0.02091513 | 0.2315981 |  |  | 0.02979597 | 0.2327203 | 0.07087371 | 0.2322416 | 0.1124475 | 0.2322416
[5 empty] | 0.02193892 | 0.2332176 |  |  | 0.02992927 | 0.2343477 | 0.07125209 | 0.2338656 | 0.1117713 | 0.2338656
[5 empty] | 0.02096112 | 0.2348372 |  |  | 0.0297604 | 0.2359751 | 0.07132529 | 0.2354897 | 0.1122869 | 0.2354897
[5 empty] | 0.01998172 | 0.2364568 |  |  | 0.02998931 | 0.2376025 | 0.07089326 | 0.2371138 | 0.1122942 | 0.2371138
[5 empty] | 0.02200069 | 0.2380763 |  |  | 0.02981598 | 0.2392299 | 0.07095593 | 0.2387378 | 0.1119932 | 0.2387378
[5 empty] | 0.02201802 | 0.2396959 |  |  | 0.03014039 | 0.2408573 | 0.07131323 | 0.2403619 | 0.1130836 | 0.2403619
[5 empty] | 0.0200337 | 0.2413155 |  |  | 0.02986252 | 0.2424847 | 0.07096512 | 0.241986 | 0.1127656 | 0.241986
[5 empty] | 0.02104769 | 0.242935 |  |  | 0.02988233 | 0.2441122 | 0.07151153 | 0.24361 | 0.1132389 | 0.24361
[5 empty] | 0.02005999 | 0.2445546 |  |  | 0.0301998 | 0.2457396 | 0.0710524 | 0.2452341 | 0.1128034 | 0.2452341
[5 empty] | 0.02107058 | 0.2461742 |  |  | 0.03011491 | 0.247367 | 0.07108766 | 0.2468582 | 0.1127591 | 0.2468582
[5 empty] | 0.02107943 | 0.2477937 |  |  | 0.03002762 | 0.2489944 | 0.07131727 | 0.2484822 | 0.1133058 | 0.2484822
[5 empty] | 0.02108652 | 0.2494133 |  |  | 0.03003792 | 0.2506218 | 0.07124115 | 0.2501063 | 0.1126435 | 0.2501063
[5 empty] | 0.02109185 | 0.2510329 |  |  | 0.02994578 | 0.2522492 | 0.07165924 | 0.2517304 | 0.1129721 | 0.2517304
[5 empty] | 0.02209539 | 0.2526524 |  |  | 0.03025117 | 0.2538766 | 0.0716715 | 0.2533544 | 0.1127915 | 0.2533544
[5 empty] | 0.02209712 | 0.254272 |  |  | 0.03025407 | 0.2555041 | 0.07137784 | 0.2549785 | 0.1130015 | 0.2549785
[5 empty] | 0.02108866 | 0.2558916 |  |  | 0.03004973 | 0.2571315 | 0.07156104 | 0.2566026 | 0.1132749 | 0.2566026
[5 empty] | 0.02003109 | 0.2575111 |  |  | 0.02988471 | 0.2587589 | 0.07109245 | 0.2582266 | 0.1126087 | 0.2582266
[5 empty] | 0.01992441 | 0.2591307 |  |  | 0.03005027 | 0.2603863 | 0.07116114 | 0.2598507 | 0.1116856 | 0.2598507
[5 empty] | 0.02177439 | 0.2607503 |  |  | 0.02975439 | 0.2620137 | 0.07088601 | 0.2614748 | 0.1113353 | 0.2614748
[5 empty] | 0.02158678 | 0.2623698 |  |  | 0.02960509 | 0.2636411 | 0.06988595 | 0.2630988 | 0.1108877 | 0.2630988
[5 empty] | 0.02036734 | 0.2639894 |  |  | 0.02931036 | 0.2652685 | 0.06887986 | 0.2647229 | 0.1098728 | 0.2647229
[5 empty] | 0.02112184 | 0.265609 |  |  | 0.02897822 | 0.266896 | 0.06818664 | 0.266347 | 0.1081202 | 0.266347
[5 empty] | 0.02085605 | 0.2672285 |  |  | 0.02851666 | 0.2685234 | 0.06762518 | 0.267971 | 0.1067599 | 0.267971
[5 empty] | 0.02057571 | 0.2688481 |  |  | 0.02813368 | 0.2701508 | 0.06701438 | 0.2695951 | 0.1047216 | 0.2695951
[5 empty] | 0.01828659 | 0.2704677 |  |  | 0.0276373 | 0.2717782 | 0.06567313 | 0.2712192 | 0.1033353 | 0.2712192
[5 empty] | 0.01999446 | 0.2720872 |  |  | 0.02743551 | 0.2734056 | 0.06442034 | 0.2728432 | 0.1028308 | 0.2728432
[5 empty] | 0.01770507 | 0.2737068 |  |  | 0.02673631 | 0.275033 | 0.06377491 | 0.2744673 | 0.1008379 | 0.2744673
[5 empty] | 0.01842418 | 0.2753264 |  |  | 0.02654772 | 0.2766604 | 0.06315571 | 0.2760914 | 0.09888638 | 0.2760914
[5 empty] | 0.01715756 | 0.2769459 |  |  | 0.02597773 | 0.2782879 | 0.06238167 | 0.2777154 | 0.09770618 | 0.2777154
[5 empty] | 0.01691097 | 0.2785655 |  |  | 0.02563434 | 0.2799153 | 0.06097166 | 0.2793395 | 0.09622711 | 0.2793395
[5 empty] | 0.01668122 | 0.2801851 |  |  | 0.02561703 | 0.2815427 | 0.06052077 | 0.2809636 | 0.09604139 | 0.2809636
[5 empty] | 0.01745129 | 0.2818046 |  |  | 0.02500084 | 0.2831701 | 0.05967096 | 0.2825876 | 0.09405737 | 0.2825876
[5 empty] | 0.01622049 | 0.2834242 |  |  | 0.02468345 | 0.2847975 | 0.05871831 | 0.2842117 | 0.09326887 | 0.2842117
[5 empty] | 0.01698881 | 0.2850438 |  |  | 0.02466484 | 0.2864249 | 0.05806278 | 0.2858358 | 0.09147582 | 0.2858358
[5 empty] | 0.01775623 | 0.2866633 |  |  | 0.024145 | 0.2880523 | 0.05760432 | 0.2874598 | 0.09047815 | 0.2874598
[5 empty] | 0.01552274 | 0.2882829 |  |  | 0.0240239 | 0.2896798 | 0.05634289 | 0.2890839 | 0.08947577 | 0.2890839
[5 empty] | 0.01628832 | 0.2899025 |  |  | 0.02360152 | 0.2913072 | 0.05577843 | 0.290708 | 0.08796864 | 0.290708
[5 empty] | 0.01505297 | 0.291522 |  |  | 0.02307785 | 0.2929346 | 0.05501092 | 0.292332 | 0.08765666 | 0.292332
[5 empty] | 0.01581667 | 0.2931416 |  |  | 0.02295287 | 0.294562 | 0.0543403 | 0.2939561 | 0.08643978 | 0.2939561
[5 empty] | 0.01457941 | 0.2947612 |  |  | 0.02262656 | 0.2961894 | 0.05336652 | 0.2955802 | 0.08481793 | 0.2955802
[5 empty] | 0.01434116 | 0.2963807 |  |  | 0.02209889 | 0.2978168 | 0.05288955 | 0.2972042 | 0.08349102 | 0.2972042
[5 empty] | 0.01610193 | 0.2980003 |  |  | 0.02186986 | 0.2994442 | 0.05180934 | 0.2988283 | 0.08235899 | 0.2988283
[5 empty] | 0.01386169 | 0.2996199 |  |  | 0.02153944 | 0.3010717 | 0.05132584 | 0.3004524 | 0.08092178 | 0.3004524
[5 empty] | 0.01462043 | 0.3012394 |  |  | 0.02110761 | 0.3026991 | 0.05063901 | 0.3020764 | 0.0800793 | 0.3020764
[5 empty] | 0.01537814 | 0.302859 |  |  | 0.02077435 | 0.3043265 | 0.0500488 | 0.3037005 | 0.07873149 | 0.3037005
[5 empty] | 0.0131348 | 0.3044786 |  |  | 0.02053965 | 0.3059539 | 0.04865517 | 0.3053246 | 0.07667828 | 0.3053246
[5 empty] | 0.0148904 | 0.3060981 |  |  | 0.02020348 | 0.3075813 | 0.04785808 | 0.3069486 | 0.0756196 | 0.3069486
[5 empty] | 0.01264493 | 0.3077177 |  |  | 0.01996584 | 0.3092087 | 0.04705747 | 0.3085727 | 0.07415538 | 0.3085727
[5 empty] | 0.01239837 | 0.3093373 |  |  | 0.01942668 | 0.3108361 | 0.04685331 | 0.3101968 | 0.07378554 | 0.3101968
[5 empty] | 0.01315071 | 0.3109568 |  |  | 0.01908601 | 0.3124636 | 0.04584555 | 0.3118208 | 0.07271001 | 0.3118208
[5 empty] | 0.01390193 | 0.3125764 |  |  | 0.0187438 | 0.314091 | 0.04483415 | 0.3134449 | 0.07102873 | 0.3134449
[5 empty] | 0.01265203 | 0.314196 |  |  | 0.01840003 | 0.3157184 | 0.04371905 | 0.315069 | 0.06964162 | 0.315069
[5 empty] | 0.01240098 | 0.3158155 |  |  | 0.01805468 | 0.3173458 | 0.04310023 | 0.316693 | 0.06804862 | 0.316693
[5 empty] | 0.01314878 | 0.3174351 |  |  | 0.01790773 | 0.3189732 | 0.04237762 | 0.3183171 | 0.06684965 | 0.3183171
[5 empty] | 0.01089541 | 0.3190547 |  |  | 0.01735917 | 0.3206006 | 0.04135119 | 0.3199412 | 0.06584464 | 0.3199412
[5 empty] | 0.01264086 | 0.3206742 |  |  | 0.01710897 | 0.322228 | 0.04062089 | 0.3215652 | 0.06453353 | 0.3215652
[5 empty] | 0.01038511 | 0.3222938 |  |  | 0.01675712 | 0.3238555 | 0.03988667 | 0.3231893 | 0.06261623 | 0.3231893