## 1
Общество с ограниченной ответственностью "Инженерная геология" (ООО "ИнжГео") | [11 empty] | Общество с ограниченной ответственностью "Инженерная геология" (ООО "ИнжГео")
Юр. адрес: 117279, г. Москва, ул. Миклухо-Маклая, 36 а, этаж 5, пом. XXIII к. 76-84 | [11 empty] | Юр. адрес: 117279, г. Москва, ул. Миклухо-Маклая, 36 а, этаж 5, пом. XXIII к. 76-84 | [8 empty] | нагр |  |  | X0 | Y0 | R |  | нагр |  |  |  | X0 | Y0 | R | нагр |  |  |  | X0 | Y0 | R |  | нагр |  |  |  | X0 | Y0 | R
Телефон/факс +7 (495) 132-30-00, Адрес электронной почты inbox@inj-geo.ru | [11 empty] | Телефон/факс +7 (495) 132-30-00, Адрес электронной почты inbox@inj-geo.ru | [12 empty] | 0 | [7 empty] | 0 | [6 empty] | 0 | [7 empty] | 0
[21 empty] | девиатор | [6 empty] | девиатор | [6 empty] | девиатор | [7 empty] | девиатор
Испытательная лаборатория ООО «ИнжГео» | [11 empty] | Испытательная лаборатория ООО «ИнжГео» | [8 empty] | x0 | Угол | X | Y |  |  |  | x0 |  | Угол | X | Y |  |  | x0 |  | Угол | X | Y |  |  |  | x0 |  | Угол | X | Y
Адрес места осуществления деятельности лаборатории: г. Москва, просп. Вернадского, д. 51, стр. 1 | [11 empty] | Адрес места осуществления деятельности лаборатории: г. Москва, просп. Вернадского, д. 51, стр. 1 | [9 empty] | 0 | [7 empty] | 0 | [6 empty] | 0 | [7 empty] | 0
Телефон +7(910)4557682, E-mail: slg85@mail.ru | [11 empty] | Телефон +7(910)4557682, E-mail: slg85@mail.ru | [9 empty] | 5 | [7 empty] | 5 | [6 empty] | 5 | [7 empty] | 5
[22 empty] | 10 | [7 empty] | 10 | [6 empty] | 10 | [7 empty] | 10
[12 empty] | Протокол испытаний № 13-63/136 от 14-03-2023 | [9 empty] | 15 | [7 empty] | 15 | [6 empty] | 15 | [7 empty] | 15
[22 empty] | 20 | [7 empty] | 20 | [6 empty] | 20 | [7 empty] | 20
[12 empty] | Наименование и адрес заказчика: Переход трубопровода через р. Енисей | [9 empty] | 25 | [7 empty] | 25 | [6 empty] | 25 | [7 empty] | 25
[12 empty] | Наименование объекта: ООО Регионстрой | [9 empty] | 30 | [7 empty] | 30 | [6 empty] | 30 | [7 empty] | 30
Наименование используемого метода/методики: ГОСТ 12248.4-2020 | [11 empty] | Наименование используемого метода/методики: ГОСТ 12248.3-2020 | [9 empty] | 35 | [7 empty] | 35 | [6 empty] | 35 | [7 empty] | 35
Условия проведения испытания: температура окружающей среды (18 - 25)0С, влажность воздуха (40 - 75)% | [11 empty] | Условия проведения испытания: температура окружающей среды (18 - 25)0С, влажность воздуха (40 - 75)% | [9 empty] | 40 | [7 empty] | 40 | [6 empty] | 40 | [7 empty] | 40
[12 empty] | Дата получение объекта подлежащего испытаниям: 15-02-2023 | [9 empty] | 45 | [7 empty] | 45 | [6 empty] | 45 | [7 empty] | 45
[12 empty] | Дата испытания: 25.10.2022-19.11.2136 | [9 empty] | 50 | [7 empty] | 50 | [6 empty] | 50 | [7 empty] | 50
[22 empty] | 55 | [7 empty] | 55 | [6 empty] | 55 | [7 empty] | 55
Испытание грунтов методом трехосного сжатия | [11 empty] | Испытание грунтов методом трехосного сжатия | [9 empty] | 60 | [7 empty] | 60 | [6 empty] | 60 | [7 empty] | 60
[22 empty] | 65 | [7 empty] | 65 | [6 empty] | 65 | [7 empty] | 65
Лабораторный номер: | [6 empty] | We, д.е. = |  |  |  |  | Лабораторный номер: |  | 1171 |  |  |  | We, д.е. = | 0.547310251 |  |  | 70 | [7 empty] | 70 | [6 empty] | 70 | [7 empty] | 70
Номер скважины: | [6 empty] | ρ, г/см3 = |  |  |  |  | Номер скважины: |  | BH-066 |  |  |  | ρ, г/см3 = | 1.62 |  |  | 75 | [7 empty] | 75 | [6 empty] | 75 | [7 empty] | 75
Глубина отбора, м: | [6 empty] | ρs, г/см3 = |  |  |  |  | Глубина отбора, м: |  | 0.8 |  |  |  | ρs, г/см3 = | 2.73 |  |  | 80 | [7 empty] | 80 | [6 empty] | 80 | [7 empty] | 80
Наименование грунта: | [6 empty] | e, д.е. = |  |  |  |  | Наименование грунта: |  | Суглинок, после оттаивания текучий, легкий пылеватый |  |  |  | e, д.е. = | 1.607504 |  |  | 85 | [7 empty] | 85 | [6 empty] | 85 | [7 empty] | 85
Схема проведения опыта: | [6 empty] | IL, д.е. = |  |  |  |  | Схема проведения опыта: |  | КД |  |  |  | IL, д.е. = | 2.777 |  |  | 90 | [7 empty] | 90 | [6 empty] | 90 | [7 empty] | 90
[22 empty] | 95 | [7 empty] | 95 | [6 empty] | 95 | [7 empty] | 95
[22 empty] | 100 | [7 empty] | 100 | [6 empty] | 100 | [7 empty] | 100
Результаты испытаний | [11 empty] | Результаты испытаний | [9 empty] | 105 | [7 empty] | 105 | [6 empty] | 105 | [7 empty] | 105
[22 empty] | 110 | [7 empty] | 110 | [6 empty] | 110 | [7 empty] | 110
[22 empty] | 115 | [7 empty] | 115 | [6 empty] | 115 | [7 empty] | 115
[22 empty] | 120 | [7 empty] | 120 | [6 empty] | 120 | [7 empty] | 120
[22 empty] | 125 | [7 empty] | 125 | [6 empty] | 125 | [7 empty] | 125
[22 empty] | 130 | [7 empty] | 130 | [6 empty] | 130 | [7 empty] | 130
[22 empty] | 135 | [7 empty] | 135 | [6 empty] | 135 | [7 empty] | 135
[22 empty] | 140 | [7 empty] | 140 | [6 empty] | 140 | [7 empty] | 140
[22 empty] | 145 | [7 empty] | 145 | [6 empty] | 145 | [7 empty] | 145
[22 empty] | 150 | [7 empty] | 150 | [6 empty] | 150 | [7 empty] | 150
[22 empty] | 155 | [7 empty] | 155 | [6 empty] | 155 | [7 empty] | 155
[22 empty] | 160 | [7 empty] | 160 | [6 empty] | 160 | [7 empty] | 160
[22 empty] | 165 | [7 empty] | 165 | [6 empty] | 165 | [7 empty] | 165
[22 empty] | 170 | [7 empty] | 170 | [6 empty] | 170 | [7 empty] | 170
[22 empty] | 175 | [7 empty] | 175 | [6 empty] | 175 | [7 empty] | 175
[22 empty] | 180 | [7 empty] | 180 | [6 empty] | 180 | [7 empty] | 180
[13 empty] | Давление в камере, Мпа σ3 | Вертикальная нагрузка, Мпа σ1 | Поровое давление, Мпа u
| K0, д.е. | 0.8608269 |  |  |  |  | Коэфф. Точки | [5 empty] | 0.05 | 0.07767106 | [5 empty] | 1 | [6 empty] | σ3,кПа | σ1,кПа | u, кПа |  |  |  | 4
| q_zg, МПа | 0.04304134 | [10 empty] | 0.15 | 0.2100058 | [27 empty] | δ3, Мпа | δ1-δ3, МПа | δ1, МПа | δ1, КПа
|  |  | Модуль деформации, МПа: | [9 empty] | 0.25 | 0.3423406 | [21 empty] | С, МПа:
|  |  | Е0= |  | Точки модуля (полное напр.), МПа |  |  |  | 0.04304134 | 0.06886615 | [25 empty] | φ, град:
|  |  | E50 = |  | qf (полное напр.), МПа |  |  |  | 0.06355802 | [26 empty] | E, Мпа
|  |  | Коэф. Поперечной деформации, ϑ = | [9 empty] | Эффективные значения угла внутреннего трения и удельного сцепления ϕ', С' | [13 empty] | x | 0
[13 empty] | ϕ', град. = | 8 | [12 empty] | y |  |  |  | С, кПа | φ,°
[13 empty] | С', МПа = | 0.005
| Исполнитель: | [6 empty] | Морозов Д.С. |  |  |  |  | Исполнитель: |  |  |  |  | Морозов Д.С.
| Начальник исп. лаборатории: | [6 empty] | Семиколенова Л.Г. |  |  |  |  | Начальник исп. лаборатории: |  |  |  |  | Семиколенова Л.Г.
Лист 1 , всего листов 2 | [11 empty] | Лист 2 , всего листов 2
Частичное воспроизведение протокола испытаний без письменного разрешения ООО «ИнжГео» ЗАПРЕЩАЕТСЯ | [11 empty] | Частичное воспроизведение протокола испытаний без письменного разрешения ООО «ИнжГео» ЗАПРЕЩАЕТСЯ
[5 empty] | второй график |  | первый график | [9 empty] | К Пуассона
dev50 | epsE50 | ind | devE0 | epsE0 | dev | eps | sigma |  | dev1 | eps1 | dev2 | eps2 | dev3 | eps3 |  | Глины
0.01355802 | 0.0120963 |  |  |  | 0 | 0 |  |  | 0 | 0 | 0 | 0 | 0 | 0 |  | < 0 | 0,20-0,30
ind |  |  |  |  | 0.002938707 | 0.001643008 |  |  | 0.002888383 | 0.001652835 | 0.01290125 | 0.002463985 | 0.01341148 | 0.001658975 |  | 0-0,25 | 0,30-0,38
2 |  |  |  |  | 0.006456202 | 0.0040321 |  |  | 0.005596837 | 0.00330567 | 0.01509459 | 0.003294009 | 0.02262344 | 0.003071531 |  | 0,25< | 0,38-0,45
E0 |  |  |  |  | 0.006472797 | 0.004929023 |  |  | 0.0075 | 0.004683984375 | 0.01825865 | 0.004941014 | 0.0280039 | 0.004976926 |  | Суглинки | 0,35-0,37
epsE0 | devE0 |  |  |  | 0.009158664 | 0.00657203 |  |  | 0.009217423 | 0.00661134 | 0.02168833 | 0.006588018 | 0.03201169 | 0.006635901 |  | Пески и супеси | 0,30-0,35
0.0040321 | 0.006456202 |  |  |  | 0.009644961 | 0.008215038 |  |  | 0.01042615 | 0.008264175 | 0.02350017 | 0.008235023 | 0.03534861 | 0.008294876
[5 empty] | 0.01196538 | 0.009858045 |  |  | 0.0113689 | 0.00991701 | 0.02591073 | 0.009882027 | 0.03737802 | 0.009953851
График E50 |  | График E |  |  | 0.01355802 | 0.0120963 |  |  | 0.01221946 | 0.01156984 | 0.02793657 | 0.01152903 | 0.03966331 | 0.01161283
eps | q | sigma |  |  | 0.01225794 | 0.01314406 |  |  | 0.0133516 | 0.01322268 | 0.0300029 | 0.0128917 | 0.04246788 | 0.0132718
Горизонтальная линия E50 |  | Касательная |  |  | 0.01334562 | 0.01478707 |  |  | 0.01383553 | 0.01405195 | 0.03235595 | 0.01482304 | 0.04617028 | 0.01527386
0 |  | a | b |  | 0.01641375 | 0.01643008 |  |  | 0.01534729 | 0.01652835 | 0.03434137 | 0.01647005 | 0.04864081 | 0.01658975
|  |  | 0 |  | 0.01545379 | 0.01807308 |  |  | 0.01628219 | 0.01818118 | 0.03661996 | 0.01811705 | 0.05120479 | 0.01824873
Вертикальная линия E50 |  | p1 и p2 |  |  | 0.0174572 | 0.01971609 |  |  | 0.01742123 | 0.01983402 | 0.03926528 | 0.01976405 | 0.05478147 | 0.0199077
| 0 | 0 |  |  | 0.01741543 | 0.0213591 |  |  | 0.01825018 | 0.02148685 | 0.04155089 | 0.02141106 | 0.05841301 | 0.02156668
[5 empty] | 0.01831993 | 0.02300211 |  |  | 0.01925481 | 0.02313969 | 0.04315036 | 0.02305806 | 0.06124158 | 0.02322565
Касательная линия E50 |  |  |  |  | 0.02016218 | 0.02464511 |  |  | 0.02042088 | 0.02479252 | 0.04553724 | 0.02470507 | 0.06540935 | 0.02488463
0 | 0 | Горизонтальная 1 |  |  | 0.02093363 | 0.02628812 |  |  | 0.02133418 | 0.02644536 | 0.0474851 | 0.02635207 | 0.06815847 | 0.0265436
[5 empty] | 0.02262574 | 0.02793113 |  |  | 0.02208047 | 0.02809819 | 0.0491675 | 0.02799908 | 0.07123112 | 0.02820258
Горизонтальная линия qкр |  |  |  |  | 0.02222996 | 0.02957414 |  |  | 0.02294552 | 0.02975103 | 0.050758 | 0.02964608 | 0.07426945 | 0.02986155
Горизонтальная линия q |  | Горизонтальная 2 |  |  | 0.02273775 | 0.03121714 |  |  | 0.0235151 | 0.03140386 | 0.05143016 | 0.03129309 | 0.07631565 | 0.03152053
0 |  | 0 |  |  | 0.02314058 | 0.03286015 |  |  | 0.02397498 | 0.0330567 | 0.05265754 | 0.03294009 | 0.07941186 | 0.0331795
[5 empty] | 0.02246825 | 0.03450316 |  |  | 0.02451093 | 0.03470953 | 0.05343596 | 0.0345871 | 0.08060026 | 0.03483848
Вертикальная линия q |  |  |  |  | 0.02478549 | 0.03614617 |  |  | 0.02494976 | 0.03636237 | 0.05424891 | 0.0362341 | 0.08242632 | 0.03649746
| 0 |  |  |  | 0.02509156 | 0.03778917 |  |  | 0.02517599 | 0.0380152 | 0.0551391 | 0.03788111 | 0.08294005 | 0.03815643
[5 empty] | 0.02538434 | 0.03943218 |  |  | 0.02559082 | 0.03966804 | 0.05560174 | 0.03952811 | 0.08412033 | 0.03981541
[5 empty] | 0.02366166 | 0.04107519 |  |  | 0.02579202 | 0.04132087 | 0.05603205 | 0.04117511 | 0.08515963 | 0.04147438
[5 empty] | 0.02492139 | 0.0427182 |  |  | 0.02597735 | 0.04297371 | 0.05652527 | 0.04282212 | 0.08605044 | 0.04313336
[5 empty] | 0.02416138 | 0.0443612 |  |  | 0.02644459 | 0.04462654 | 0.0573766 | 0.04446912 | 0.08758524 | 0.04479233
[5 empty] | 0.02537949 | 0.04600421 |  |  | 0.02669151 | 0.04627938 | 0.05788126 | 0.04611613 | 0.08775651 | 0.04645131
[5 empty] | 0.02557358 | 0.04764722 |  |  | 0.02671588 | 0.04793221 | 0.05823449 | 0.04776313 | 0.08855674 | 0.04811028
[5 empty] | 0.02674149 | 0.04929023 |  |  | 0.02711547 | 0.04958505 | 0.05863148 | 0.04941014 | 0.0895784 | 0.04976926
[5 empty] | 0.02588108 | 0.05093323 |  |  | 0.02728807 | 0.05123788 | 0.05926747 | 0.05105714 | 0.09001399 | 0.05142823
[5 empty] | 0.02599022 | 0.05257624 |  |  | 0.02733143 | 0.05289072 | 0.05953768 | 0.05270415 | 0.09115597 | 0.05308721
[5 empty] | 0.02706675 | 0.05421925 |  |  | 0.02754333 | 0.05454355 | 0.05923731 | 0.05435115 | 0.09159684 | 0.05474618
[5 empty] | 0.02711605 | 0.05586226 |  |  | 0.02752154 | 0.05619639 | 0.0600058 | 0.05599816 | 0.09142907 | 0.05640516
[5 empty] | 0.02611478 | 0.05750527 |  |  | 0.02767106 | 0.05784922 | 0.05960577 | 0.05764516 | 0.09234055 | 0.05806413
[5 empty] | 0.02509895 | 0.05914827 |  |  | 0.02766958 | 0.05950206 | 0.05968656 | 0.05929216 | 0.09203756 | 0.05972311
[5 empty] | 0.02506593 | 0.06079128 |  |  | 0.02755283 | 0.06115489 | 0.05942809 | 0.06093917 | 0.0922207 | 0.06138208
[5 empty] | 0.02501684 | 0.06243429 |  |  | 0.02751835 | 0.06280773 | 0.0597329 | 0.06258617 | 0.09144037 | 0.06304106
[5 empty] | 0.02495282 | 0.0640773 |  |  | 0.02756732 | 0.06446056 | 0.05970351 | 0.06423318 | 0.09170203 | 0.06470003
[5 empty] | 0.02687498 | 0.0657203 |  |  | 0.02740092 | 0.0661134 | 0.05944244 | 0.06588018 | 0.09120965 | 0.06635901
[5 empty] | 0.02678447 | 0.06736331 |  |  | 0.02722031 | 0.06776623 | 0.0587522 | 0.06752719 | 0.0908672 | 0.06801798
[5 empty] | 0.02468241 | 0.06900632 |  |  | 0.02712668 | 0.06941907 | 0.05893532 | 0.06917419 | 0.09057863 | 0.06967696
[5 empty] | 0.02656994 | 0.07064933 |  |  | 0.02712119 | 0.0710719 | 0.05869432 | 0.0708212 | 0.09014791 | 0.07133593
[5 empty] | 0.02644818 | 0.07229233 |  |  | 0.02710502 | 0.07272474 | 0.05813172 | 0.0724682 | 0.09017899 | 0.07299491
[5 empty] | 0.02431826 | 0.07393534 |  |  | 0.02687935 | 0.07437757 | 0.05835003 | 0.07411521 | 0.08947585 | 0.07465389
[5 empty] | 0.02618132 | 0.07557835 |  |  | 0.02684535 | 0.07603041 | 0.05775177 | 0.07576221 | 0.08894244 | 0.07631286
[5 empty] | 0.02403848 | 0.07722136 |  |  | 0.02650419 | 0.07768324 | 0.05763947 | 0.07740921 | 0.08868273 | 0.07797184
[5 empty] | 0.02489087 | 0.07886436 |  |  | 0.02645704 | 0.07933608 | 0.05681564 | 0.07905622 | 0.08850067 | 0.07963081
[5 empty] | 0.02373963 | 0.08050737 |  |  | 0.02620509 | 0.08098891 | 0.05698281 | 0.08070322 | 0.08790024 | 0.08128979
[5 empty] | 0.02558589 | 0.08215038 |  |  | 0.02614951 | 0.08264175 | 0.05644348 | 0.08235023 | 0.08748539 | 0.08294876
[5 empty] | 0.02343077 | 0.08379339 |  |  | 0.02609146 | 0.08429458 | 0.05620019 | 0.08399723 | 0.08726008 | 0.08460774
[5 empty] | 0.0232754 | 0.08543639 |  |  | 0.02593213 | 0.08594742 | 0.05585545 | 0.08564424 | 0.08612828 | 0.08626671
[5 empty] | 0.02512092 | 0.0870794 |  |  | 0.02567269 | 0.08760025 | 0.05531178 | 0.08729124 | 0.08609394 | 0.08792569
[5 empty] | 0.0249678 | 0.08872241 |  |  | 0.02561431 | 0.08925309 | 0.0553717 | 0.08893825 | 0.08566104 | 0.08958466
[5 empty] | 0.02279855 | 0.09036542 |  |  | 0.02525634 | 0.09090592 | 0.0547144 | 0.09058525 | 0.08453353 | 0.09124364
[5 empty] | 0.02360773 | 0.09200842 |  |  | 0.02527922 | 0.09255876 | 0.05410689 | 0.09223226 | 0.08428263 | 0.09290261
[5 empty] | 0.02439903 | 0.09365143 |  |  | 0.02488039 | 0.09421159 | 0.05415675 | 0.09387926 | 0.08335357 | 0.09456159
[5 empty] | 0.02317613 | 0.09529444 |  |  | 0.02486366 | 0.09586443 | 0.05327222 | 0.09552626 | 0.08285756 | 0.09622056
[5 empty] | 0.02294271 | 0.09693745 |  |  | 0.02453286 | 0.09751726 | 0.05276148 | 0.09717327 | 0.08220751 | 0.09787954
[5 empty] | 0.02170246 | 0.09858045 |  |  | 0.02429182 | 0.0991701 | 0.05253275 | 0.09882027 | 0.08141633 | 0.09953851
[5 empty] | 0.02245905 | 0.1002235 |  |  | 0.02394436 | 0.1008229 | 0.05159424 | 0.1004673 | 0.08099692 | 0.1011975
[5 empty] | 0.02321617 | 0.1018665 |  |  | 0.02379431 | 0.1024758 | 0.05135415 | 0.1021143 | 0.07966221 | 0.1028565
[5 empty] | 0.0209775 | 0.1035095 |  |  | 0.02344548 | 0.1041286 | 0.0510207 | 0.1037613 | 0.07852509 | 0.1045154
[5 empty] | 0.02174672 | 0.1051525 |  |  | 0.02330172 | 0.1057814 | 0.0505021 | 0.1054083 | 0.07779848 | 0.1061744
[5 empty] | 0.02052677 | 0.1067955 |  |  | 0.02306684 | 0.1074343 | 0.04950654 | 0.1070553 | 0.07769529 | 0.1078334
[5 empty] | 0.02129522 | 0.1084385 |  |  | 0.02284142 | 0.1090871 | 0.04900878 | 0.1087023 | 0.07612842 | 0.1094924
[5 empty] | 0.02004402 | 0.1100815 |  |  | 0.02249909 | 0.1107399 | 0.04836432 | 0.1103493 | 0.07585438 | 0.1111513
[5 empty] | 0.01977843 | 0.1117245 |  |  | 0.02223761 | 0.1123928 | 0.0478841 | 0.1119963 | 0.07450761 | 0.1128103
[5 empty] | 0.01950372 | 0.1133675 |  |  | 0.02196245 | 0.1140456 | 0.04717987 | 0.1136433 | 0.07360589 | 0.1144693
[5 empty] | 0.02022517 | 0.1150105 |  |  | 0.02167909 | 0.1156984 | 0.04696339 | 0.1152903 | 0.07326771 | 0.1161283
[5 empty] | 0.02094805 | 0.1166535 |  |  | 0.021393 | 0.1173513 | 0.04614641 | 0.1169373 | 0.07201153 | 0.1177872
[5 empty] | 0.01867763 | 0.1182965 |  |  | 0.02130966 | 0.1190041 | 0.04534067 | 0.1185843 | 0.07145585 | 0.1194462
[5 empty] | 0.01841918 | 0.1199396 |  |  | 0.02103455 | 0.120657 | 0.04515793 | 0.1202313 | 0.07031914 | 0.1211052
[5 empty] | 0.01917797 | 0.1215826 |  |  | 0.02057314 | 0.1223098 | 0.04430994 | 0.1218783 | 0.06901988 | 0.1227642
[5 empty] | 0.01895927 | 0.1232256 |  |  | 0.02033091 | 0.1239626 | 0.04370844 | 0.1235253 | 0.06797654 | 0.1244231
[5 empty] | 0.01976836 | 0.1248686 |  |  | 0.02031333 | 0.1256155 | 0.04386519 | 0.1251723 | 0.06760762 | 0.1260821
[5 empty] | 0.0186105 | 0.1265116 |  |  | 0.01992589 | 0.1272683 | 0.04339194 | 0.1268194 | 0.06713159 | 0.1277411
[5 empty] | 0.01949097 | 0.1281546 |  |  | 0.01977405 | 0.1289211 | 0.04290045 | 0.1284664 | 0.06616692 | 0.1294001
[5 empty] | 0.01941504 | 0.1297976 |  |  | 0.01966331 | 0.130574 | 0.04300245 | 0.1301134 | 0.0656321 | 0.131059
[5 empty] | 0.01738798 | 0.1314406 |  |  | 0.01979912 | 0.1322268 | 0.0429097 | 0.1317604 | 0.06584561 | 0.132718
[5 empty] | 0.01739174 | 0.1330836 |  |  | 0.01978512 | 0.1338796 | 0.04260835 | 0.1334074 | 0.06532593 | 0.134377
[5 empty] | 0.01940303 | 0.1347266 |  |  | 0.01959132 | 0.1355325 | 0.04242871 | 0.1350544 | 0.06513302 | 0.136036
[5 empty] | 0.01942146 | 0.1363696 |  |  | 0.01960517 | 0.1371853 | 0.0425652 | 0.1367014 | 0.0657685 | 0.1376949
[5 empty] | 0.01944664 | 0.1380126 |  |  | 0.01962628 | 0.1388381 | 0.04281693 | 0.1383484 | 0.06572893 | 0.1393539
[5 empty] | 0.01847819 | 0.1396556 |  |  | 0.01965423 | 0.140491 | 0.04278307 | 0.1399954 | 0.06581296 | 0.1410129
[5 empty] | 0.01751571 | 0.1412987 |  |  | 0.01978863 | 0.1421438 | 0.04276273 | 0.1416424 | 0.06621924 | 0.1426719
[5 empty] | 0.01955882 | 0.1429417 |  |  | 0.01982907 | 0.1437966 | 0.04315505 | 0.1432894 | 0.06644639 | 0.1443308
[5 empty] | 0.01860713 | 0.1445847 |  |  | 0.01977515 | 0.1454495 | 0.04335918 | 0.1449364 | 0.06589307 | 0.1459898
[5 empty] | 0.01866026 | 0.1462277 |  |  | 0.01982646 | 0.1471023 | 0.04347425 | 0.1465834 | 0.06655792 | 0.1476488
[5 empty] | 0.01971782 | 0.1478707 |  |  | 0.01988262 | 0.1487551 | 0.04339939 | 0.1482304 | 0.06693958 | 0.1493078
[5 empty] | 0.01977941 | 0.1495137 |  |  | 0.0201432 | 0.150408 | 0.04373375 | 0.1498774 | 0.06673669 | 0.1509667
[5 empty] | 0.01984467 | 0.1511567 |  |  | 0.02010782 | 0.1520608 | 0.04377645 | 0.1515244 | 0.06694789 | 0.1526257
[5 empty] | 0.01994679 | 0.1527997 |  |  | 0.02008111 | 0.1537137 | 0.04376871 | 0.1531714 | 0.06687182 | 0.1542847
[5 empty] | 0.01810912 | 0.1544427 |  |  | 0.02031014 | 0.1553665 | 0.043797 | 0.1548184 | 0.06741718 | 0.1559437
[5 empty] | 0.01831997 | 0.1560857 |  |  | 0.02049686 | 0.1570193 | 0.04443982 | 0.1564654 | 0.0681724 | 0.1576026
[5 empty] | 0.02056765 | 0.1577287 |  |  | 0.02072912 | 0.1586722 | 0.04497112 | 0.1581124 | 0.06909651 | 0.1592616
[5 empty] | 0.01984046 | 0.1593717 |  |  | 0.02099478 | 0.160325 | 0.04596482 | 0.1597594 | 0.06944852 | 0.1609206
[5 empty] | 0.02012671 | 0.1610147 |  |  | 0.02118169 | 0.1619778 | 0.04629486 | 0.1614064 | 0.07078744 | 0.1625796
[5 empty] | 0.02041471 | 0.1626578 |  |  | 0.0215777 | 0.1636307 | 0.04683517 | 0.1630535 | 0.07127228 | 0.1642385
[5 empty] | 0.02069277 | 0.1643008 |  |  | 0.02187066 | 0.1652835 | 0.0472597 | 0.1647005 | 0.07286205 | 0.1658975
[5 empty] | 0.01994919 | 0.1659438 |  |  | 0.02224842 | 0.1669363 | 0.04794238 | 0.1663475 | 0.07301575 | 0.1675565
[5 empty] | 0.02117233 | 0.1675868 |  |  | 0.02249885 | 0.1685892 | 0.04885714 | 0.1679945 | 0.0747924 | 0.1692155
[5 empty] | 0.02037421 | 0.1692298 |  |  | 0.02261452 | 0.170242 | 0.04900917 | 0.1696415 | 0.07465194 | 0.1708744
[5 empty] | 0.02257105 | 0.1708728 |  |  | 0.0227195 | 0.1718948 | 0.04934835 | 0.1712885 | 0.07624481 | 0.1725334
[5 empty] | 0.02176323 | 0.1725158 |  |  | 0.02311945 | 0.1735477 | 0.05017696 | 0.1729355 | 0.07672029 | 0.1741924
[5 empty] | 0.02195111 | 0.1741588 |  |  | 0.02311474 | 0.1752005 | 0.05049583 | 0.1745825 | 0.07707969 | 0.1758514
[5 empty] | 0.02213507 | 0.1758018 |  |  | 0.02330577 | 0.1768533 | 0.05110579 | 0.1762295 | 0.07802429 | 0.1775103
[5 empty] | 0.02131547 | 0.1774448 |  |  | 0.02359291 | 0.1785062 | 0.05110767 | 0.1778765 | 0.07855541 | 0.1791693
[5 empty] | 0.02249269 | 0.1790878 |  |  | 0.02377657 | 0.180159 | 0.05180228 | 0.1795235 | 0.07867434 | 0.1808283
[5 empty] | 0.0216671 | 0.1807308 |  |  | 0.02405711 | 0.1818118 | 0.05199047 | 0.1811705 | 0.08008238 | 0.1824873
[5 empty] | 0.02183907 | 0.1823738 |  |  | 0.02413493 | 0.1834647 | 0.05207305 | 0.1828175 | 0.08008084 | 0.1841463
[5 empty] | 0.02400897 | 0.1840168 |  |  | 0.02421041 | 0.1851175 | 0.05295084 | 0.1844645 | 0.080771 | 0.1858052
[5 empty] | 0.02317717 | 0.1856599 |  |  | 0.02448393 | 0.1867704 | 0.05322469 | 0.1861115 | 0.08145419 | 0.1874642
[5 empty] | 0.02434903 | 0.1873029 |  |  | 0.02475669 | 0.1884232 | 0.0534018 | 0.1877585 | 0.08153168 | 0.1891232
[5 empty] | 0.02353062 | 0.1889459 |  |  | 0.02493874 | 0.190076 | 0.05360122 | 0.1894055 | 0.08262945 | 0.1907822
[5 empty] | 0.02371582 | 0.1905889 |  |  | 0.02512783 | 0.1917289 | 0.05441157 | 0.1910525 | 0.08335784 | 0.1924411
[5 empty] | 0.02489827 | 0.1922319 |  |  | 0.02521733 | 0.1933817 | 0.05481866 | 0.1926995 | 0.08409451 | 0.1941001
[5 empty] | 0.0250716 | 0.1938749 |  |  | 0.02550064 | 0.1950345 | 0.05480828 | 0.1943465 | 0.08401712 | 0.1957591
[5 empty] | 0.02422943 | 0.1955179 |  |  | 0.02547114 | 0.1966874 | 0.05556623 | 0.1959935 | 0.08540335 | 0.1974181
[5 empty] | 0.02336538 | 0.1971609 |  |  | 0.0257222 | 0.1983402 | 0.05607831 | 0.1976405 | 0.08533084 | 0.199077
[5 empty] | 0.0234731 | 0.1988039 |  |  | 0.0257472 | 0.199993 | 0.0559303 | 0.1992876 | 0.08627726 | 0.200736
[5 empty] | 0.02354865 | 0.2004469 |  |  | 0.02583952 | 0.2016459 | 0.05640924 | 0.2009346 | 0.08622027 | 0.202395
[5 empty] | 0.02561537 | 0.2020899 |  |  | 0.0259089 | 0.2032987 | 0.05605787 | 0.2025816 | 0.08636282 | 0.204054
[5 empty] | 0.02368063 | 0.2037329 |  |  | 0.02617657 | 0.2049515 | 0.05630322 | 0.2042286 | 0.08639092 | 0.2057129
[5 empty] | 0.02474438 | 0.2053759 |  |  | 0.02624271 | 0.2066044 | 0.05674526 | 0.2058756 | 0.08681388 | 0.2073719
[5 empty] | 0.02580662 | 0.207019 |  |  | 0.02630729 | 0.2082572 | 0.05668393 | 0.2075226 | 0.08743163 | 0.2090309
[5 empty] | 0.02486732 | 0.208662 |  |  | 0.02617029 | 0.20991 | 0.05691918 | 0.2091696 | 0.08744408 | 0.2106899
[5 empty] | 0.02592645 | 0.210305 |  |  | 0.02633168 | 0.2115629 | 0.05685096 | 0.2108166 | 0.08785114 | 0.2123488
[5 empty] | 0.02498399 | 0.211948 |  |  | 0.02649144 | 0.2132157 | 0.05697921 | 0.2124636 | 0.08745274 | 0.2140078
[5 empty] | 0.02503991 | 0.213591 |  |  | 0.02654955 | 0.2148685 | 0.05750388 | 0.2141106 | 0.0883488 | 0.2156668
[5 empty] | 0.0250942 | 0.215234 |  |  | 0.02660597 | 0.2165214 | 0.05742492 | 0.2157576 | 0.08813923 | 0.2173258
[5 empty] | 0.02414683 | 0.216877 |  |  | 0.02666069 | 0.2181742 | 0.05784228 | 0.2174046 | 0.08852395 | 0.2189847
[5 empty] | 0.02519778 | 0.21852 |  |  | 0.02671368 | 0.2198271 | 0.0576559 | 0.2190516 | 0.08910288 | 0.2206437
[5 empty] | 0.02424702 | 0.220163 |  |  | 0.02656492 | 0.2214799 | 0.05786574 | 0.2206986 | 0.08837594 | 0.2223027
[5 empty] | 0.02629453 | 0.221806 |  |  | 0.02681438 | 0.2231327 | 0.05797173 | 0.2223456 | 0.08924304 | 0.2239617
[5 empty] | 0.02534029 | 0.223449 |  |  | 0.02666203 | 0.2247856 | 0.05787384 | 0.2239926 | 0.0896041 | 0.2256206
[5 empty] | 0.02438426 | 0.225092 |  |  | 0.02680787 | 0.2264384 | 0.057972 | 0.2256396 | 0.08885904 | 0.2272796
[5 empty] | 0.02642644 | 0.226735 |  |  | 0.02695185 | 0.2280912 | 0.05846616 | 0.2272866 | 0.08930778 | 0.2289386
[5 empty] | 0.0254668 | 0.2283781 |  |  | 0.02679395 | 0.2297441 | 0.05825628 | 0.2289336 | 0.08935023 | 0.2305976
[5 empty] | 0.0245053 | 0.2300211 |  |  | 0.02683416 | 0.2313969 | 0.05844229 | 0.2305806 | 0.08928631 | 0.2322565
[5 empty] | 0.02554194 | 0.2316641 |  |  | 0.02707244 | 0.2330497 | 0.05872415 | 0.2322276 | 0.08951595 | 0.2339155
[5 empty] | 0.02557668 | 0.2333071 |  |  | 0.02710878 | 0.2347026 | 0.05880181 | 0.2338746 | 0.09023905 | 0.2355745
[5 empty] | 0.0256095 | 0.2349501 |  |  | 0.02694314 | 0.2363554 | 0.05857521 | 0.2355217 | 0.08995554 | 0.2372335
[5 empty] | 0.02664038 | 0.2365931 |  |  | 0.02707551 | 0.2380082 | 0.05864429 | 0.2371687 | 0.08976534 | 0.2388924
[5 empty] | 0.0246693 | 0.2382361 |  |  | 0.02710585 | 0.2396611 | 0.05880902 | 0.2388157 | 0.09056835 | 0.2405514
[5 empty] | 0.02569622 | 0.2398791 |  |  | 0.02723415 | 0.2413139 | 0.05856933 | 0.2404627 | 0.09006451 | 0.2422104
[5 empty] | 0.02572114 | 0.2415221 |  |  | 0.02716038 | 0.2429667 | 0.05872517 | 0.2421097 | 0.09085372 | 0.2438694
[5 empty] | 0.02574402 | 0.2431651 |  |  | 0.02728451 | 0.2446196 | 0.0585765 | 0.2437567 | 0.09093591 | 0.2455283
[5 empty] | 0.02676484 | 0.2448081 |  |  | 0.02710653 | 0.2462724 | 0.05882325 | 0.2454037 | 0.09061099 | 0.2471873
[5 empty] | 0.02578358 | 0.2464511 |  |  | 0.0273264 | 0.2479252 | 0.05896538 | 0.2470507 | 0.09027888 | 0.2488463
[5 empty] | 0.02480022 | 0.2480941 |  |  | 0.02714411 | 0.2495781 | 0.05920284 | 0.2486977 | 0.0910395 | 0.2505053
[5 empty] | 0.02581472 | 0.2497372 |  |  | 0.02715962 | 0.2512309 | 0.05933556 | 0.2503447 | 0.09039276 | 0.2521642
[5 empty] | 0.02582707 | 0.2513802 |  |  | 0.02717292 | 0.2528838 | 0.05896351 | 0.2519917 | 0.09043859 | 0.2538232
[5 empty] | 0.02583725 | 0.2530232 |  |  | 0.02728398 | 0.2545366 | 0.05918662 | 0.2536387 | 0.0912769 | 0.2554822
[5 empty] | 0.02584523 | 0.2546662 |  |  | 0.02739277 | 0.2561894 | 0.05930485 | 0.2552857 | 0.09070762 | 0.2571412
[5 empty] | 0.02585098 | 0.2563092 |  |  | 0.02739928 | 0.2578423 | 0.05901814 | 0.2569327 | 0.09053064 | 0.2588001
[5 empty] | 0.02485449 | 0.2579522 |  |  | 0.02740347 | 0.2594951 | 0.05882644 | 0.2585797 | 0.09094591 | 0.2604591
[5 empty] | 0.02485573 | 0.2595952 |  |  | 0.02740532 | 0.2611479 | 0.0589297 | 0.2602267 | 0.09125333 | 0.2621181
[5 empty] | 0.02682349 | 0.2612382 |  |  | 0.02728674 | 0.2628008 | 0.05927196 | 0.2618737 | 0.09061479 | 0.2637771
[5 empty] | 0.02472571 | 0.2628812 |  |  | 0.0273016 | 0.2644536 | 0.05876834 | 0.2635207 | 0.09046222 | 0.265436
[5 empty] | 0.02456965 | 0.2645242 |  |  | 0.02695451 | 0.2661064 | 0.05873358 | 0.2651677 | 0.08989767 | 0.267095
[5 empty] | 0.02536262 | 0.2661672 |  |  | 0.02675307 | 0.2677593 | 0.05798397 | 0.2668147 | 0.08994678 | 0.268754
[5 empty] | 0.02411193 | 0.2678102 |  |  | 0.02670486 | 0.2694121 | 0.05783579 | 0.2684617 | 0.08923517 | 0.270413
[5 empty] | 0.02582488 | 0.2694532 |  |  | 0.02621748 | 0.2710649 | 0.05690536 | 0.2701087 | 0.08818847 | 0.2720719
[5 empty] | 0.02350879 | 0.2710963 |  |  | 0.02599854 | 0.2727178 | 0.05650896 | 0.2717558 | 0.0863323 | 0.2737309
[5 empty] | 0.02317096 | 0.2727393 |  |  | 0.02555561 | 0.2743706 | 0.05576289 | 0.2734028 | 0.08549229 | 0.2753899
[5 empty] | 0.02481872 | 0.2743823 |  |  | 0.0251963 | 0.2760234 | 0.05438344 | 0.2750498 | 0.08459407 | 0.2770489
[5 empty] | 0.02445936 | 0.2760253 |  |  | 0.0250282 | 0.2776763 | 0.05358691 | 0.2766968 | 0.08286326 | 0.2787078
[5 empty] | 0.0231002 | 0.2776683 |  |  | 0.0245589 | 0.2793291 | 0.0528896 | 0.2783438 | 0.0822255 | 0.2803668
[5 empty] | 0.02174855 | 0.2793113 |  |  | 0.02419601 | 0.2809819 | 0.0520078 | 0.2799908 | 0.0808064 | 0.2820258
[5 empty] | 0.02341172 | 0.2809543 |  |  | 0.0237471 | 0.2826348 | 0.0513578 | 0.2816378 | 0.0794316 | 0.2836848
[5 empty] | 0.02209702 | 0.2825973 |  |  | 0.02361979 | 0.2842876 | 0.05055591 | 0.2832848 | 0.07842673 | 0.2853437
[5 empty] | 0.02280892 | 0.2842403 |  |  | 0.0233206 | 0.2859405 | 0.05041399 | 0.2849318 | 0.07771614 | 0.2870027
[5 empty] | 0.02252582 | 0.2858833 |  |  | 0.02293014 | 0.2875933 | 0.04928613 | 0.2865788 | 0.07634362 | 0.2886617
[5 empty] | 0.02124164 | 0.2875263 |  |  | 0.02253858 | 0.2892461 | 0.04915588 | 0.2882258 | 0.07506737 | 0.2903207
[5 empty] | 0.02195636 | 0.2891693 |  |  | 0.02224588 | 0.290899 | 0.04842319 | 0.2898728 | 0.07448731 | 0.2919796
[5 empty] | 0.02066997 | 0.2908123 |  |  | 0.02215203 | 0.2925518 | 0.04778801 | 0.2915198 | 0.0735034 | 0.2936386
[5 empty] | 0.02138244 | 0.2924553 |  |  | 0.02165702 | 0.2942046 | 0.04735033 | 0.2931668 | 0.07241557 | 0.2952976
[5 empty] | 0.02009377 | 0.2940984 |  |  | 0.02156082 | 0.2958575 | 0.04641008 | 0.2948138 | 0.07132376 | 0.2969566
[5 empty] | 0.01980392 | 0.2957414 |  |  | 0.02116341 | 0.2975103 | 0.04576725 | 0.2964608 | 0.07012791 | 0.2986155
[5 empty] | 0.0185129 | 0.2973844 |  |  | 0.02076479 | 0.2991631 | 0.04482178 | 0.2981078 | 0.06982795 | 0.3002745
[5 empty] | 0.02022067 | 0.2990274 |  |  | 0.02046492 | 0.300816 | 0.04417364 | 0.2997548 | 0.06902384 | 0.3019335
[5 empty] | 0.01992722 | 0.3006704 |  |  | 0.0202638 | 0.3024688 | 0.04362279 | 0.3014018 | 0.0677155 | 0.3035925
[5 empty] | 0.01963254 | 0.3023134 |  |  | 0.01986141 | 0.3041216 | 0.04306919 | 0.3030488 | 0.06620288 | 0.3052514
[5 empty] | 0.0173366 | 0.3039564 |  |  | 0.01975772 | 0.3057745 | 0.04261281 | 0.3046958 | 0.06518591 | 0.3069104
[5 empty] | 0.01703939 | 0.3055994 |  |  | 0.01925272 | 0.3074273 | 0.0417536 | 0.3063428 | 0.06406454 | 0.3085694
[5 empty] | 0.01874089 | 0.3072424 |  |  | 0.01904639 | 0.3090801 | 0.04149153 | 0.3079899 | 0.0631387 | 0.3102284
[5 empty] | 0.01744109 | 0.3088854 |  |  | 0.01873871 | 0.310733 | 0.04022655 | 0.3096369 | 0.06230834 | 0.3118873
[5 empty] | 0.01813996 | 0.3105284 |  |  | 0.01832967 | 0.3123858 | 0.03955864 | 0.3112839 | 0.06147339 | 0.3135463
[5 empty] | 0.01783749 | 0.3121714 |  |  | 0.01811924 | 0.3140386 | 0.03888774 | 0.3129309 | 0.06033379 | 0.3152053
[5 empty] | 0.01653367 | 0.3138144 |  |  | 0.01790742 | 0.3156915 | 0.03831383 | 0.3145779 | 0.05898949 | 0.3168643
[5 empty] | 0.01622847 | 0.3154575 |  |  | 0.01739417 | 0.3173443 | 0.03813686 | 0.3162249 | 0.05784041 | 0.3185232
[5 empty] | 0.01692188 | 0.3171005 |  |  | 0.01727949 | 0.3189972 | 0.03745679 | 0.3178719 | 0.0570865 | 0.3201822
[5 empty] | 0.01661388 | 0.3187435 |  |  | 0.01676335 | 0.32065 | 0.03627359 | 0.3195189 | 0.05652771 | 0.3218412
[5 empty] | 0.01530445 | 0.3203865 |  |  | 0.01664574 | 0.3223028 | 0.03608721 | 0.3211659 | 0.05546396 | 0.3235002
[5 empty] | 0.01499358 | 0.3220295 |  |  | 0.01612664 | 0.3239557 | 0.03509763 | 0.3228129 | 0.0543952 | 0.3251591
[5 empty] | 0.01368124 | 0.3236725 |  |  | 0.01600603 | 0.3256085 | 0.0346048 | 0.3244599 | 0.05272137 | 0.3268181
[5 empty] | 0.01336743 | 0.3253155 |  |  | 0.01558389 | 0.3272613 | 0.03370867 | 0.3261069 | 0.0516424 | 0.3284771
[5 empty] | 0.01505212 | 0.3269585 |  |  | 0.0152602 | 0.3289142 | 0.03330922 | 0.3277539 | 0.05035824 | 0.3301361