## 1
Общество с ограниченной ответственностью "Инженерная геология" (ООО "ИнжГео") | [11 empty] | Общество с ограниченной ответственностью "Инженерная геология" (ООО "ИнжГео")
Юр. адрес: 117279, г. Москва, ул. Миклухо-Маклая, 36 а, этаж 5, пом. XXIII к. 76-84 | [11 empty] | Юр. адрес: 117279, г. Москва, ул. Миклухо-Маклая, 36 а, этаж 5, пом. XXIII к. 76-84 | [8 empty] | нагр |  |  | X0 | Y0 | R |  | нагр |  |  |  | X0 | Y0 | R | нагр |  |  |  | X0 | Y0 | R |  | нагр |  |  |  | X0 | Y0 | R
Телефон/факс +7 (495) 132-30-00, Адрес электронной почты inbox@inj-geo.ru | [11 empty] | Телефон/факс +7 (495) 132-30-00, Адрес электронной почты inbox@inj-geo.ru | [12 empty] | 0 | [7 empty] | 0 | [6 empty] | 0 | [7 empty] | 0
[21 empty] | девиатор | [6 empty] | девиатор | [6 empty] | девиатор | [7 empty] | девиатор
Испытательная лаборатория ООО «ИнжГео» | [11 empty] | Испытательная лаборатория ООО «ИнжГео» | [8 empty] | x0 | Угол | X | Y |  |  |  | x0 |  | Угол | X | Y |  |  | x0 |  | Угол | X | Y |  |  |  | x0 |  | Угол | X | Y
Адрес места осуществления деятельности лаборатории: г. Москва, просп. Вернадского, д. 51, стр. 1 | [11 empty] | Адрес места осуществления деятельности лаборатории: г. Москва, просп. Вернадского, д. 51, стр. 1 | [9 empty] | 0 | [7 empty] | 0 | [6 empty] | 0 | [7 empty] | 0
Телефон +7(910)4557682, E-mail: slg85@mail.ru | [11 empty] | Телефон +7(910)4557682, E-mail: slg85@mail.ru | [9 empty] | 5 | [7 empty] | 5 | [6 empty] | 5 | [7 empty] | 5
[22 empty] | 10 | [7 empty] | 10 | [6 empty] | 10 | [7 empty] | 10
[12 empty] | Протокол испытаний № 13-63/152 от 30-03-2023 | [9 empty] | 15 | [7 empty] | 15 | [6 empty] | 15 | [7 empty] | 15
[22 empty] | 20 | [7 empty] | 20 | [6 empty] | 20 | [7 empty] | 20
[12 empty] | Наименование и адрес заказчика: Переход трубопровода через р. Енисей | [9 empty] | 25 | [7 empty] | 25 | [6 empty] | 25 | [7 empty] | 25
[12 empty] | Наименование объекта: ООО Регионстрой | [9 empty] | 30 | [7 empty] | 30 | [6 empty] | 30 | [7 empty] | 30
Наименование используемого метода/методики: ГОСТ 12248.4-2020 | [11 empty] | Наименование используемого метода/методики: ГОСТ 12248.3-2020 | [9 empty] | 35 | [7 empty] | 35 | [6 empty] | 35 | [7 empty] | 35
Условия проведения испытания: температура окружающей среды (18 - 25)0С, влажность воздуха (40 - 75)% | [11 empty] | Условия проведения испытания: температура окружающей среды (18 - 25)0С, влажность воздуха (40 - 75)% | [9 empty] | 40 | [7 empty] | 40 | [6 empty] | 40 | [7 empty] | 40
[12 empty] | Дата получение объекта подлежащего испытаниям: 03-03-2023 | [9 empty] | 45 | [7 empty] | 45 | [6 empty] | 45 | [7 empty] | 45
[12 empty] | Дата испытания: 25.10.2022-19.11.2152 | [9 empty] | 50 | [7 empty] | 50 | [6 empty] | 50 | [7 empty] | 50
[22 empty] | 55 | [7 empty] | 55 | [6 empty] | 55 | [7 empty] | 55
Испытание грунтов методом трехосного сжатия | [11 empty] | Испытание грунтов методом трехосного сжатия | [9 empty] | 60 | [7 empty] | 60 | [6 empty] | 60 | [7 empty] | 60
[22 empty] | 65 | [7 empty] | 65 | [6 empty] | 65 | [7 empty] | 65
Лабораторный номер: | [6 empty] | We, д.е. = |  |  |  |  | Лабораторный номер: |  | 1187 |  |  |  | We, д.е. = | 0.646368761 |  |  | 70 | [7 empty] | 70 | [6 empty] | 70 | [7 empty] | 70
Номер скважины: | [6 empty] | ρ, г/см3 = |  |  |  |  | Номер скважины: |  | BH-078 |  |  |  | ρ, г/см3 = | 1.52 |  |  | 75 | [7 empty] | 75 | [6 empty] | 75 | [7 empty] | 75
Глубина отбора, м: | [6 empty] | ρs, г/см3 = |  |  |  |  | Глубина отбора, м: |  | 0.9 |  |  |  | ρs, г/см3 = | 2.72 |  |  | 80 | [7 empty] | 80 | [6 empty] | 80 | [7 empty] | 80
Наименование грунта: | [6 empty] | e, д.е. = |  |  |  |  | Наименование грунта: |  | Суглинок, после оттаивания текучий, легкий песчанистый |  |  |  | e, д.е. = | 1.946134 |  |  | 85 | [7 empty] | 85 | [6 empty] | 85 | [7 empty] | 85
Схема проведения опыта: | [6 empty] | IL, д.е. = |  |  |  |  | Схема проведения опыта: |  | КД |  |  |  | IL, д.е. = | 3.609 |  |  | 90 | [7 empty] | 90 | [6 empty] | 90 | [7 empty] | 90
[22 empty] | 95 | [7 empty] | 95 | [6 empty] | 95 | [7 empty] | 95
[22 empty] | 100 | [7 empty] | 100 | [6 empty] | 100 | [7 empty] | 100
Результаты испытаний | [11 empty] | Результаты испытаний | [9 empty] | 105 | [7 empty] | 105 | [6 empty] | 105 | [7 empty] | 105
[22 empty] | 110 | [7 empty] | 110 | [6 empty] | 110 | [7 empty] | 110
[22 empty] | 115 | [7 empty] | 115 | [6 empty] | 115 | [7 empty] | 115
[22 empty] | 120 | [7 empty] | 120 | [6 empty] | 120 | [7 empty] | 120
[22 empty] | 125 | [7 empty] | 125 | [6 empty] | 125 | [7 empty] | 125
[22 empty] | 130 | [7 empty] | 130 | [6 empty] | 130 | [7 empty] | 130
[22 empty] | 135 | [7 empty] | 135 | [6 empty] | 135 | [7 empty] | 135
[22 empty] | 140 | [7 empty] | 140 | [6 empty] | 140 | [7 empty] | 140
[22 empty] | 145 | [7 empty] | 145 | [6 empty] | 145 | [7 empty] | 145
[22 empty] | 150 | [7 empty] | 150 | [6 empty] | 150 | [7 empty] | 150
[22 empty] | 155 | [7 empty] | 155 | [6 empty] | 155 | [7 empty] | 155
[22 empty] | 160 | [7 empty] | 160 | [6 empty] | 160 | [7 empty] | 160
[22 empty] | 165 | [7 empty] | 165 | [6 empty] | 165 | [7 empty] | 165
[22 empty] | 170 | [7 empty] | 170 | [6 empty] | 170 | [7 empty] | 170
[22 empty] | 175 | [7 empty] | 175 | [6 empty] | 175 | [7 empty] | 175
[22 empty] | 180 | [7 empty] | 180 | [6 empty] | 180 | [7 empty] | 180
[13 empty] | Давление в камере, Мпа σ3 | Вертикальная нагрузка, Мпа σ1 | Поровое давление, Мпа u
| K0, д.е. | 0.8781307 |  |  |  |  | Коэфф. Точки | [5 empty] | 0.05 | 0.07066004 | [5 empty] | 1 | [6 empty] | σ3,кПа | σ1,кПа | u, кПа |  |  |  | 4
| q_zg, МПа | 0.04390653 | [10 empty] | 0.15 | 0.1984166 | [27 empty] | δ3, Мпа | δ1-δ3, МПа | δ1, МПа | δ1, КПа
|  |  | Модуль деформации, МПа: | [9 empty] | 0.25 | 0.3261731 | [21 empty] | С, МПа:
|  |  | Е0= |  | Точки модуля (полное напр.), МПа |  |  |  | 0.04390653 | 0.07025045 | [25 empty] | φ, град:
|  |  | E50 = |  | qf (полное напр.), МПа |  |  |  | 0.06185476 | [26 empty] | E, Мпа
|  |  | Коэф. Поперечной деформации, ϑ = | [9 empty] | Эффективные значения угла внутреннего трения и удельного сцепления ϕ', С' | [13 empty] | x | 0
[13 empty] | ϕ', град. = | 7 | [12 empty] | y |  |  |  | С, кПа | φ,°
[13 empty] | С', МПа = | 0.003
| Исполнитель: | [6 empty] | Морозов Д.С. |  |  |  |  | Исполнитель: |  |  |  |  | Морозов Д.С.
| Начальник исп. лаборатории: | [6 empty] | Семиколенова Л.Г. |  |  |  |  | Начальник исп. лаборатории: |  |  |  |  | Семиколенова Л.Г.
Лист 1 , всего листов 2 | [11 empty] | Лист 2 , всего листов 2
Частичное воспроизведение протокола испытаний без письменного разрешения ООО «ИнжГео» ЗАПРЕЩАЕТСЯ | [11 empty] | Частичное воспроизведение протокола испытаний без письменного разрешения ООО «ИнжГео» ЗАПРЕЩАЕТСЯ
[5 empty] | второй график |  | первый график | [9 empty] | К Пуассона
dev50 | epsE50 | ind | devE0 | epsE0 | dev | eps | sigma |  | dev1 | eps1 | dev2 | eps2 | dev3 | eps3 |  | Глины
0.01185476 | 0.008974146 |  |  |  | 0 | 0 |  |  | 0 | 0 | 0 | 0 | 0 | 0 |  | < 0 | 0,20-0,30
ind |  |  |  |  | 0.003087288 | 0.001627318 |  |  | 0.004545208 | 0.002064454 | 0.01283039 | 0.001962163 | 0.02094761 | 0.002046129 |  | 0-0,25 | 0,30-0,38
2 |  |  |  |  | 0.00658598 | 0.002991382 |  |  | 0.005750859 | 0.003267154 | 0.01550712 | 0.003268191 | 0.02443228 | 0.003274885 |  | 0,25< | 0,38-0,45
E0 |  |  |  |  | 0.00874389 | 0.004881955 |  |  | 0.007063062 | 0.004900731 | 0.01833276 | 0.004902287 | 0.02874833 | 0.004912327 |  | Суглинки | 0,35-0,37
epsE0 | devE0 |  |  |  | 0.0101628 | 0.006509273 |  |  | 0.008266115 | 0.006534308 | 0.0201984 | 0.006536383 | 0.03121701 | 0.006549769 |  | Пески и супеси | 0,30-0,35
0.002991382 | 0.00658598 |  |  |  | 0.009318435 | 0.008136592 |  |  | 0.00917726 | 0.008167885 | 0.02197941 | 0.008170478 | 0.03376549 | 0.008187212
[5 empty] | 0.01185476 | 0.008974146 |  |  | 0.01033002 | 0.0102196 | 0.02420829 | 0.01032283 | 0.03632094 | 0.009824654
График E50 |  | График E |  |  | 0.01234004 | 0.01139123 |  |  | 0.0108614 | 0.01143504 | 0.02546183 | 0.01143867 | 0.03808656 | 0.01098882
eps | q | sigma |  |  | 0.01429985 | 0.01301855 |  |  | 0.01169689 | 0.01306862 | 0.02700928 | 0.01307277 | 0.04096651 | 0.01309954
Горизонтальная линия E50 |  | Касательная |  |  | 0.01522178 | 0.01464587 |  |  | 0.01241214 | 0.01470219 | 0.02895314 | 0.01470686 | 0.04390177 | 0.01473698
0 |  | a | b |  | 0.01410102 | 0.01627318 |  |  | 0.01330147 | 0.01633577 | 0.03057382 | 0.01634096 | 0.04724763 | 0.01637442
|  |  | 0 |  | 0.01593277 | 0.0179005 |  |  | 0.0141592 | 0.01796935 | 0.03255177 | 0.01797505 | 0.04976751 | 0.01801187
Вертикальная линия E50 |  | p1 и p2 |  |  | 0.01771225 | 0.01952782 |  |  | 0.01487966 | 0.01960292 | 0.03426741 | 0.01960915 | 0.05222483 | 0.01964931
| 0 | 0 |  |  | 0.01843466 | 0.02115514 |  |  | 0.01535715 | 0.0212365 | 0.03610118 | 0.02124324 | 0.054983 | 0.02128675
[5 empty] | 0.01709519 | 0.02278246 |  |  | 0.016186 | 0.02287008 | 0.03743352 | 0.02287734 | 0.05800545 | 0.02292419
Касательная линия E50 |  |  |  |  | 0.01868906 | 0.02440978 |  |  | 0.01656053 | 0.02450365 | 0.03894484 | 0.02451144 | 0.06015558 | 0.02456164
0 | 0 | Горизонтальная 1 |  |  | 0.01821146 | 0.02603709 |  |  | 0.01707505 | 0.02613723 | 0.04031559 | 0.02614553 | 0.06219683 | 0.02619908
[5 empty] | 0.0206576 | 0.02766441 |  |  | 0.01752388 | 0.02777081 | 0.04142619 | 0.02777963 | 0.06399261 | 0.02783652
Горизонтальная линия qкр |  |  |  |  | 0.01902268 | 0.02929173 |  |  | 0.01810134 | 0.02940438 | 0.04195709 | 0.02941372 | 0.06570633 | 0.02947396
Горизонтальная линия q |  | Горизонтальная 2 |  |  | 0.02031488 | 0.03091905 |  |  | 0.01820175 | 0.03103796 | 0.0426887 | 0.03104782 | 0.06690142 | 0.0311114
0 |  | 0 |  |  | 0.02059203 | 0.03254637 |  |  | 0.01844938 | 0.03267154 | 0.04347212 | 0.03268191 | 0.06777693 | 0.03274885
[5 empty] | 0.02086015 | 0.03417369 |  |  | 0.01878951 | 0.03430512 | 0.04413605 | 0.03431601 | 0.06897577 | 0.03438629
Вертикальная линия q |  |  |  |  | 0.02111741 | 0.035801 |  |  | 0.0189212 | 0.03593869 | 0.0444804 | 0.0359501 | 0.06954586 | 0.03602373
| 0 |  |  |  | 0.02136199 | 0.03742832 |  |  | 0.01924285 | 0.03757227 | 0.04500141 | 0.0375842 | 0.07088122 | 0.03766117
[5 empty] | 0.02159207 | 0.03905564 |  |  | 0.01955284 | 0.03920585 | 0.0456953 | 0.0392183 | 0.07117589 | 0.03929862
[5 empty] | 0.02280582 | 0.04068296 |  |  | 0.01954957 | 0.04083942 | 0.04585831 | 0.04085239 | 0.07222391 | 0.04093606
[5 empty] | 0.02200142 | 0.04231028 |  |  | 0.01983144 | 0.042473 | 0.04638668 | 0.04248649 | 0.07311931 | 0.0425735
[5 empty] | 0.02217706 | 0.0439376 |  |  | 0.02009684 | 0.04410658 | 0.04687662 | 0.04412058 | 0.07355614 | 0.04421094
[5 empty] | 0.0213309 | 0.04556491 |  |  | 0.02004416 | 0.04574015 | 0.04722439 | 0.04575468 | 0.07422843 | 0.04584839
[5 empty] | 0.02246113 | 0.04719223 |  |  | 0.0202718 | 0.04737373 | 0.0475262 | 0.04738877 | 0.07473021 | 0.04748583
[5 empty] | 0.02256593 | 0.04881955 |  |  | 0.02027816 | 0.04900731 | 0.0476783 | 0.04902287 | 0.07495552 | 0.04912327
[5 empty] | 0.02164347 | 0.05044687 |  |  | 0.02046162 | 0.05064089 | 0.04787691 | 0.05065697 | 0.07559841 | 0.05076071
[5 empty] | 0.02370953 | 0.05207419 |  |  | 0.02052057 | 0.05227446 | 0.04831827 | 0.05229106 | 0.0754529 | 0.05239816
[5 empty] | 0.02370949 | 0.05370151 |  |  | 0.02066004 | 0.05390804 | 0.04841658 | 0.05392516 | 0.07617312 | 0.0540356
[5 empty] | 0.02270235 | 0.05532882 |  |  | 0.02065933 | 0.05554162 | 0.04821541 | 0.05555925 | 0.07577284 | 0.05567304
[5 empty] | 0.02168002 | 0.05695614 |  |  | 0.02054809 | 0.05717519 | 0.04799072 | 0.05719335 | 0.07545101 | 0.05731048
[5 empty] | 0.02364349 | 0.05858346 |  |  | 0.02062385 | 0.05880877 | 0.04823544 | 0.05882744 | 0.07547966 | 0.05894792
[5 empty] | 0.02359372 | 0.06021078 |  |  | 0.02048746 | 0.06044235 | 0.04785154 | 0.06046154 | 0.07576206 | 0.06058537
[5 empty] | 0.02253167 | 0.0618381 |  |  | 0.02053975 | 0.06207592 | 0.04814102 | 0.06209564 | 0.07570135 | 0.06222281
[5 empty] | 0.02345829 | 0.06346542 |  |  | 0.02048158 | 0.0637095 | 0.04760585 | 0.06372973 | 0.07510069 | 0.06386025
[5 empty] | 0.02337455 | 0.06509273 |  |  | 0.02031379 | 0.06534308 | 0.04744804 | 0.06536383 | 0.07536322 | 0.06549769
[5 empty] | 0.02228141 | 0.06672005 |  |  | 0.02033723 | 0.06697665 | 0.04756955 | 0.06699792 | 0.07499207 | 0.06713514
[5 empty] | 0.02317983 | 0.06834737 |  |  | 0.02015275 | 0.06861023 | 0.04727239 | 0.06863202 | 0.07459039 | 0.06877258
[5 empty] | 0.02307077 | 0.06997469 |  |  | 0.01996119 | 0.07024381 | 0.04715852 | 0.07026611 | 0.07446133 | 0.07041002
[5 empty] | 0.02195518 | 0.07160201 |  |  | 0.02006339 | 0.07187739 | 0.04692994 | 0.07190021 | 0.07390802 | 0.07204746
[5 empty] | 0.02183404 | 0.07322933 |  |  | 0.01976021 | 0.07351096 | 0.04638863 | 0.07353431 | 0.07343361 | 0.07368491
[5 empty] | 0.02070829 | 0.07485664 |  |  | 0.01975249 | 0.07514454 | 0.04653658 | 0.0751684 | 0.07334124 | 0.07532235
[5 empty] | 0.0215789 | 0.07648396 |  |  | 0.01974108 | 0.07677812 | 0.04627578 | 0.0768025 | 0.07243405 | 0.07695979
[5 empty] | 0.02144683 | 0.07811128 |  |  | 0.01962682 | 0.07841169 | 0.0460082 | 0.07843659 | 0.07181519 | 0.07859723
[5 empty] | 0.02131305 | 0.0797386 |  |  | 0.01951056 | 0.08004527 | 0.04573584 | 0.08007069 | 0.0717878 | 0.08023468
[5 empty] | 0.0211785 | 0.08136592 |  |  | 0.01919314 | 0.08167885 | 0.04546068 | 0.08170478 | 0.07095503 | 0.08187212
[5 empty] | 0.02004415 | 0.08299324 |  |  | 0.01917542 | 0.08331242 | 0.0451847 | 0.08333888 | 0.07052 | 0.08350956
[5 empty] | 0.01991096 | 0.08462055 |  |  | 0.01895824 | 0.084946 | 0.04450989 | 0.08497298 | 0.07038588 | 0.085147
[5 empty] | 0.02077528 | 0.08624787 |  |  | 0.01884241 | 0.08657958 | 0.04433824 | 0.08660707 | 0.0700558 | 0.08678444
[5 empty] | 0.02062105 | 0.08787519 |  |  | 0.01891716 | 0.08821315 | 0.04404658 | 0.08824117 | 0.06951306 | 0.08842189
[5 empty] | 0.02044954 | 0.08950251 |  |  | 0.01867519 | 0.08984673 | 0.04371544 | 0.08987526 | 0.06870837 | 0.09005933
[5 empty] | 0.01926387 | 0.09112983 |  |  | 0.01851928 | 0.09148031 | 0.0436513 | 0.09150936 | 0.06834853 | 0.09169677
[5 empty] | 0.02006718 | 0.09275715 |  |  | 0.01845217 | 0.09311389 | 0.04326061 | 0.09314345 | 0.06794377 | 0.09333421
[5 empty] | 0.01986259 | 0.09438447 |  |  | 0.01817663 | 0.09474746 | 0.04254985 | 0.09477755 | 0.06710433 | 0.09497166
[5 empty] | 0.01965323 | 0.09601178 |  |  | 0.01789541 | 0.09638104 | 0.04232548 | 0.09641164 | 0.06684044 | 0.0966091
[5 empty] | 0.01944223 | 0.0976391 |  |  | 0.01791127 | 0.09801462 | 0.04189398 | 0.09804574 | 0.06626235 | 0.09824654
[5 empty] | 0.01923271 | 0.09926642 |  |  | 0.01762697 | 0.09964819 | 0.04156182 | 0.09967984 | 0.0652803 | 0.09988398
[5 empty] | 0.01902781 | 0.1008937 |  |  | 0.01754526 | 0.1012818 | 0.04113545 | 0.1013139 | 0.06420453 | 0.1015214
[5 empty] | 0.01783066 | 0.1025211 |  |  | 0.01726891 | 0.1029153 | 0.04042136 | 0.102948 | 0.06404527 | 0.1031589
[5 empty] | 0.01964029 | 0.1041484 |  |  | 0.01710066 | 0.1045489 | 0.040026 | 0.1045821 | 0.06341277 | 0.1047963
[5 empty] | 0.01943446 | 0.1057757 |  |  | 0.0168292 | 0.1061825 | 0.03972565 | 0.1062162 | 0.06289369 | 0.1064338
[5 empty] | 0.01721302 | 0.107403 |  |  | 0.01674202 | 0.1078161 | 0.03948825 | 0.1078503 | 0.06171873 | 0.1080712
[5 empty] | 0.01898048 | 0.1090303 |  |  | 0.01654307 | 0.1094497 | 0.03862283 | 0.1094844 | 0.06099554 | 0.1097086
[5 empty] | 0.01774129 | 0.1106576 |  |  | 0.01643629 | 0.1110832 | 0.03853868 | 0.1111185 | 0.06053879 | 0.1113461
[5 empty] | 0.01849993 | 0.112285 |  |  | 0.01612563 | 0.1127168 | 0.03794504 | 0.1127526 | 0.05976314 | 0.1129835
[5 empty] | 0.0162609 | 0.1139123 |  |  | 0.01581504 | 0.1143504 | 0.03735118 | 0.1143867 | 0.05858323 | 0.114621
[5 empty] | 0.01702865 | 0.1155396 |  |  | 0.01570847 | 0.115984 | 0.03686635 | 0.1160208 | 0.05841374 | 0.1162584
[5 empty] | 0.01680768 | 0.1171669 |  |  | 0.01550986 | 0.1176175 | 0.03659983 | 0.1176549 | 0.05776932 | 0.1178958
[5 empty] | 0.01660247 | 0.1187942 |  |  | 0.01542315 | 0.1192511 | 0.03596085 | 0.119289 | 0.05636462 | 0.1195333
[5 empty] | 0.01641748 | 0.1204216 |  |  | 0.01525231 | 0.1208847 | 0.03555869 | 0.1209231 | 0.0559143 | 0.1211707
[5 empty] | 0.0162572 | 0.1220489 |  |  | 0.01500127 | 0.1225183 | 0.03520261 | 0.1225572 | 0.05513303 | 0.1228082
[5 empty] | 0.0171261 | 0.1236762 |  |  | 0.01497398 | 0.1241518 | 0.03490186 | 0.1241913 | 0.05523546 | 0.1244456
[5 empty] | 0.01502867 | 0.1253035 |  |  | 0.0146744 | 0.1257854 | 0.03456571 | 0.1258254 | 0.05453624 | 0.1260831
[5 empty] | 0.01596938 | 0.1269308 |  |  | 0.01480646 | 0.127419 | 0.03430341 | 0.1274595 | 0.05445004 | 0.1277205
[5 empty] | 0.01595237 | 0.1285582 |  |  | 0.01467411 | 0.1290526 | 0.03442423 | 0.1290936 | 0.05449152 | 0.1293579
[5 empty] | 0.01695657 | 0.1301855 |  |  | 0.01477325 | 0.1306862 | 0.03462062 | 0.1307277 | 0.05446543 | 0.1309954
[5 empty] | 0.01596718 | 0.1318128 |  |  | 0.01468001 | 0.1323197 | 0.03423598 | 0.1323617 | 0.05378456 | 0.1326328
[5 empty] | 0.01598388 | 0.1334401 |  |  | 0.01459225 | 0.1339533 | 0.03426419 | 0.1339958 | 0.05412426 | 0.1342703
[5 empty] | 0.01500632 | 0.1350674 |  |  | 0.01470966 | 0.1355869 | 0.03440457 | 0.1356299 | 0.05418344 | 0.1359077
[5 empty] | 0.01703419 | 0.1366947 |  |  | 0.01463197 | 0.1372205 | 0.03435645 | 0.137264 | 0.05446104 | 0.1375452
[5 empty] | 0.01506715 | 0.1383221 |  |  | 0.01475887 | 0.138854 | 0.03471914 | 0.1388981 | 0.05445597 | 0.1391826
[5 empty] | 0.01710487 | 0.1399494 |  |  | 0.01489009 | 0.1404876 | 0.03459197 | 0.1405322 | 0.05476717 | 0.14082
[5 empty] | 0.01614704 | 0.1415767 |  |  | 0.01472532 | 0.1421212 | 0.03497425 | 0.1421663 | 0.05499354 | 0.1424575
[5 empty] | 0.01519331 | 0.143204 |  |  | 0.01496429 | 0.1437548 | 0.0349653 | 0.1438004 | 0.05473402 | 0.1440949
[5 empty] | 0.01524335 | 0.1448313 |  |  | 0.0148067 | 0.1453883 | 0.03516444 | 0.1454345 | 0.05488753 | 0.1457324
[5 empty] | 0.01729685 | 0.1464587 |  |  | 0.01505226 | 0.1470219 | 0.035171 | 0.1470686 | 0.05515298 | 0.1473698
[5 empty] | 0.01735353 | 0.148086 |  |  | 0.01490068 | 0.1486555 | 0.03528428 | 0.1487027 | 0.05532931 | 0.1490073
[5 empty] | 0.01744349 | 0.1497133 |  |  | 0.01516175 | 0.1502891 | 0.03552483 | 0.1503368 | 0.05582907 | 0.1506447
[5 empty] | 0.01658488 | 0.1513406 |  |  | 0.01506805 | 0.1519227 | 0.03557049 | 0.1519709 | 0.05617956 | 0.1522821
[5 empty] | 0.01776776 | 0.1529679 |  |  | 0.01541434 | 0.1535562 | 0.03581062 | 0.153605 | 0.05608634 | 0.1539196
[5 empty] | 0.01698221 | 0.1545952 |  |  | 0.01559187 | 0.1551898 | 0.03632469 | 0.1552391 | 0.05721689 | 0.155557
[5 empty] | 0.01621828 | 0.1562226 |  |  | 0.01559188 | 0.1568234 | 0.03699215 | 0.1568732 | 0.0573387 | 0.1571945
[5 empty] | 0.01646605 | 0.1578499 |  |  | 0.01590561 | 0.158457 | 0.03739247 | 0.1585073 | 0.05841926 | 0.1588319
[5 empty] | 0.01871558 | 0.1594772 |  |  | 0.01612431 | 0.1600905 | 0.03800509 | 0.1601414 | 0.05952604 | 0.1604694
[5 empty] | 0.01895693 | 0.1611045 |  |  | 0.01623922 | 0.1617241 | 0.0382095 | 0.1617755 | 0.06022655 | 0.1621068
[5 empty] | 0.01718018 | 0.1627318 |  |  | 0.01644159 | 0.1633577 | 0.03858513 | 0.1634096 | 0.06118826 | 0.1637442
[5 empty] | 0.01837539 | 0.1643592 |  |  | 0.01662265 | 0.1649913 | 0.03921146 | 0.1650437 | 0.06187866 | 0.1653817
[5 empty] | 0.01755053 | 0.1659865 |  |  | 0.01697949 | 0.1666248 | 0.03978023 | 0.1666778 | 0.06227342 | 0.1670191
[5 empty] | 0.01872133 | 0.1676138 |  |  | 0.01703027 | 0.1682584 | 0.03983397 | 0.1683119 | 0.06303388 | 0.1686566
[5 empty] | 0.01788811 | 0.1692411 |  |  | 0.01707742 | 0.169892 | 0.04047916 | 0.169946 | 0.06338063 | 0.170294
[5 empty] | 0.02005116 | 0.1708684 |  |  | 0.0172212 | 0.1715256 | 0.04051644 | 0.17158 | 0.06341469 | 0.1719314
[5 empty] | 0.01821082 | 0.1724957 |  |  | 0.01736189 | 0.1731592 | 0.04094647 | 0.1732141 | 0.0643371 | 0.1735689
[5 empty] | 0.0193674 | 0.1741231 |  |  | 0.01749978 | 0.1747927 | 0.0414699 | 0.1748482 | 0.06444888 | 0.1752063
[5 empty] | 0.01952121 | 0.1757504 |  |  | 0.01783515 | 0.1764263 | 0.04168739 | 0.1764823 | 0.06505108 | 0.1768438
[5 empty] | 0.01967256 | 0.1773777 |  |  | 0.01796826 | 0.1780599 | 0.04169957 | 0.1781164 | 0.06614471 | 0.1784812
[5 empty] | 0.01882178 | 0.179005 |  |  | 0.01809939 | 0.1796935 | 0.04210711 | 0.1797505 | 0.06633081 | 0.1801187
[5 empty] | 0.02096917 | 0.1806323 |  |  | 0.01802884 | 0.181327 | 0.04231065 | 0.1813846 | 0.06671042 | 0.1817561
[5 empty] | 0.02111506 | 0.1822597 |  |  | 0.01825686 | 0.1829606 | 0.04301086 | 0.1830187 | 0.06748456 | 0.1833935
[5 empty] | 0.0192625 | 0.183887 |  |  | 0.01838435 | 0.1845942 | 0.04310957 | 0.1846528 | 0.06735457 | 0.185031
[5 empty] | 0.02041859 | 0.1855143 |  |  | 0.01851867 | 0.1862278 | 0.04362394 | 0.1862869 | 0.06844492 | 0.1866684
[5 empty] | 0.02157881 | 0.1871416 |  |  | 0.01855816 | 0.1878613 | 0.04395077 | 0.187921 | 0.06885803 | 0.1883059
[5 empty] | 0.02173775 | 0.1887689 |  |  | 0.01889806 | 0.1894949 | 0.04387885 | 0.1895551 | 0.06897617 | 0.1899433
[5 empty] | 0.01989 | 0.1903962 |  |  | 0.01893361 | 0.1911285 | 0.04449701 | 0.1911892 | 0.06958163 | 0.1915808
[5 empty] | 0.02103013 | 0.1920236 |  |  | 0.01906002 | 0.1927621 | 0.04459404 | 0.1928233 | 0.06995668 | 0.1932182
[5 empty] | 0.02115275 | 0.1936509 |  |  | 0.01907253 | 0.1943957 | 0.04505876 | 0.1944574 | 0.07098362 | 0.1948556
[5 empty] | 0.02225243 | 0.1952782 |  |  | 0.01936636 | 0.1960292 | 0.04537996 | 0.1960915 | 0.07124471 | 0.1964931
[5 empty] | 0.02132394 | 0.1969055 |  |  | 0.01923674 | 0.1976628 | 0.04544646 | 0.1977256 | 0.07152225 | 0.1981305
[5 empty] | 0.02238206 | 0.1985328 |  |  | 0.01948842 | 0.1992964 | 0.04526801 | 0.1993597 | 0.07181933 | 0.199768
[5 empty] | 0.02243892 | 0.2001602 |  |  | 0.01933848 | 0.20093 | 0.04548542 | 0.2009938 | 0.07170508 | 0.2014054
[5 empty] | 0.02049449 | 0.2017875 |  |  | 0.01938742 | 0.2025635 | 0.04550022 | 0.2026279 | 0.0714867 | 0.2030429
[5 empty] | 0.02154878 | 0.2034148 |  |  | 0.01953523 | 0.2041971 | 0.04561236 | 0.204262 | 0.07236413 | 0.2046803
[5 empty] | 0.02060174 | 0.2050421 |  |  | 0.01968189 | 0.2058307 | 0.0460218 | 0.2058961 | 0.07193731 | 0.2063177
[5 empty] | 0.02165337 | 0.2066694 |  |  | 0.01972738 | 0.2074643 | 0.0461285 | 0.2075302 | 0.07270616 | 0.2079552
[5 empty] | 0.02070364 | 0.2082968 |  |  | 0.01957168 | 0.2090978 | 0.04603241 | 0.2091642 | 0.07267063 | 0.2095926
[5 empty] | 0.02275253 | 0.2099241 |  |  | 0.01961478 | 0.2107314 | 0.0464335 | 0.2107983 | 0.07283065 | 0.2112301
[5 empty] | 0.02280003 | 0.2115514 |  |  | 0.01965665 | 0.212365 | 0.04633173 | 0.2124324 | 0.07318615 | 0.2128675
[5 empty] | 0.0228461 | 0.2131787 |  |  | 0.01979728 | 0.2139986 | 0.04662705 | 0.2140665 | 0.07313707 | 0.2145049
[5 empty] | 0.02189075 | 0.214806 |  |  | 0.01983666 | 0.2156322 | 0.04641942 | 0.2157006 | 0.07328335 | 0.2161424
[5 empty] | 0.02093393 | 0.2164333 |  |  | 0.01997476 | 0.2172657 | 0.04670881 | 0.2173347 | 0.07292491 | 0.2177798
[5 empty] | 0.02097564 | 0.2180607 |  |  | 0.01981158 | 0.2188993 | 0.04689516 | 0.2189688 | 0.07316169 | 0.2194173
[5 empty] | 0.02101585 | 0.219688 |  |  | 0.01984708 | 0.2205329 | 0.04697845 | 0.2206029 | 0.07369363 | 0.2210547
[5 empty] | 0.02205454 | 0.2213153 |  |  | 0.01988125 | 0.2221665 | 0.04665862 | 0.222237 | 0.07372067 | 0.2226922
[5 empty] | 0.0220917 | 0.2229426 |  |  | 0.01991408 | 0.2238 | 0.04703564 | 0.2238711 | 0.07414273 | 0.2243296
[5 empty] | 0.0211273 | 0.2245699 |  |  | 0.01994554 | 0.2254336 | 0.04680947 | 0.2255052 | 0.07375975 | 0.225967
[5 empty] | 0.02116133 | 0.2261973 |  |  | 0.02007563 | 0.2270672 | 0.04718006 | 0.2271393 | 0.07417167 | 0.2276045
[5 empty] | 0.02319376 | 0.2278246 |  |  | 0.02010431 | 0.2287008 | 0.04724737 | 0.2287734 | 0.07397843 | 0.2292419
[5 empty] | 0.02122457 | 0.2294519 |  |  | 0.02013159 | 0.2303343 | 0.04741136 | 0.2304075 | 0.07417994 | 0.2308794
[5 empty] | 0.02325375 | 0.2310792 |  |  | 0.02015743 | 0.2319679 | 0.047272 | 0.2320416 | 0.07447616 | 0.2325168
[5 empty] | 0.02228127 | 0.2327065 |  |  | 0.02008182 | 0.2336015 | 0.04712923 | 0.2336757 | 0.07466702 | 0.2341543
[5 empty] | 0.02230711 | 0.2343338 |  |  | 0.02020474 | 0.2352351 | 0.04718303 | 0.2353098 | 0.07425244 | 0.2357917
[5 empty] | 0.02333126 | 0.2359612 |  |  | 0.02012617 | 0.2368687 | 0.04723334 | 0.2369439 | 0.07473238 | 0.2374291
[5 empty] | 0.02235369 | 0.2375885 |  |  | 0.02014611 | 0.2385022 | 0.04728013 | 0.238578 | 0.07460675 | 0.2390666
[5 empty] | 0.02137439 | 0.2392158 |  |  | 0.02026452 | 0.2401358 | 0.04772335 | 0.2402121 | 0.0746755 | 0.240704
[5 empty] | 0.02339333 | 0.2408431 |  |  | 0.02028139 | 0.2417694 | 0.04736296 | 0.2418462 | 0.07503855 | 0.2423415
[5 empty] | 0.02241049 | 0.2424704 |  |  | 0.02039671 | 0.243403 | 0.04779893 | 0.2434803 | 0.07459585 | 0.2439789
[5 empty] | 0.02342586 | 0.2440978 |  |  | 0.02021045 | 0.2450365 | 0.04743121 | 0.2451144 | 0.07504734 | 0.2456164
[5 empty] | 0.02343942 | 0.2457251 |  |  | 0.02042261 | 0.2466701 | 0.04765976 | 0.2467484 | 0.07479293 | 0.2472538
[5 empty] | 0.02145114 | 0.2473524 |  |  | 0.02043315 | 0.2483037 | 0.04748454 | 0.2483825 | 0.07523258 | 0.2488912
[5 empty] | 0.022461 | 0.2489797 |  |  | 0.02034207 | 0.2499373 | 0.0478055 | 0.2500166 | 0.0753662 | 0.2505287
[5 empty] | 0.02346899 | 0.250607 |  |  | 0.02034935 | 0.2515708 | 0.04762262 | 0.2516507 | 0.07479375 | 0.2521661
[5 empty] | 0.02147508 | 0.2522343 |  |  | 0.02045496 | 0.2532044 | 0.04783584 | 0.2532848 | 0.07471515 | 0.2538036
[5 empty] | 0.02347926 | 0.2538617 |  |  | 0.0202589 | 0.254838 | 0.04764512 | 0.2549189 | 0.07523034 | 0.255441
[5 empty] | 0.02148151 | 0.255489 |  |  | 0.02026114 | 0.2564716 | 0.04795042 | 0.256553 | 0.07523925 | 0.2570784
[5 empty] | 0.02247808 | 0.2571163 |  |  | 0.02026067 | 0.2581052 | 0.04794968 | 0.2581871 | 0.0750409 | 0.2587159
[5 empty] | 0.02142749 | 0.2587436 |  |  | 0.02022425 | 0.2597387 | 0.04746582 | 0.2598212 | 0.07472439 | 0.2603533
[5 empty] | 0.02232303 | 0.2603709 |  |  | 0.02033968 | 0.2613723 | 0.04746891 | 0.2614553 | 0.07492764 | 0.2619908
[5 empty] | 0.02117091 | 0.2619983 |  |  | 0.02011245 | 0.2630059 | 0.0471718 | 0.2630894 | 0.07387095 | 0.2636282
[5 empty] | 0.02097734 | 0.2636256 |  |  | 0.01994802 | 0.2646395 | 0.04658731 | 0.2647235 | 0.07347467 | 0.2652657
[5 empty] | 0.02074853 | 0.2652529 |  |  | 0.01975188 | 0.266273 | 0.04642829 | 0.2663576 | 0.07325911 | 0.2669031
[5 empty] | 0.0204907 | 0.2668802 |  |  | 0.01942949 | 0.2679066 | 0.04590759 | 0.2679917 | 0.07234462 | 0.2685405
[5 empty] | 0.02221006 | 0.2685075 |  |  | 0.01918634 | 0.2695402 | 0.04503805 | 0.2696258 | 0.07155151 | 0.270178
[5 empty] | 0.0199128 | 0.2701348 |  |  | 0.01912789 | 0.2711738 | 0.0444325 | 0.2712599 | 0.07030011 | 0.2718154
[5 empty] | 0.02160516 | 0.2717622 |  |  | 0.01865963 | 0.2728073 | 0.04410379 | 0.272894 | 0.06931075 | 0.2734529
[5 empty] | 0.01929333 | 0.2733895 |  |  | 0.01848701 | 0.2744409 | 0.04346476 | 0.2745281 | 0.06820375 | 0.2750903
[5 empty] | 0.01998352 | 0.2750168 |  |  | 0.01821553 | 0.2760745 | 0.04262826 | 0.2761622 | 0.06759946 | 0.2767278
[5 empty] | 0.01868195 | 0.2766441 |  |  | 0.01785065 | 0.2777081 | 0.04220711 | 0.2777963 | 0.06601818 | 0.2783652
[5 empty] | 0.02039483 | 0.2782714 |  |  | 0.01779785 | 0.2793417 | 0.04161417 | 0.2794304 | 0.06528026 | 0.2800026
[5 empty] | 0.02012837 | 0.2798988 |  |  | 0.0174626 | 0.2809752 | 0.04106227 | 0.2810645 | 0.06420601 | 0.2816401
[5 empty] | 0.01888212 | 0.2815261 |  |  | 0.01734624 | 0.2826088 | 0.04045488 | 0.2826986 | 0.06390381 | 0.2832775
[5 empty] | 0.01863672 | 0.2831534 |  |  | 0.01693167 | 0.2842424 | 0.04005188 | 0.2843326 | 0.06311098 | 0.284915
[5 empty] | 0.0193904 | 0.2847807 |  |  | 0.01681627 | 0.285876 | 0.03954696 | 0.2859667 | 0.06181512 | 0.2865524
[5 empty] | 0.01714312 | 0.286408 |  |  | 0.01650005 | 0.2875095 | 0.0390401 | 0.2876008 | 0.0614162 | 0.2881899
[5 empty] | 0.01889489 | 0.2880354 |  |  | 0.01638299 | 0.2891431 | 0.03843127 | 0.2892349 | 0.06041417 | 0.2898273
[5 empty] | 0.01764569 | 0.2896627 |  |  | 0.01616507 | 0.2907767 | 0.03782043 | 0.290869 | 0.05990897 | 0.2914647
[5 empty] | 0.01839549 | 0.29129 |  |  | 0.01604628 | 0.2924103 | 0.03750756 | 0.2925031 | 0.05900056 | 0.2931022
[5 empty] | 0.01714429 | 0.2929173 |  |  | 0.01572662 | 0.2940438 | 0.03689262 | 0.2941372 | 0.05838888 | 0.2947396
[5 empty] | 0.01589207 | 0.2945446 |  |  | 0.01540606 | 0.2956774 | 0.03647559 | 0.2957713 | 0.05707391 | 0.2963771
[5 empty] | 0.01563882 | 0.2961719 |  |  | 0.01528459 | 0.297311 | 0.03575643 | 0.2974054 | 0.05675557 | 0.2980145
[5 empty] | 0.01538452 | 0.2977993 |  |  | 0.0151622 | 0.2989446 | 0.03523512 | 0.2990395 | 0.05553383 | 0.299652
[5 empty] | 0.01612915 | 0.2994266 |  |  | 0.01493889 | 0.3005782 | 0.03461162 | 0.3006736 | 0.05470864 | 0.3012894
[5 empty] | 0.01687271 | 0.3010539 |  |  | 0.01461462 | 0.3022117 | 0.0340859 | 0.3023077 | 0.05397994 | 0.3029268
[5 empty] | 0.01561518 | 0.3026812 |  |  | 0.0143894 | 0.3038453 | 0.03365794 | 0.3039418 | 0.0530477 | 0.3045643
[5 empty] | 0.01635654 | 0.3043085 |  |  | 0.0140632 | 0.3054789 | 0.03332769 | 0.3055759 | 0.05261186 | 0.3062017
[5 empty] | 0.01509678 | 0.3059359 |  |  | 0.01393603 | 0.3071125 | 0.03259514 | 0.30721 | 0.05147238 | 0.3078392
[5 empty] | 0.01383588 | 0.3075632 |  |  | 0.01360785 | 0.308746 | 0.03206025 | 0.3088441 | 0.0506292 | 0.3094766
[5 empty] | 0.01557383 | 0.3091905 |  |  | 0.01337866 | 0.3103796 | 0.03142299 | 0.3104782 | 0.05008228 | 0.311114
[5 empty] | 0.01331062 | 0.3108178 |  |  | 0.01324846 | 0.3120132 | 0.03108334 | 0.3121123 | 0.04903157 | 0.3127515
[5 empty] | 0.01504622 | 0.3124451 |  |  | 0.01291721 | 0.3136468 | 0.03064125 | 0.3137464 | 0.04817703 | 0.3143889
[5 empty] | 0.01278063 | 0.3140724 |  |  | 0.01288491 | 0.3152803 | 0.0297967 | 0.3153805 | 0.04741859 | 0.3160264
[5 empty] | 0.01351383 | 0.3156998 |  |  | 0.01255156 | 0.3169139 | 0.02924966 | 0.3170146 | 0.04625623 | 0.3176638
[5 empty] | 0.0132458 | 0.3173271 |  |  | 0.01221713 | 0.3185475 | 0.0287001 | 0.3186487 | 0.04528988 | 0.3193013
[5 empty] | 0.01297654 | 0.3189544 |  |  | 0.01218161 | 0.3201811 | 0.02824799 | 0.3202828 | 0.0446195 | 0.3209387
[5 empty] | 0.01270602 | 0.3205817 |  |  | 0.01184498 | 0.3218147 | 0.0276933 | 0.3219168 | 0.04394504 | 0.3225761
[5 empty] | 0.01243423 | 0.322209 |  |  | 0.01150725 | 0.3234482 | 0.02713599 | 0.3235509 | 0.04256646 | 0.3242136
[5 empty] | 0.01316116 | 0.3238364 |  |  | 0.01126839 | 0.3250818 | 0.02667604 | 0.325185 | 0.0422837 | 0.325851