## 1
Общество с ограниченной ответственностью "Инженерная геология" (ООО "ИнжГео") | [11 empty] | Общество с ограниченной ответственностью "Инженерная геология" (ООО "ИнжГео")
Юр. адрес: 117279, г. Москва, ул. Миклухо-Маклая, 36 а, этаж 5, пом. XXIII к. 76-84 | [11 empty] | Юр. адрес: 117279, г. Москва, ул. Миклухо-Маклая, 36 а, этаж 5, пом. XXIII к. 76-84 | [8 empty] | нагр |  |  | X0 | Y0 | R |  | нагр |  |  |  | X0 | Y0 | R | нагр |  |  |  | X0 | Y0 | R |  | нагр |  |  |  | X0 | Y0 | R
Телефон/факс +7 (495) 132-30-00, Адрес электронной почты inbox@inj-geo.ru | [11 empty] | Телефон/факс +7 (495) 132-30-00, Адрес электронной почты inbox@inj-geo.ru | [12 empty] | 0 | [7 empty] | 0 | [6 empty] | 0 | [7 empty] | 0
[21 empty] | девиатор | [6 empty] | девиатор | [6 empty] | девиатор | [7 empty] | девиатор
Испытательная лаборатория ООО «ИнжГео» | [11 empty] | Испытательная лаборатория ООО «ИнжГео» | [8 empty] | x0 | Угол | X | Y |  |  |  | x0 |  | Угол | X | Y |  |  | x0 |  | Угол | X | Y |  |  |  | x0 |  | Угол | X | Y
Адрес места осуществления деятельности лаборатории: г. Москва, просп. Вернадского, д. 51, стр. 1 | [11 empty] | Адрес места осуществления деятельности лаборатории: г. Москва, просп. Вернадского, д. 51, стр. 1 | [9 empty] | 0 | [7 empty] | 0 | [6 empty] | 0 | [7 empty] | 0
Телефон +7(910)4557682, E-mail: slg85@mail.ru | [11 empty] | Телефон +7(910)4557682, E-mail: slg85@mail.ru | [9 empty] | 5 | [7 empty] | 5 | [6 empty] | 5 | [7 empty] | 5
[22 empty] | 10 | [7 empty] | 10 | [6 empty] | 10 | [7 empty] | 10
[12 empty] | Протокол испытаний № 13-63/154 от 01-04-2023 | [9 empty] | 15 | [7 empty] | 15 | [6 empty] | 15 | [7 empty] | 15
[22 empty] | 20 | [7 empty] | 20 | [6 empty] | 20 | [7 empty] | 20
[12 empty] | Наименование и адрес заказчика: Переход трубопровода через р. Енисей | [9 empty] | 25 | [7 empty] | 25 | [6 empty] | 25 | [7 empty] | 25
[12 empty] | Наименование объекта: ООО Регионстрой | [9 empty] | 30 | [7 empty] | 30 | [6 empty] | 30 | [7 empty] | 30
Наименование используемого метода/методики: ГОСТ 12248.4-2020 | [11 empty] | Наименование используемого метода/методики: ГОСТ 12248.3-2020 | [9 empty] | 35 | [7 empty] | 35 | [6 empty] | 35 | [7 empty] | 35
Условия проведения испытания: температура окружающей среды (18 - 25)0С, влажность воздуха (40 - 75)% | [11 empty] | Условия проведения испытания: температура окружающей среды (18 - 25)0С, влажность воздуха (40 - 75)% | [9 empty] | 40 | [7 empty] | 40 | [6 empty] | 40 | [7 empty] | 40
[12 empty] | Дата получение объекта подлежащего испытаниям: 05-03-2023 | [9 empty] | 45 | [7 empty] | 45 | [6 empty] | 45 | [7 empty] | 45
[12 empty] | Дата испытания: 25.10.2022-19.11.2154 | [9 empty] | 50 | [7 empty] | 50 | [6 empty] | 50 | [7 empty] | 50
[22 empty] | 55 | [7 empty] | 55 | [6 empty] | 55 | [7 empty] | 55
Испытание грунтов методом трехосного сжатия | [11 empty] | Испытание грунтов методом трехосного сжатия | [9 empty] | 60 | [7 empty] | 60 | [6 empty] | 60 | [7 empty] | 60
[22 empty] | 65 | [7 empty] | 65 | [6 empty] | 65 | [7 empty] | 65
Лабораторный номер: | [6 empty] | We, д.е. = |  |  |  |  | Лабораторный номер: |  | 1189 |  |  |  | We, д.е. = | 0.605643612 |  |  | 70 | [7 empty] | 70 | [6 empty] | 70 | [7 empty] | 70
Номер скважины: | [6 empty] | ρ, г/см3 = |  |  |  |  | Номер скважины: |  | BH-079 |  |  |  | ρ, г/см3 = | 1.62 |  |  | 75 | [7 empty] | 75 | [6 empty] | 75 | [7 empty] | 75
Глубина отбора, м: | [6 empty] | ρs, г/см3 = |  |  |  |  | Глубина отбора, м: |  | 2.7 |  |  |  | ρs, г/см3 = | 2.72 |  |  | 80 | [7 empty] | 80 | [6 empty] | 80 | [7 empty] | 80
Наименование грунта: | [6 empty] | e, д.е. = |  |  |  |  | Наименование грунта: |  | Суглинок, после оттаивания текучий, тяжелый песчанистый |  |  |  | e, д.е. = | 1.695895 |  |  | 85 | [7 empty] | 85 | [6 empty] | 85 | [7 empty] | 85
Схема проведения опыта: | [6 empty] | IL, д.е. = |  |  |  |  | Схема проведения опыта: |  | КД |  |  |  | IL, д.е. = | 2.762 |  |  | 90 | [7 empty] | 90 | [6 empty] | 90 | [7 empty] | 90
[22 empty] | 95 | [7 empty] | 95 | [6 empty] | 95 | [7 empty] | 95
[22 empty] | 100 | [7 empty] | 100 | [6 empty] | 100 | [7 empty] | 100
Результаты испытаний | [11 empty] | Результаты испытаний | [9 empty] | 105 | [7 empty] | 105 | [6 empty] | 105 | [7 empty] | 105
[22 empty] | 110 | [7 empty] | 110 | [6 empty] | 110 | [7 empty] | 110
[22 empty] | 115 | [7 empty] | 115 | [6 empty] | 115 | [7 empty] | 115
[22 empty] | 120 | [7 empty] | 120 | [6 empty] | 120 | [7 empty] | 120
[22 empty] | 125 | [7 empty] | 125 | [6 empty] | 125 | [7 empty] | 125
[22 empty] | 130 | [7 empty] | 130 | [6 empty] | 130 | [7 empty] | 130
[22 empty] | 135 | [7 empty] | 135 | [6 empty] | 135 | [7 empty] | 135
[22 empty] | 140 | [7 empty] | 140 | [6 empty] | 140 | [7 empty] | 140
[22 empty] | 145 | [7 empty] | 145 | [6 empty] | 145 | [7 empty] | 145
[22 empty] | 150 | [7 empty] | 150 | [6 empty] | 150 | [7 empty] | 150
[22 empty] | 155 | [7 empty] | 155 | [6 empty] | 155 | [7 empty] | 155
[22 empty] | 160 | [7 empty] | 160 | [6 empty] | 160 | [7 empty] | 160
[22 empty] | 165 | [7 empty] | 165 | [6 empty] | 165 | [7 empty] | 165
[22 empty] | 170 | [7 empty] | 170 | [6 empty] | 170 | [7 empty] | 170
[22 empty] | 175 | [7 empty] | 175 | [6 empty] | 175 | [7 empty] | 175
[22 empty] | 180 | [7 empty] | 180 | [6 empty] | 180 | [7 empty] | 180
[13 empty] | Давление в камере, Мпа σ3 | Вертикальная нагрузка, Мпа σ1 | Поровое давление, Мпа u
| K0, д.е. | 0.8435655 |  |  |  |  | Коэфф. Точки | [5 empty] | 0.05 | 0.08025293 | [5 empty] | 1 | [6 empty] | σ3,кПа | σ1,кПа | u, кПа |  |  |  | 4
| q_zg, МПа | 0.04217828 | [10 empty] | 0.15 | 0.2173418 | [27 empty] | δ3, Мпа | δ1-δ3, МПа | δ1, МПа | δ1, КПа
|  |  | Модуль деформации, МПа: | [9 empty] | 0.25 | 0.3544307 | [21 empty] | С, МПа:
|  |  | Е0= |  | Точки модуля (полное напр.), МПа |  |  |  | 0.04217828 | 0.06748524 | [25 empty] | φ, град:
|  |  | E50 = |  | qf (полное напр.), МПа |  |  |  | 0.06328616 | [26 empty] | E, Мпа
|  |  | Коэф. Поперечной деформации, ϑ = | [9 empty] | Эффективные значения угла внутреннего трения и удельного сцепления ϕ', С' | [13 empty] | x | 0
[13 empty] | ϕ', град. = | 9 | [12 empty] | y |  |  |  | С, кПа | φ,°
[13 empty] | С', МПа = | 0.005
| Исполнитель: | [6 empty] | Морозов Д.С. |  |  |  |  | Исполнитель: |  |  |  |  | Морозов Д.С.
| Начальник исп. лаборатории: | [6 empty] | Семиколенова Л.Г. |  |  |  |  | Начальник исп. лаборатории: |  |  |  |  | Семиколенова Л.Г.
Лист 1 , всего листов 2 | [11 empty] | Лист 2 , всего листов 2
Частичное воспроизведение протокола испытаний без письменного разрешения ООО «ИнжГео» ЗАПРЕЩАЕТСЯ | [11 empty] | Частичное воспроизведение протокола испытаний без письменного разрешения ООО «ИнжГео» ЗАПРЕЩАЕТСЯ
[5 empty] | второй график |  | первый график | [9 empty] | К Пуассона
dev50 | epsE50 | ind | devE0 | epsE0 | dev | eps | sigma |  | dev1 | eps1 | dev2 | eps2 | dev3 | eps3 |  | Глины
0.01328616 | 0.008246082 |  |  |  | 0 | 0 |  |  | 0 | 0 | 0 | 0 | 0 | 0 |  | < 0 | 0,20-0,30
ind |  |  |  |  | 0.003072081 | 0.00162366 |  |  | 0.00409046 | 0.001631344 | 0.01169164 | 0.001633929 | 0.02275408 | 0.001626878 |  | 0-0,25 | 0,30-0,38
2 |  |  |  |  | 0.006326742 | 0.002748694 |  |  | 0.0075 | 0.003258424 | 0.01750887 | 0.002669067 | 0.0313292 | 0.002474759 |  | 0,25< | 0,38-0,45
E0 |  |  |  |  | 0.007596026 | 0.004870979 |  |  | 0.009627947 | 0.004894032 | 0.02389493 | 0.004901788 | 0.04123612 | 0.004880635 |  | Суглинки | 0,35-0,37
epsE0 | devE0 |  |  |  | 0.009625473 | 0.006494639 |  |  | 0.01197367 | 0.006525376 | 0.02745704 | 0.006535718 | 0.04607277 | 0.006507514 |  | Пески и супеси | 0,30-0,35
0.002748694 | 0.006326742 |  |  |  | 0.01328616 | 0.008246082 |  |  | 0.01339349 | 0.008156721 | 0.02978551 | 0.008169647 | 0.05221534 | 0.008886611
[5 empty] | 0.01442272 | 0.009741959 |  |  | 0.01512647 | 0.009775272 | 0.0336709 | 0.01028976 | 0.05414546 | 0.009761271
График E50 |  | График E |  |  | 0.01459122 | 0.01136562 |  |  | 0.01623963 | 0.01141941 | 0.03495488 | 0.01143751 | 0.0582697 | 0.01138815
eps | q | sigma |  |  | 0.01669099 | 0.01298928 |  |  | 0.01749815 | 0.01305075 | 0.03781854 | 0.01307144 | 0.06263467 | 0.01301503
Горизонтальная линия E50 |  | Касательная |  |  | 0.01672108 | 0.01461294 |  |  | 0.01870687 | 0.0146821 | 0.0402408 | 0.01470537 | 0.06600689 | 0.01464191
0 |  | a | b |  | 0.01868055 | 0.0162366 |  |  | 0.01996024 | 0.01631344 | 0.04329966 | 0.01633929 | 0.06975291 | 0.01626878
|  |  | 0 |  | 0.01856844 | 0.01786026 |  |  | 0.02105273 | 0.01794479 | 0.04547313 | 0.01797322 | 0.07393925 | 0.01789566
Вертикальная линия E50 |  | p1 и p2 |  |  | 0.01938382 | 0.01948392 |  |  | 0.0220788 | 0.01957613 | 0.04793922 | 0.01960715 | 0.07733244 | 0.01952254
| 0 | 0 |  |  | 0.02112573 | 0.02110758 |  |  | 0.02283291 | 0.02120747 | 0.05027592 | 0.02124108 | 0.08039903 | 0.02114942
[5 empty] | 0.02079324 | 0.02273124 |  |  | 0.02400952 | 0.02283882 | 0.05196126 | 0.02287501 | 0.08390553 | 0.0227763
Касательная линия E50 |  |  |  |  | 0.0213854 | 0.0243549 |  |  | 0.02460308 | 0.02447016 | 0.05387322 | 0.02450894 | 0.08591849 | 0.02440318
0 | 0 | Горизонтальная 1 |  |  | 0.02090126 | 0.02597856 |  |  | 0.02530806 | 0.02610151 | 0.05568983 | 0.02614287 | 0.08880444 | 0.02603006
[5 empty] | 0.02233988 | 0.02760222 |  |  | 0.02581893 | 0.02773285 | 0.05738908 | 0.0277768 | 0.09012991 | 0.02765693
Горизонтальная линия qкр |  |  |  |  | 0.02270031 | 0.02922588 |  |  | 0.02643013 | 0.02936419 | 0.05854898 | 0.02941073 | 0.09226143 | 0.02928381
Горизонтальная линия q |  | Горизонтальная 2 |  |  | 0.02401531 | 0.03084954 |  |  | 0.02703682 | 0.03099554 | 0.05974754 | 0.03104466 | 0.09334341 | 0.03091069
0 |  | 0 |  |  | 0.02432141 | 0.0324732 |  |  | 0.02719573 | 0.03262688 | 0.06045731 | 0.03267859 | 0.0945621 | 0.03253757
[5 empty] | 0.0226166 | 0.03409685 |  |  | 0.02764408 | 0.03425823 | 0.06104114 | 0.03431252 | 0.09604062 | 0.03416445
Вертикальная линия q |  |  |  |  | 0.02489886 | 0.03572051 |  |  | 0.02777954 | 0.03588957 | 0.06219766 | 0.03594645 | 0.09687094 | 0.03579133
| 0 |  |  |  | 0.02516616 | 0.03734417 |  |  | 0.02829976 | 0.03752091 | 0.06282161 | 0.03758038 | 0.09804506 | 0.03741821
[5 empty] | 0.02341648 | 0.03896783 |  |  | 0.0287024 | 0.03915226 | 0.06320777 | 0.03921431 | 0.09935495 | 0.03904508
[5 empty] | 0.02464778 | 0.04059149 |  |  | 0.02898512 | 0.0407836 | 0.06425089 | 0.04084824 | 0.1002926 | 0.04067196
[5 empty] | 0.02585804 | 0.04221515 |  |  | 0.02894557 | 0.04241495 | 0.06444573 | 0.04248217 | 0.10115 | 0.04229884
[5 empty] | 0.02504523 | 0.04383881 |  |  | 0.02938141 | 0.04404629 | 0.06498706 | 0.0441161 | 0.1016191 | 0.04392572
[5 empty] | 0.02620733 | 0.04546247 |  |  | 0.02959031 | 0.04567764 | 0.06596964 | 0.04575003 | 0.1024919 | 0.0455526
[5 empty] | 0.02434229 | 0.04708613 |  |  | 0.02966992 | 0.04730898 | 0.06588823 | 0.04738396 | 0.1027603 | 0.04717948
[5 empty] | 0.02444811 | 0.04870979 |  |  | 0.0300179 | 0.04894032 | 0.0667376 | 0.04901788 | 0.1032165 | 0.04880635
[5 empty] | 0.02652274 | 0.05033345 |  |  | 0.0300319 | 0.05057167 | 0.0665125 | 0.05065181 | 0.1036522 | 0.05043323
[5 empty] | 0.02657231 | 0.05195711 |  |  | 0.03000958 | 0.05220301 | 0.0668077 | 0.05228574 | 0.1044307 | 0.05206011
[5 empty] | 0.02657136 | 0.05358077 |  |  | 0.03025293 | 0.05383436 | 0.0673418 | 0.05391967 | 0.1042307 | 0.05368699
[5 empty] | 0.02455691 | 0.05520443 |  |  | 0.03004991 | 0.0554657 | 0.06673997 | 0.0555536 | 0.1038961 | 0.05531387
[5 empty] | 0.02552595 | 0.05682809 |  |  | 0.03012909 | 0.05709704 | 0.0673049 | 0.05718753 | 0.1038949 | 0.05694075
[5 empty] | 0.02647953 | 0.05845175 |  |  | 0.02988957 | 0.05872839 | 0.06712733 | 0.05882146 | 0.1040314 | 0.05856763
[5 empty] | 0.02441873 | 0.06007541 |  |  | 0.02983257 | 0.06035973 | 0.06711001 | 0.06045539 | 0.1036097 | 0.0601945
[5 empty] | 0.02534462 | 0.06169907 |  |  | 0.02985932 | 0.06199108 | 0.06635572 | 0.06208932 | 0.1031342 | 0.06182138
[5 empty] | 0.02625827 | 0.06332273 |  |  | 0.02997107 | 0.06362242 | 0.06636721 | 0.06372325 | 0.103109 | 0.06344826
[5 empty] | 0.02616073 | 0.06494639 |  |  | 0.02966904 | 0.06525376 | 0.06604724 | 0.06535718 | 0.1029384 | 0.06507514
[5 empty] | 0.02405309 | 0.06657005 |  |  | 0.02965447 | 0.06688511 | 0.06619857 | 0.06699111 | 0.1025266 | 0.06670202
[5 empty] | 0.02393642 | 0.06819371 |  |  | 0.02952859 | 0.06851645 | 0.06552397 | 0.06862504 | 0.1016778 | 0.0683289
[5 empty] | 0.02581177 | 0.06981737 |  |  | 0.02929264 | 0.0701478 | 0.06552619 | 0.07025897 | 0.1008963 | 0.06995578
[5 empty] | 0.02468023 | 0.07144103 |  |  | 0.02934786 | 0.07177914 | 0.06500799 | 0.0718929 | 0.1000862 | 0.07158265
[5 empty] | 0.02354285 | 0.07306469 |  |  | 0.02919547 | 0.07341049 | 0.06497214 | 0.07352683 | 0.1002518 | 0.07320953
[5 empty] | 0.02540071 | 0.07468835 |  |  | 0.02883671 | 0.07504183 | 0.06452139 | 0.07516076 | 0.09929736 | 0.07483641
[5 empty] | 0.02425488 | 0.07631201 |  |  | 0.02867282 | 0.07667317 | 0.06395851 | 0.07679469 | 0.09842704 | 0.07646329
[5 empty] | 0.02410642 | 0.07793567 |  |  | 0.02840503 | 0.07830452 | 0.06358626 | 0.07842862 | 0.0978451 | 0.07809017
[5 empty] | 0.0229564 | 0.07955933 |  |  | 0.02823457 | 0.07993586 | 0.06330739 | 0.08006254 | 0.09795575 | 0.07971705
[5 empty] | 0.0248059 | 0.08118299 |  |  | 0.02826268 | 0.08156721 | 0.06292467 | 0.08169647 | 0.09756324 | 0.08134392
[5 empty] | 0.02465598 | 0.08280665 |  |  | 0.02809059 | 0.08319855 | 0.06244086 | 0.0833304 | 0.09647177 | 0.0829708
[5 empty] | 0.02250772 | 0.08443031 |  |  | 0.02771954 | 0.08482989 | 0.06185872 | 0.08496433 | 0.09558558 | 0.08459768
[5 empty] | 0.02435013 | 0.08605397 |  |  | 0.02774975 | 0.08646124 | 0.06188099 | 0.08659826 | 0.09528592 | 0.08622456
[5 empty] | 0.02417096 | 0.08767763 |  |  | 0.02736141 | 0.08809258 | 0.0612745 | 0.08823219 | 0.09520354 | 0.08785144
[5 empty] | 0.02197365 | 0.08930129 |  |  | 0.02744947 | 0.08972393 | 0.06061323 | 0.08986612 | 0.09374561 | 0.08947832
[5 empty] | 0.02276167 | 0.09092495 |  |  | 0.02711794 | 0.09135527 | 0.06060619 | 0.09150005 | 0.0936259 | 0.0911052
[5 empty] | 0.02253851 | 0.09254861 |  |  | 0.02697086 | 0.09298661 | 0.05966238 | 0.09313398 | 0.09265819 | 0.09273207
[5 empty] | 0.02130766 | 0.09417227 |  |  | 0.02641224 | 0.09461796 | 0.05929078 | 0.09476791 | 0.09125624 | 0.09435895
[5 empty] | 0.02307258 | 0.09579593 |  |  | 0.02644611 | 0.0962493 | 0.05890039 | 0.09640184 | 0.09073381 | 0.09598583
[5 empty] | 0.02283678 | 0.09741959 |  |  | 0.02597648 | 0.09788065 | 0.05810021 | 0.09803577 | 0.08910468 | 0.09761271
[5 empty] | 0.02260373 | 0.09904324 |  |  | 0.02570738 | 0.09951199 | 0.05739923 | 0.0996697 | 0.08828261 | 0.09923959
[5 empty] | 0.02137691 | 0.1006669 |  |  | 0.02544283 | 0.1011433 | 0.05700644 | 0.1013036 | 0.08758138 | 0.1008665
[5 empty] | 0.0221598 | 0.1022906 |  |  | 0.02538685 | 0.1027747 | 0.05663085 | 0.1029376 | 0.08651475 | 0.1024933
[5 empty] | 0.01994387 | 0.1039142 |  |  | 0.02514294 | 0.104406 | 0.05588143 | 0.1045715 | 0.0855757 | 0.1041202
[5 empty] | 0.0197079 | 0.1055379 |  |  | 0.02468757 | 0.1060374 | 0.05502395 | 0.1062054 | 0.0849665 | 0.1057471
[5 empty] | 0.01945603 | 0.1071615 |  |  | 0.02441028 | 0.1076687 | 0.05451501 | 0.1078393 | 0.08458934 | 0.107374
[5 empty] | 0.01919325 | 0.1087852 |  |  | 0.02421685 | 0.1093001 | 0.05406731 | 0.1094733 | 0.08356395 | 0.1090009
[5 empty] | 0.02092455 | 0.1104089 |  |  | 0.02381303 | 0.1109314 | 0.05339371 | 0.1111072 | 0.08151002 | 0.1106277
[5 empty] | 0.0196549 | 0.1120325 |  |  | 0.02340458 | 0.1125627 | 0.0529071 | 0.1127411 | 0.08044727 | 0.1122546
[5 empty] | 0.0203893 | 0.1136562 |  |  | 0.02309724 | 0.1141941 | 0.05162035 | 0.1143751 | 0.07959542 | 0.1138815
[5 empty] | 0.01813273 | 0.1152798 |  |  | 0.02289679 | 0.1158254 | 0.05094633 | 0.116009 | 0.07887416 | 0.1155084
[5 empty] | 0.01789017 | 0.1169035 |  |  | 0.02250897 | 0.1174568 | 0.05029792 | 0.1176429 | 0.0779032 | 0.1171353
[5 empty] | 0.01766661 | 0.1185272 |  |  | 0.02223955 | 0.1190881 | 0.049788 | 0.1192769 | 0.07720226 | 0.1187621
[5 empty] | 0.01746704 | 0.1201508 |  |  | 0.02219428 | 0.1207195 | 0.04952944 | 0.1209108 | 0.07659105 | 0.120389
[5 empty] | 0.01729644 | 0.1217745 |  |  | 0.02187891 | 0.1223508 | 0.04883511 | 0.1225447 | 0.07548927 | 0.1220159
[5 empty] | 0.01915979 | 0.1233981 |  |  | 0.02179921 | 0.1239822 | 0.0488179 | 0.1241786 | 0.07471663 | 0.1236428
[5 empty] | 0.01706209 | 0.1250218 |  |  | 0.02146093 | 0.1256135 | 0.04789067 | 0.1258126 | 0.07419285 | 0.1252696
[5 empty] | 0.01700831 | 0.1266455 |  |  | 0.02156983 | 0.1272448 | 0.04766631 | 0.1274465 | 0.07393763 | 0.1268965
[5 empty] | 0.01799981 | 0.1282691 |  |  | 0.02143166 | 0.1288762 | 0.04775768 | 0.1290804 | 0.07376833 | 0.1285234
[5 empty] | 0.01900647 | 0.1298928 |  |  | 0.02133383 | 0.1305075 | 0.04785339 | 0.1307144 | 0.07468776 | 0.1301503
[5 empty] | 0.01902018 | 0.1315164 |  |  | 0.02154505 | 0.1321389 | 0.04797496 | 0.1323483 | 0.07373537 | 0.1317772
[5 empty] | 0.01904059 | 0.1331401 |  |  | 0.02146418 | 0.1337702 | 0.04781441 | 0.1339822 | 0.0745097 | 0.133404
[5 empty] | 0.01806731 | 0.1347638 |  |  | 0.02149081 | 0.1354016 | 0.04827077 | 0.1356161 | 0.0740093 | 0.1350309
[5 empty] | 0.01809998 | 0.1363874 |  |  | 0.02162452 | 0.1370329 | 0.0478431 | 0.1372501 | 0.07463274 | 0.1366578
[5 empty] | 0.01713825 | 0.1380111 |  |  | 0.02166488 | 0.1386643 | 0.04833046 | 0.138884 | 0.07517855 | 0.1382847
[5 empty] | 0.01718174 | 0.1396347 |  |  | 0.02171147 | 0.1402956 | 0.0482319 | 0.1405179 | 0.0748453 | 0.1399116
[5 empty] | 0.01923008 | 0.1412584 |  |  | 0.02176386 | 0.1419269 | 0.04854647 | 0.1421519 | 0.07473152 | 0.1415384
[5 empty] | 0.01828291 | 0.1428821 |  |  | 0.02192164 | 0.1435583 | 0.04867323 | 0.1437858 | 0.07553579 | 0.1431653
[5 empty] | 0.01933987 | 0.1445057 |  |  | 0.02178438 | 0.1451896 | 0.04861123 | 0.1454197 | 0.07525663 | 0.1447922
[5 empty] | 0.01940058 | 0.1461294 |  |  | 0.02205165 | 0.146821 | 0.04895953 | 0.1470537 | 0.07559262 | 0.1464191
[5 empty] | 0.01946745 | 0.147753 |  |  | 0.02192304 | 0.1484523 | 0.04871718 | 0.1486876 | 0.07554309 | 0.1480459
[5 empty] | 0.01958297 | 0.1493767 |  |  | 0.02222029 | 0.1500837 | 0.0494138 | 0.1503215 | 0.07684641 | 0.1496728
[5 empty] | 0.01875319 | 0.1510004 |  |  | 0.02228504 | 0.151715 | 0.04965702 | 0.1519554 | 0.07727487 | 0.1512997
[5 empty] | 0.01796708 | 0.152624 |  |  | 0.02260635 | 0.1533463 | 0.05023132 | 0.1535894 | 0.07808475 | 0.1529266
[5 empty] | 0.01821356 | 0.1542477 |  |  | 0.02267143 | 0.1549777 | 0.05080812 | 0.1552233 | 0.07903233 | 0.1545535
[5 empty] | 0.02048158 | 0.1558713 |  |  | 0.02296753 | 0.156609 | 0.05085886 | 0.1568572 | 0.07957389 | 0.1561803
[5 empty] | 0.01976008 | 0.157495 |  |  | 0.02338186 | 0.1582404 | 0.052055 | 0.1584912 | 0.08096572 | 0.1578072
[5 empty] | 0.019038 | 0.1591187 |  |  | 0.02360167 | 0.1598717 | 0.05236796 | 0.1601251 | 0.08196408 | 0.1594341
[5 empty] | 0.02030429 | 0.1607423 |  |  | 0.02401418 | 0.1615031 | 0.05356919 | 0.161759 | 0.08262528 | 0.161061
[5 empty] | 0.02054788 | 0.162366 |  |  | 0.02430662 | 0.1631344 | 0.05403013 | 0.1633929 | 0.08440558 | 0.1626878
[5 empty] | 0.02175854 | 0.1639896 |  |  | 0.02446623 | 0.1647658 | 0.05472221 | 0.1650269 | 0.08476128 | 0.1643147
[5 empty] | 0.01995329 | 0.1656133 |  |  | 0.02479302 | 0.1663971 | 0.05483456 | 0.1666608 | 0.08523199 | 0.1659416
[5 empty] | 0.02014328 | 0.167237 |  |  | 0.02511279 | 0.1680284 | 0.05552641 | 0.1682947 | 0.08598361 | 0.1675685
[5 empty] | 0.02132885 | 0.1688606 |  |  | 0.0252273 | 0.1696598 | 0.05630636 | 0.1699287 | 0.08691753 | 0.1691954
[5 empty] | 0.02151035 | 0.1704843 |  |  | 0.02543694 | 0.1712911 | 0.05647534 | 0.1715626 | 0.08763514 | 0.1708222
[5 empty] | 0.02068813 | 0.1721079 |  |  | 0.02574214 | 0.1729225 | 0.05673423 | 0.1731965 | 0.08833783 | 0.1724491
[5 empty] | 0.02286254 | 0.1737316 |  |  | 0.02594329 | 0.1745538 | 0.05748396 | 0.1748305 | 0.08972697 | 0.174076
[5 empty] | 0.02303394 | 0.1753553 |  |  | 0.0258408 | 0.1761852 | 0.05782542 | 0.1764644 | 0.09030397 | 0.1757029
[5 empty] | 0.02120267 | 0.1769789 |  |  | 0.02633507 | 0.1778165 | 0.05795953 | 0.1780983 | 0.09077019 | 0.1773298
[5 empty] | 0.02236909 | 0.1786026 |  |  | 0.02642651 | 0.1794479 | 0.05888718 | 0.1797322 | 0.09172704 | 0.1789566
[5 empty] | 0.02353355 | 0.1802262 |  |  | 0.02661552 | 0.1810792 | 0.05920929 | 0.1813662 | 0.0922759 | 0.1805835
[5 empty] | 0.02169639 | 0.1818499 |  |  | 0.02660251 | 0.1827105 | 0.05962675 | 0.1830001 | 0.09271815 | 0.1822104
[5 empty] | 0.022863 | 0.1834736 |  |  | 0.02708953 | 0.1843419 | 0.05974225 | 0.184634 | 0.09316812 | 0.1838373
[5 empty] | 0.0230389 | 0.1850972 |  |  | 0.02708718 | 0.1859732 | 0.06037968 | 0.186268 | 0.09425613 | 0.1854641
[5 empty] | 0.02221826 | 0.1867209 |  |  | 0.02719159 | 0.1876046 | 0.06103429 | 0.1879019 | 0.09466178 | 0.187091
[5 empty] | 0.02239505 | 0.1883445 |  |  | 0.02759581 | 0.1892359 | 0.06119053 | 0.1895358 | 0.09486126 | 0.1887179
[5 empty] | 0.02456324 | 0.1899682 |  |  | 0.02769286 | 0.1908673 | 0.06143282 | 0.1911698 | 0.09583073 | 0.1903448
[5 empty] | 0.02371681 | 0.1915919 |  |  | 0.02797579 | 0.1924986 | 0.0622456 | 0.1928037 | 0.09624637 | 0.1919717
[5 empty] | 0.02484973 | 0.1932155 |  |  | 0.02793765 | 0.19413 | 0.06241332 | 0.1944376 | 0.09658436 | 0.1935985
[5 empty] | 0.02495598 | 0.1948392 |  |  | 0.02837147 | 0.1957613 | 0.06252041 | 0.1960715 | 0.09702087 | 0.1952254
[5 empty] | 0.02503095 | 0.1964628 |  |  | 0.0284703 | 0.1973926 | 0.06275129 | 0.1977055 | 0.0980332 | 0.1968523
[5 empty] | 0.02309569 | 0.1980865 |  |  | 0.0284451 | 0.199024 | 0.06322016 | 0.1993394 | 0.09828899 | 0.1984792
[5 empty] | 0.02515903 | 0.1997101 |  |  | 0.02841814 | 0.2006553 | 0.06368342 | 0.2009733 | 0.09883924 | 0.2001061
[5 empty] | 0.02322093 | 0.2013338 |  |  | 0.02838954 | 0.2022867 | 0.06374305 | 0.2026073 | 0.09858386 | 0.2017329
[5 empty] | 0.02328139 | 0.2029575 |  |  | 0.02845928 | 0.203918 | 0.06349898 | 0.2042412 | 0.09862277 | 0.2033598
[5 empty] | 0.02434037 | 0.2045811 |  |  | 0.02852734 | 0.2055494 | 0.06405115 | 0.2058751 | 0.09945587 | 0.2049867
[5 empty] | 0.02339785 | 0.2062048 |  |  | 0.02879368 | 0.2071807 | 0.06419951 | 0.207509 | 0.09958309 | 0.2066136
[5 empty] | 0.02345382 | 0.2078284 |  |  | 0.02865829 | 0.208812 | 0.064244 | 0.209143 | 0.09940433 | 0.2082404
[5 empty] | 0.02350825 | 0.2094521 |  |  | 0.02872114 | 0.2104434 | 0.06408457 | 0.2107769 | 0.09931951 | 0.2098673
[5 empty] | 0.02356111 | 0.2110758 |  |  | 0.02888221 | 0.2120747 | 0.06422115 | 0.2124108 | 0.1004285 | 0.2114942
[5 empty] | 0.02561239 | 0.2126994 |  |  | 0.02914145 | 0.2137061 | 0.06465368 | 0.2140448 | 0.1004313 | 0.2131211
[5 empty] | 0.02466206 | 0.2143231 |  |  | 0.02899887 | 0.2153374 | 0.06478212 | 0.2156787 | 0.1001278 | 0.214748
[5 empty] | 0.02471011 | 0.2159467 |  |  | 0.02915441 | 0.2169688 | 0.06510641 | 0.2173126 | 0.1001178 | 0.2163748
[5 empty] | 0.0257565 | 0.2175704 |  |  | 0.02900807 | 0.2186001 | 0.06522648 | 0.2189466 | 0.1008014 | 0.2180017
[5 empty] | 0.02580122 | 0.2191941 |  |  | 0.02915981 | 0.2202315 | 0.06484227 | 0.2205805 | 0.1003783 | 0.2196286
[5 empty] | 0.02584425 | 0.2208177 |  |  | 0.02940962 | 0.2218628 | 0.06545375 | 0.2222144 | 0.1008486 | 0.2212555
[5 empty] | 0.02488556 | 0.2224414 |  |  | 0.02945745 | 0.2234941 | 0.06556083 | 0.2238483 | 0.1016121 | 0.2228824
[5 empty] | 0.02492512 | 0.224065 |  |  | 0.0295033 | 0.2251255 | 0.06506348 | 0.2254823 | 0.1017687 | 0.2245092
[5 empty] | 0.02396293 | 0.2256887 |  |  | 0.02934712 | 0.2267568 | 0.06516162 | 0.2271162 | 0.1020185 | 0.2261361
[5 empty] | 0.02499895 | 0.2273124 |  |  | 0.02938891 | 0.2283882 | 0.06565521 | 0.2287501 | 0.1015611 | 0.227763
[5 empty] | 0.02603317 | 0.228936 |  |  | 0.02952862 | 0.2300195 | 0.06534418 | 0.2303841 | 0.1016967 | 0.2293899
[5 empty] | 0.02506556 | 0.2305597 |  |  | 0.02956624 | 0.2316509 | 0.06542848 | 0.232018 | 0.1023251 | 0.2310167
[5 empty] | 0.02609609 | 0.2321833 |  |  | 0.02940174 | 0.2332822 | 0.06580805 | 0.2336519 | 0.1025461 | 0.2326436
[5 empty] | 0.02412476 | 0.233807 |  |  | 0.02973509 | 0.2349136 | 0.06608284 | 0.2352858 | 0.1024598 | 0.2342705
[5 empty] | 0.02515153 | 0.2354307 |  |  | 0.02946628 | 0.2365449 | 0.06585278 | 0.2369198 | 0.1021661 | 0.2358974
[5 empty] | 0.02617638 | 0.2370543 |  |  | 0.02949526 | 0.2381762 | 0.06571782 | 0.2385537 | 0.1021647 | 0.2375243
[5 empty] | 0.02519929 | 0.238678 |  |  | 0.02972203 | 0.2398076 | 0.06637791 | 0.2401876 | 0.1021557 | 0.2391511
[5 empty] | 0.02422024 | 0.2403016 |  |  | 0.02984654 | 0.2414389 | 0.06643297 | 0.2418216 | 0.102939 | 0.240778
[5 empty] | 0.02523921 | 0.2419253 |  |  | 0.02956878 | 0.2430703 | 0.06638297 | 0.2434555 | 0.1029145 | 0.2424049
[5 empty] | 0.02425617 | 0.243549 |  |  | 0.02968873 | 0.2447016 | 0.06652784 | 0.2450894 | 0.1030821 | 0.2440318
[5 empty] | 0.02527111 | 0.2451726 |  |  | 0.02990635 | 0.246333 | 0.06596752 | 0.2467234 | 0.1025417 | 0.2456587
[5 empty] | 0.02628399 | 0.2467963 |  |  | 0.02982161 | 0.2479643 | 0.06650195 | 0.2483573 | 0.1029932 | 0.2472855
[5 empty] | 0.0252948 | 0.2484199 |  |  | 0.0296345 | 0.2495957 | 0.06603108 | 0.2499912 | 0.1031365 | 0.2489124
[5 empty] | 0.02530352 | 0.2500436 |  |  | 0.02974499 | 0.251227 | 0.06625486 | 0.2516251 | 0.1029716 | 0.2505393
[5 empty] | 0.02531012 | 0.2516673 |  |  | 0.02995306 | 0.2528583 | 0.06627322 | 0.2532591 | 0.1033983 | 0.2521662
[5 empty] | 0.02531458 | 0.2532909 |  |  | 0.02975867 | 0.2544897 | 0.0661861 | 0.254893 | 0.1032166 | 0.253793
[5 empty] | 0.02531688 | 0.2549146 |  |  | 0.0299618 | 0.256121 | 0.06629346 | 0.2565269 | 0.1033264 | 0.2554199
[5 empty] | 0.02631041 | 0.2565382 |  |  | 0.02966001 | 0.2577524 | 0.06619227 | 0.2581609 | 0.1030102 | 0.2570468
[5 empty] | 0.02424806 | 0.2581619 |  |  | 0.02960264 | 0.2593837 | 0.06657496 | 0.2597948 | 0.1027847 | 0.2586737
[5 empty] | 0.02412623 | 0.2597856 |  |  | 0.0295754 | 0.2610151 | 0.06630052 | 0.2614287 | 0.1025223 | 0.2603006
[5 empty] | 0.02495184 | 0.2614092 |  |  | 0.02958628 | 0.2626464 | 0.06528679 | 0.2630626 | 0.1011504 | 0.2619274
[5 empty] | 0.0247318 | 0.2630329 |  |  | 0.02924327 | 0.2642777 | 0.06475164 | 0.2646966 | 0.1009963 | 0.2635543
[5 empty] | 0.02547301 | 0.2646565 |  |  | 0.02885434 | 0.2659091 | 0.06461292 | 0.2663305 | 0.1001874 | 0.2651812
[5 empty] | 0.02418241 | 0.2662802 |  |  | 0.02862748 | 0.2675404 | 0.06338848 | 0.2679644 | 0.09865098 | 0.2668081
[5 empty] | 0.02486689 | 0.2679039 |  |  | 0.02817068 | 0.2691718 | 0.06269618 | 0.2695984 | 0.09761437 | 0.268435
[5 empty] | 0.02353338 | 0.2695275 |  |  | 0.02799191 | 0.2708031 | 0.06205388 | 0.2712323 | 0.09550492 | 0.2700618
[5 empty] | 0.02418878 | 0.2711512 |  |  | 0.02749917 | 0.2724345 | 0.06137943 | 0.2728662 | 0.09424995 | 0.2716887
[5 empty] | 0.02384002 | 0.2727748 |  |  | 0.02720042 | 0.2740658 | 0.06029069 | 0.2745002 | 0.09357679 | 0.2733156
[5 empty] | 0.02249399 | 0.2743985 |  |  | 0.02650367 | 0.2756972 | 0.05950551 | 0.2761341 | 0.09211278 | 0.2749425
[5 empty] | 0.02215763 | 0.2760222 |  |  | 0.02631689 | 0.2773285 | 0.05874175 | 0.277768 | 0.09028526 | 0.2765693
[5 empty] | 0.02183783 | 0.2776458 |  |  | 0.02594806 | 0.2789598 | 0.05741726 | 0.2794019 | 0.08922155 | 0.2781962
[5 empty] | 0.02054152 | 0.2792695 |  |  | 0.02560517 | 0.2805912 | 0.0571499 | 0.2810359 | 0.08764898 | 0.2798231
[5 empty] | 0.02026672 | 0.2808931 |  |  | 0.02508933 | 0.2822225 | 0.05634435 | 0.2826698 | 0.08696494 | 0.28145
[5 empty] | 0.01999225 | 0.2825168 |  |  | 0.02497551 | 0.2838539 | 0.05554479 | 0.2843037 | 0.08558434 | 0.2830769
[5 empty] | 0.01971675 | 0.2841405 |  |  | 0.02456049 | 0.2854852 | 0.05454257 | 0.2859377 | 0.08479963 | 0.2847037
[5 empty] | 0.02044019 | 0.2857641 |  |  | 0.02414427 | 0.2871166 | 0.05413766 | 0.2875716 | 0.08371077 | 0.2863306
[5 empty] | 0.01916255 | 0.2873878 |  |  | 0.02392681 | 0.2887479 | 0.05342999 | 0.2892055 | 0.08301768 | 0.2879575
[5 empty] | 0.02088383 | 0.2890114 |  |  | 0.02380811 | 0.2903793 | 0.05301955 | 0.2908394 | 0.0819203 | 0.2895844
[5 empty] | 0.018604 | 0.2906351 |  |  | 0.02318814 | 0.2920106 | 0.05230627 | 0.2924734 | 0.08071856 | 0.2912112
[5 empty] | 0.01932305 | 0.2922588 |  |  | 0.02296688 | 0.2936419 | 0.05129012 | 0.2941073 | 0.0789124 | 0.2928381
[5 empty] | 0.01804097 | 0.2938824 |  |  | 0.02284432 | 0.2952733 | 0.05037105 | 0.2957412 | 0.07790176 | 0.294465
[5 empty] | 0.01775773 | 0.2955061 |  |  | 0.02222043 | 0.2969046 | 0.04964903 | 0.2973752 | 0.07768657 | 0.2960919
[5 empty] | 0.01747332 | 0.2971297 |  |  | 0.0220952 | 0.298536 | 0.04892402 | 0.2990091 | 0.07576676 | 0.2977188
[5 empty] | 0.01818773 | 0.2987534 |  |  | 0.02176861 | 0.3001673 | 0.04829596 | 0.300643 | 0.07504228 | 0.2993456
[5 empty] | 0.01790093 | 0.3003771 |  |  | 0.02154064 | 0.3017987 | 0.04756482 | 0.302277 | 0.07431305 | 0.3009725
[5 empty] | 0.01761291 | 0.3020007 |  |  | 0.02121126 | 0.30343 | 0.04703055 | 0.3039109 | 0.07287901 | 0.3025994
[5 empty] | 0.01732366 | 0.3036244 |  |  | 0.02068047 | 0.3050614 | 0.04639311 | 0.3055448 | 0.0715401 | 0.3042263
[5 empty] | 0.01603315 | 0.305248 |  |  | 0.02024824 | 0.3066927 | 0.04555247 | 0.3071787 | 0.07079625 | 0.3058532
[5 empty] | 0.01674138 | 0.3068717 |  |  | 0.01991455 | 0.308324 | 0.04490857 | 0.3088127 | 0.0691474 | 0.30748
[5 empty] | 0.01744832 | 0.3084954 |  |  | 0.01957939 | 0.3099554 | 0.04396138 | 0.3104466 | 0.06859348 | 0.3091069
[5 empty] | 0.01515397 | 0.310119 |  |  | 0.01934273 | 0.3115867 | 0.04341085 | 0.3120805 | 0.06683443 | 0.3107338
[5 empty] | 0.01485829 | 0.3117427 |  |  | 0.01920456 | 0.3132181 | 0.04255695 | 0.3137145 | 0.06627018 | 0.3123607
[5 empty] | 0.01456128 | 0.3133663 |  |  | 0.01876486 | 0.3148494 | 0.04159962 | 0.3153484 | 0.06420066 | 0.3139875
[5 empty] | 0.01526292 | 0.31499 |  |  | 0.0182236 | 0.3164808 | 0.04093883 | 0.3169823 | 0.06392583 | 0.3156144
[5 empty] | 0.01396319 | 0.3166137 |  |  | 0.01798078 | 0.3181121 | 0.03997453 | 0.3186163 | 0.0626456 | 0.3172413
[5 empty] | 0.01366208 | 0.3182373 |  |  | 0.01763637 | 0.3197434 | 0.03920668 | 0.3202502 | 0.06085991 | 0.3188682
[5 empty] | 0.01335957 | 0.319861 |  |  | 0.01739034 | 0.3213748 | 0.03883525 | 0.3218841 | 0.0598687 | 0.3204951
[5 empty] | 0.01405565 | 0.3214846 |  |  | 0.0170427 | 0.3230061 | 0.03786018 | 0.323518 | 0.05837191 | 0.3221219
[5 empty] | 0.01375029 | 0.3231083 |  |  | 0.0167934 | 0.3246375 | 0.03688143 | 0.325152 | 0.05706947 | 0.3237488