## 1
Общество с ограниченной ответственностью "Инженерная геология" (ООО "ИнжГео") | [11 empty] | Общество с ограниченной ответственностью "Инженерная геология" (ООО "ИнжГео")
Юр. адрес: 117279, г. Москва, ул. Миклухо-Маклая, 36 а, этаж 5, пом. XXIII к. 76-84 | [11 empty] | Юр. адрес: 117279, г. Москва, ул. Миклухо-Маклая, 36 а, этаж 5, пом. XXIII к. 76-84 | [8 empty] | нагр |  |  | X0 | Y0 | R |  | нагр |  |  |  | X0 | Y0 | R | нагр |  |  |  | X0 | Y0 | R |  | нагр |  |  |  | X0 | Y0 | R
Телефон/факс +7 (495) 132-30-00, Адрес электронной почты inbox@inj-geo.ru | [11 empty] | Телефон/факс +7 (495) 132-30-00, Адрес электронной почты inbox@inj-geo.ru | [12 empty] | 0 | [7 empty] | 0 | [6 empty] | 0 | [7 empty] | 0
[21 empty] | девиатор | [6 empty] | девиатор | [6 empty] | девиатор | [7 empty] | девиатор
Испытательная лаборатория ООО «ИнжГео» | [11 empty] | Испытательная лаборатория ООО «ИнжГео» | [8 empty] | x0 | Угол | X | Y |  |  |  | x0 |  | Угол | X | Y |  |  | x0 |  | Угол | X | Y |  |  |  | x0 |  | Угол | X | Y
Адрес места осуществления деятельности лаборатории: г. Москва, просп. Вернадского, д. 51, стр. 1 | [11 empty] | Адрес места осуществления деятельности лаборатории: г. Москва, просп. Вернадского, д. 51, стр. 1 | [9 empty] | 0 | [7 empty] | 0 | [6 empty] | 0 | [7 empty] | 0
Телефон +7(910)4557682, E-mail: slg85@mail.ru | [11 empty] | Телефон +7(910)4557682, E-mail: slg85@mail.ru | [9 empty] | 5 | [7 empty] | 5 | [6 empty] | 5 | [7 empty] | 5
[22 empty] | 10 | [7 empty] | 10 | [6 empty] | 10 | [7 empty] | 10
[12 empty] | Протокол испытаний № 13-63/161 от 08-04-2023 | [9 empty] | 15 | [7 empty] | 15 | [6 empty] | 15 | [7 empty] | 15
[22 empty] | 20 | [7 empty] | 20 | [6 empty] | 20 | [7 empty] | 20
[12 empty] | Наименование и адрес заказчика: Переход трубопровода через р. Енисей | [9 empty] | 25 | [7 empty] | 25 | [6 empty] | 25 | [7 empty] | 25
[12 empty] | Наименование объекта: ООО Регионстрой | [9 empty] | 30 | [7 empty] | 30 | [6 empty] | 30 | [7 empty] | 30
Наименование используемого метода/методики: ГОСТ 12248.4-2020 | [11 empty] | Наименование используемого метода/методики: ГОСТ 12248.3-2020 | [9 empty] | 35 | [7 empty] | 35 | [6 empty] | 35 | [7 empty] | 35
Условия проведения испытания: температура окружающей среды (18 - 25)0С, влажность воздуха (40 - 75)% | [11 empty] | Условия проведения испытания: температура окружающей среды (18 - 25)0С, влажность воздуха (40 - 75)% | [9 empty] | 40 | [7 empty] | 40 | [6 empty] | 40 | [7 empty] | 40
[12 empty] | Дата получение объекта подлежащего испытаниям: 12-03-2023 | [9 empty] | 45 | [7 empty] | 45 | [6 empty] | 45 | [7 empty] | 45
[12 empty] | Дата испытания: 25.10.2022-19.11.2161 | [9 empty] | 50 | [7 empty] | 50 | [6 empty] | 50 | [7 empty] | 50
[22 empty] | 55 | [7 empty] | 55 | [6 empty] | 55 | [7 empty] | 55
Испытание грунтов методом трехосного сжатия | [11 empty] | Испытание грунтов методом трехосного сжатия | [9 empty] | 60 | [7 empty] | 60 | [6 empty] | 60 | [7 empty] | 60
[22 empty] | 65 | [7 empty] | 65 | [6 empty] | 65 | [7 empty] | 65
Лабораторный номер: | [6 empty] | We, д.е. = |  |  |  |  | Лабораторный номер: |  | 1196 |  |  |  | We, д.е. = | 0.495562234 |  |  | 70 | [7 empty] | 70 | [6 empty] | 70 | [7 empty] | 70
Номер скважины: | [6 empty] | ρ, г/см3 = |  |  |  |  | Номер скважины: |  | BH-084 |  |  |  | ρ, г/см3 = | 1.57 |  |  | 75 | [7 empty] | 75 | [6 empty] | 75 | [7 empty] | 75
Глубина отбора, м: | [6 empty] | ρs, г/см3 = |  |  |  |  | Глубина отбора, м: |  | 3 |  |  |  | ρs, г/см3 = | 2.72 |  |  | 80 | [7 empty] | 80 | [6 empty] | 80 | [7 empty] | 80
Наименование грунта: | [6 empty] | e, д.е. = |  |  |  |  | Наименование грунта: |  | Суглинок, после оттаивания текучий, легкий песчанистый |  |  |  | e, д.е. = | 1.591038 |  |  | 85 | [7 empty] | 85 | [6 empty] | 85 | [7 empty] | 85
Схема проведения опыта: | [6 empty] | IL, д.е. = |  |  |  |  | Схема проведения опыта: |  | КД |  |  |  | IL, д.е. = | 2.918 |  |  | 90 | [7 empty] | 90 | [6 empty] | 90 | [7 empty] | 90
[22 empty] | 95 | [7 empty] | 95 | [6 empty] | 95 | [7 empty] | 95
[22 empty] | 100 | [7 empty] | 100 | [6 empty] | 100 | [7 empty] | 100
Результаты испытаний | [11 empty] | Результаты испытаний | [9 empty] | 105 | [7 empty] | 105 | [6 empty] | 105 | [7 empty] | 105
[22 empty] | 110 | [7 empty] | 110 | [6 empty] | 110 | [7 empty] | 110
[22 empty] | 115 | [7 empty] | 115 | [6 empty] | 115 | [7 empty] | 115
[22 empty] | 120 | [7 empty] | 120 | [6 empty] | 120 | [7 empty] | 120
[22 empty] | 125 | [7 empty] | 125 | [6 empty] | 125 | [7 empty] | 125
[22 empty] | 130 | [7 empty] | 130 | [6 empty] | 130 | [7 empty] | 130
[22 empty] | 135 | [7 empty] | 135 | [6 empty] | 135 | [7 empty] | 135
[22 empty] | 140 | [7 empty] | 140 | [6 empty] | 140 | [7 empty] | 140
[22 empty] | 145 | [7 empty] | 145 | [6 empty] | 145 | [7 empty] | 145
[22 empty] | 150 | [7 empty] | 150 | [6 empty] | 150 | [7 empty] | 150
[22 empty] | 155 | [7 empty] | 155 | [6 empty] | 155 | [7 empty] | 155
[22 empty] | 160 | [7 empty] | 160 | [6 empty] | 160 | [7 empty] | 160
[22 empty] | 165 | [7 empty] | 165 | [6 empty] | 165 | [7 empty] | 165
[22 empty] | 170 | [7 empty] | 170 | [6 empty] | 170 | [7 empty] | 170
[22 empty] | 175 | [7 empty] | 175 | [6 empty] | 175 | [7 empty] | 175
[22 empty] | 180 | [7 empty] | 180 | [6 empty] | 180 | [7 empty] | 180
[13 empty] | Давление в камере, Мпа σ3 | Вертикальная нагрузка, Мпа σ1 | Поровое давление, Мпа u
| K0, д.е. | 0.8435655 |  |  |  |  | Коэфф. Точки | [5 empty] | 0.05 | 0.07791123 | [5 empty] | 1 | [6 empty] | σ3,кПа | σ1,кПа | u, кПа |  |  |  | 4
| q_zg, МПа | 0.04217828 | [10 empty] | 0.15 | 0.2150001 | [27 empty] | δ3, Мпа | δ1-δ3, МПа | δ1, МПа | δ1, КПа
|  |  | Модуль деформации, МПа: | [9 empty] | 0.25 | 0.352089 | [21 empty] | С, МПа:
|  |  | Е0= |  | Точки модуля (полное напр.), МПа |  |  |  | 0.04217828 | 0.06748524 | [25 empty] | φ, град:
|  |  | E50 = |  | qf (полное напр.), МПа |  |  |  | 0.06328616 | [26 empty] | E, Мпа
|  |  | Коэф. Поперечной деформации, ϑ = | [9 empty] | Эффективные значения угла внутреннего трения и удельного сцепления ϕ', С' | [13 empty] | x | 0
[13 empty] | ϕ', град. = | 9 | [12 empty] | y |  |  |  | С, кПа | φ,°
[13 empty] | С', МПа = | 0.004
| Исполнитель: | [6 empty] | Морозов Д.С. |  |  |  |  | Исполнитель: |  |  |  |  | Морозов Д.С.
| Начальник исп. лаборатории: | [6 empty] | Семиколенова Л.Г. |  |  |  |  | Начальник исп. лаборатории: |  |  |  |  | Семиколенова Л.Г.
Лист 1 , всего листов 2 | [11 empty] | Лист 2 , всего листов 2
Частичное воспроизведение протокола испытаний без письменного разрешения ООО «ИнжГео» ЗАПРЕЩАЕТСЯ | [11 empty] | Частичное воспроизведение протокола испытаний без письменного разрешения ООО «ИнжГео» ЗАПРЕЩАЕТСЯ
[5 empty] | второй график |  | первый график | [9 empty] | К Пуассона
dev50 | epsE50 | ind | devE0 | epsE0 | dev | eps | sigma |  | dev1 | eps1 | dev2 | eps2 | dev3 | eps3 |  | Глины
0.01328616 | 0.0099821 |  |  |  | 0 | 0 |  |  | 0 | 0 | 0 | 0 | 0 | 0 |  | < 0 | 0,20-0,30
ind |  |  |  |  | 0.003431522 | 0.001632383 |  |  | 0.003404464 | 0.001641686 | 0.01140306 | 0.00163832 | 0.02348046 | 0.0023082 |  | 0-0,25 | 0,30-0,38
2 |  |  |  |  | 0.006326742 | 0.003327367 |  |  | 0.0075 | 0.003944408 | 0.01787503 | 0.002956243 | 0.0282841 | 0.003275591 |  | 0,25< | 0,38-0,45
E0 |  |  |  |  | 0.006380974 | 0.00489715 |  |  | 0.008404445 | 0.004925057 | 0.02266533 | 0.004914959 | 0.03470226 | 0.004913386 |  | Суглинки | 0,35-0,37
epsE0 | devE0 |  |  |  | 0.01023894 | 0.006529534 |  |  | 0.009981668 | 0.006566742 | 0.02584197 | 0.006553279 | 0.03956688 | 0.006551182 |  | Пески и супеси | 0,30-0,35
0.003327367 | 0.006326742 |  |  |  | 0.009824726 | 0.008161917 |  |  | 0.01139961 | 0.008208428 | 0.02800708 | 0.008191599 | 0.04409976 | 0.008188977
[5 empty] | 0.01328616 | 0.0099821 |  |  | 0.01245173 | 0.009850114 | 0.03012499 | 0.009829918 | 0.04742269 | 0.009826773
График E50 |  | График E |  |  | 0.01330697 | 0.01142668 |  |  | 0.01395562 | 0.01183322 | 0.03250005 | 0.01116342 | 0.05104449 | 0.01105909
eps | q | sigma |  |  | 0.01442236 | 0.01305907 |  |  | 0.01461415 | 0.01313348 | 0.03541057 | 0.01310656 | 0.05566191 | 0.01310236
Горизонтальная линия E50 |  | Касательная |  |  | 0.01649283 | 0.01469145 |  |  | 0.01569884 | 0.01477517 | 0.03728344 | 0.01474488 | 0.05945005 | 0.01474016
0 |  | a | b |  | 0.01651377 | 0.01632383 |  |  | 0.01697444 | 0.01641686 | 0.04014443 | 0.0163832 | 0.0632697 | 0.01637795
|  |  | 0 |  | 0.01848055 | 0.01795622 |  |  | 0.01803037 | 0.01805854 | 0.04216607 | 0.01802152 | 0.06678522 | 0.01801575
Вертикальная линия E50 |  | p1 и p2 |  |  | 0.01838857 | 0.0195886 |  |  | 0.01885601 | 0.01970023 | 0.04492086 | 0.01965984 | 0.07086097 | 0.01965355
| 0 | 0 |  |  | 0.01923318 | 0.02122098 |  |  | 0.02004078 | 0.02134191 | 0.04688133 | 0.02129816 | 0.07426131 | 0.02129134
[5 empty] | 0.01900978 | 0.02285337 |  |  | 0.02077405 | 0.0229836 | 0.04942 | 0.02293648 | 0.0781506 | 0.02292914
Касательная линия E50 |  |  |  |  | 0.02171375 | 0.02448575 |  |  | 0.02184524 | 0.02462528 | 0.05150938 | 0.0245748 | 0.0808932 | 0.02456693
0 | 0 | Горизонтальная 1 |  |  | 0.02134045 | 0.02611814 |  |  | 0.02264374 | 0.02626697 | 0.052922 | 0.02621312 | 0.08345345 | 0.02620473
[5 empty] | 0.02088528 | 0.02775052 |  |  | 0.02315895 | 0.02790866 | 0.05483036 | 0.02785144 | 0.08559573 | 0.02784252
Горизонтальная линия qкр |  |  |  |  | 0.02234361 | 0.0293829 |  |  | 0.02398026 | 0.02955034 | 0.05630699 | 0.02948976 | 0.08838439 | 0.02948032
Горизонтальная линия q |  | Горизонтальная 2 |  |  | 0.02271083 | 0.03101529 |  |  | 0.02429708 | 0.03119203 | 0.05722441 | 0.03112807 | 0.08998379 | 0.03111811
0 |  | 0 |  |  | 0.0220272 | 0.03264767 |  |  | 0.0248988 | 0.03283371 | 0.05767278 | 0.03276639 | 0.09059317 | 0.03275591
[5 empty] | 0.02233453 | 0.03428005 |  |  | 0.02513318 | 0.0344754 | 0.05894228 | 0.03440471 | 0.09279941 | 0.0343937
Вертикальная линия q |  |  |  |  | 0.02463075 | 0.03591244 |  |  | 0.02555795 | 0.03611708 | 0.05938769 | 0.03604303 | 0.09396739 | 0.0360315
| 0 |  |  |  | 0.0239138 | 0.03754482 |  |  | 0.02567094 | 0.03775877 | 0.05990393 | 0.03768135 | 0.09458912 | 0.0376693
[5 empty] | 0.02418161 | 0.0391772 |  |  | 0.02616994 | 0.03940045 | 0.06088588 | 0.03931967 | 0.0961566 | 0.03930709
[5 empty] | 0.02343214 | 0.04080959 |  |  | 0.02625276 | 0.04104214 | 0.06122846 | 0.04095799 | 0.09656183 | 0.04094489
[5 empty] | 0.02566332 | 0.04244197 |  |  | 0.02651719 | 0.04268383 | 0.06182658 | 0.04259631 | 0.09779681 | 0.04258268
[5 empty] | 0.02487308 | 0.04407435 |  |  | 0.02676103 | 0.04432551 | 0.06287512 | 0.04423463 | 0.09895355 | 0.04422048
[5 empty] | 0.02405937 | 0.04570674 |  |  | 0.02708208 | 0.0459672 | 0.062969 | 0.04587295 | 0.09902405 | 0.04585827
[5 empty] | 0.02622012 | 0.04733912 |  |  | 0.02717813 | 0.04760888 | 0.06350313 | 0.04751127 | 0.1003003 | 0.04749607
[5 empty] | 0.02535328 | 0.0489715 |  |  | 0.02744699 | 0.04925057 | 0.06407239 | 0.04914959 | 0.1007743 | 0.04913386
[5 empty] | 0.02445677 | 0.05060389 |  |  | 0.02758645 | 0.05089225 | 0.0642717 | 0.05078791 | 0.1007381 | 0.05077166
[5 empty] | 0.02552856 | 0.05223627 |  |  | 0.0275943 | 0.05253394 | 0.06439596 | 0.05242623 | 0.1009837 | 0.05240945
[5 empty] | 0.02657231 | 0.05386865 |  |  | 0.02766835 | 0.05417562 | 0.0650001 | 0.05406455 | 0.102089 | 0.05404725
[5 empty] | 0.02557058 | 0.05550104 |  |  | 0.02791123 | 0.05581731 | 0.06469894 | 0.05570287 | 0.1013881 | 0.05568505
[5 empty] | 0.02455408 | 0.05713342 |  |  | 0.02770883 | 0.057459 | 0.06478462 | 0.05734119 | 0.1015615 | 0.05732284
[5 empty] | 0.025521 | 0.0587658 |  |  | 0.02769016 | 0.05910068 | 0.06492728 | 0.05897951 | 0.1010682 | 0.05896064
[5 empty] | 0.02647244 | 0.06039819 |  |  | 0.02785397 | 0.06074237 | 0.06473021 | 0.06061783 | 0.1013126 | 0.06059843
[5 empty] | 0.02640948 | 0.06203057 |  |  | 0.02770142 | 0.06238405 | 0.06459608 | 0.06225615 | 0.1007991 | 0.06223623
[5 empty] | 0.02433322 | 0.06366295 |  |  | 0.02763367 | 0.06402574 | 0.06452759 | 0.06389447 | 0.1003319 | 0.06387402
[5 empty] | 0.02424472 | 0.06529534 |  |  | 0.02745188 | 0.06566742 | 0.06382742 | 0.06553279 | 0.1008152 | 0.06551182
[5 empty] | 0.02514509 | 0.06692772 |  |  | 0.02755721 | 0.06730911 | 0.06359826 | 0.06717111 | 0.1005532 | 0.06714961
[5 empty] | 0.02503541 | 0.06856011 |  |  | 0.02745083 | 0.06895079 | 0.06364279 | 0.06880943 | 0.09925013 | 0.06878741
[5 empty] | 0.02491676 | 0.07019249 |  |  | 0.02723388 | 0.07059248 | 0.0631637 | 0.07044775 | 0.09891018 | 0.0704252
[5 empty] | 0.02579023 | 0.07182487 |  |  | 0.02710753 | 0.07223417 | 0.06306367 | 0.07208607 | 0.09843759 | 0.072063
[5 empty] | 0.0246569 | 0.07345726 |  |  | 0.02707295 | 0.07387585 | 0.0624454 | 0.07372439 | 0.09843656 | 0.0737008
[5 empty] | 0.02551787 | 0.07508964 |  |  | 0.0269313 | 0.07551754 | 0.06251156 | 0.07536271 | 0.09731131 | 0.07533859
[5 empty] | 0.02537422 | 0.07672202 |  |  | 0.02658372 | 0.07715922 | 0.06176485 | 0.07700103 | 0.09746606 | 0.07697639
[5 empty] | 0.02522703 | 0.07835441 |  |  | 0.02663139 | 0.07880091 | 0.06130794 | 0.07863935 | 0.09630502 | 0.07861418
[5 empty] | 0.02407739 | 0.07998679 |  |  | 0.02647547 | 0.08044259 | 0.06094354 | 0.08027767 | 0.0957324 | 0.08025198
[5 empty] | 0.02392639 | 0.08161917 |  |  | 0.02631711 | 0.08208428 | 0.06087431 | 0.08191599 | 0.09545243 | 0.08188977
[5 empty] | 0.02477511 | 0.08325156 |  |  | 0.02615748 | 0.08372597 | 0.06030295 | 0.08355431 | 0.09506931 | 0.08352757
[5 empty] | 0.02462465 | 0.08488394 |  |  | 0.02599773 | 0.08536765 | 0.06033215 | 0.08519263 | 0.09408726 | 0.08516536
[5 empty] | 0.02347572 | 0.08651632 |  |  | 0.02563903 | 0.08700934 | 0.06006459 | 0.08683095 | 0.09421049 | 0.08680316
[5 empty] | 0.02331229 | 0.08814871 |  |  | 0.02558092 | 0.08865102 | 0.0590895 | 0.08846927 | 0.0936189 | 0.08844095
[5 empty] | 0.02412777 | 0.08978109 |  |  | 0.02530408 | 0.09029271 | 0.05896262 | 0.09010759 | 0.0926449 | 0.09007875
[5 empty] | 0.02192571 | 0.09141347 |  |  | 0.02530551 | 0.09193439 | 0.05878795 | 0.09174591 | 0.0920965 | 0.09171655
[5 empty] | 0.02170965 | 0.09304586 |  |  | 0.02488899 | 0.09357608 | 0.05807424 | 0.09338422 | 0.09088746 | 0.09335434
[5 empty] | 0.02248312 | 0.09467824 |  |  | 0.02475832 | 0.09521776 | 0.05733024 | 0.09502254 | 0.09033149 | 0.09499214
[5 empty] | 0.02324966 | 0.09631062 |  |  | 0.02441726 | 0.09685945 | 0.05666469 | 0.09666086 | 0.08884234 | 0.09662993
[5 empty] | 0.02301282 | 0.09794301 |  |  | 0.02436961 | 0.09850114 | 0.05648636 | 0.09829918 | 0.08853372 | 0.09826773
[5 empty] | 0.02277612 | 0.09957539 |  |  | 0.02401913 | 0.1001428 | 0.05590399 | 0.0999375 | 0.08781939 | 0.09990552
[5 empty] | 0.02254312 | 0.1012078 |  |  | 0.02376962 | 0.1017845 | 0.05492634 | 0.1015758 | 0.08671306 | 0.1015433
[5 empty] | 0.02231734 | 0.1028402 |  |  | 0.02342486 | 0.1034262 | 0.05476215 | 0.1032141 | 0.08602847 | 0.1031811
[5 empty] | 0.02110225 | 0.1044725 |  |  | 0.02328862 | 0.1050679 | 0.05422019 | 0.1048525 | 0.08467935 | 0.1048189
[5 empty] | 0.02187968 | 0.1061049 |  |  | 0.02306281 | 0.1067096 | 0.05349326 | 0.1064908 | 0.08425058 | 0.1064567
[5 empty] | 0.02163742 | 0.1077373 |  |  | 0.02292223 | 0.1083512 | 0.05322042 | 0.1081291 | 0.08344794 | 0.1080945
[5 empty] | 0.02138052 | 0.1093697 |  |  | 0.02246204 | 0.1099929 | 0.05210549 | 0.1097674 | 0.08258007 | 0.1097323
[5 empty] | 0.02111407 | 0.1110021 |  |  | 0.02238763 | 0.1116346 | 0.051761 | 0.1114057 | 0.08116665 | 0.1113701
[5 empty] | 0.02084311 | 0.1126345 |  |  | 0.02210443 | 0.1132763 | 0.05099949 | 0.1130441 | 0.07952732 | 0.1130079
[5 empty] | 0.01857273 | 0.1142668 |  |  | 0.02161784 | 0.114918 | 0.05043347 | 0.1146824 | 0.07948174 | 0.1146457
[5 empty] | 0.02030797 | 0.1158992 |  |  | 0.02133328 | 0.1165597 | 0.04977548 | 0.1163207 | 0.07814957 | 0.1162835
[5 empty] | 0.01905392 | 0.1175316 |  |  | 0.02125617 | 0.1182014 | 0.04873805 | 0.117959 | 0.07695048 | 0.1179213
[5 empty] | 0.01881564 | 0.119164 |  |  | 0.02099191 | 0.119843 | 0.0487337 | 0.1195973 | 0.07570411 | 0.1195591
[5 empty] | 0.01959818 | 0.1207964 |  |  | 0.02074591 | 0.1214847 | 0.04777496 | 0.1212357 | 0.07563012 | 0.1211969
[5 empty] | 0.01740663 | 0.1224288 |  |  | 0.0203236 | 0.1231264 | 0.04737436 | 0.122874 | 0.07464818 | 0.1228347
[5 empty] | 0.01824604 | 0.1240611 |  |  | 0.02013039 | 0.1247681 | 0.04714443 | 0.1245123 | 0.07387793 | 0.1244725
[5 empty] | 0.01812148 | 0.1256935 |  |  | 0.01997167 | 0.1264098 | 0.04669769 | 0.1261506 | 0.07343904 | 0.1261103
[5 empty] | 0.01803802 | 0.1273259 |  |  | 0.01985288 | 0.1280515 | 0.04664668 | 0.1277889 | 0.07225117 | 0.127748
[5 empty] | 0.01900072 | 0.1289583 |  |  | 0.01987942 | 0.1296932 | 0.04610392 | 0.1294273 | 0.07293398 | 0.1293858
[5 empty] | 0.01800138 | 0.1305907 |  |  | 0.01995656 | 0.1313348 | 0.04597606 | 0.1310656 | 0.07289555 | 0.1310236
[5 empty] | 0.01701069 | 0.1322231 |  |  | 0.01996118 | 0.1329765 | 0.04599125 | 0.1327039 | 0.07222047 | 0.1326614
[5 empty] | 0.018027 | 0.1338554 |  |  | 0.01987351 | 0.1346182 | 0.04622406 | 0.1343422 | 0.072673 | 0.1342992
[5 empty] | 0.01904993 | 0.1354878 |  |  | 0.01989313 | 0.1362599 | 0.04617358 | 0.1359805 | 0.0723517 | 0.135937
[5 empty] | 0.01807911 | 0.1371202 |  |  | 0.01991966 | 0.1379016 | 0.04663888 | 0.1376189 | 0.07325513 | 0.1375748
[5 empty] | 0.01811417 | 0.1387526 |  |  | 0.01995268 | 0.1395433 | 0.04631906 | 0.1392572 | 0.07288183 | 0.1392126
[5 empty] | 0.01915473 | 0.140385 |  |  | 0.02009182 | 0.141185 | 0.04641317 | 0.1408955 | 0.07283037 | 0.1408504
[5 empty] | 0.01720043 | 0.1420174 |  |  | 0.02013666 | 0.1428266 | 0.04632031 | 0.1425338 | 0.0734993 | 0.1424882
[5 empty] | 0.01925088 | 0.1436497 |  |  | 0.01998681 | 0.1444683 | 0.04663956 | 0.1441721 | 0.07318717 | 0.144126
[5 empty] | 0.01730573 | 0.1452821 |  |  | 0.02004187 | 0.14611 | 0.04686998 | 0.1458105 | 0.07399255 | 0.1457638
[5 empty] | 0.01736459 | 0.1469145 |  |  | 0.02020145 | 0.1477517 | 0.04691067 | 0.1474488 | 0.07421399 | 0.1474016
[5 empty] | 0.01742709 | 0.1485469 |  |  | 0.02036514 | 0.1493934 | 0.0471607 | 0.1490871 | 0.07355003 | 0.1490394
[5 empty] | 0.01950916 | 0.1501793 |  |  | 0.02033293 | 0.1510351 | 0.04762758 | 0.1507254 | 0.07481539 | 0.1506772
[5 empty] | 0.01965018 | 0.1518117 |  |  | 0.02054374 | 0.1526768 | 0.04791836 | 0.1523637 | 0.0749799 | 0.152315
[5 empty] | 0.0178417 | 0.153444 |  |  | 0.0205154 | 0.1543184 | 0.04784424 | 0.1540021 | 0.07495496 | 0.1539528
[5 empty] | 0.01807247 | 0.1550764 |  |  | 0.02083591 | 0.1559601 | 0.0487774 | 0.1556404 | 0.07609696 | 0.1555906
[5 empty] | 0.01933125 | 0.1567088 |  |  | 0.02109326 | 0.1576018 | 0.04899007 | 0.1572787 | 0.07736231 | 0.1572284
[5 empty] | 0.01860681 | 0.1583412 |  |  | 0.02147544 | 0.1592435 | 0.04975446 | 0.158917 | 0.07780738 | 0.1588662
[5 empty] | 0.01888792 | 0.1599736 |  |  | 0.02167045 | 0.1608852 | 0.05064277 | 0.1605553 | 0.07918859 | 0.160504
[5 empty] | 0.02116333 | 0.161606 |  |  | 0.02206627 | 0.1625269 | 0.05102722 | 0.1621937 | 0.08076232 | 0.1621418
[5 empty] | 0.01942181 | 0.1632383 |  |  | 0.02225092 | 0.1641686 | 0.05158002 | 0.163832 | 0.08098497 | 0.1637795
[5 empty] | 0.01965211 | 0.1648707 |  |  | 0.02251237 | 0.1658102 | 0.05277337 | 0.1654703 | 0.08231294 | 0.1654173
[5 empty] | 0.02085241 | 0.1665031 |  |  | 0.02263895 | 0.1674519 | 0.05268467 | 0.1671086 | 0.0833124 | 0.1670551
[5 empty] | 0.02004586 | 0.1681355 |  |  | 0.02284617 | 0.1690936 | 0.05346381 | 0.1687469 | 0.08436411 | 0.1686929
[5 empty] | 0.02123466 | 0.1697679 |  |  | 0.02314824 | 0.1707353 | 0.05363119 | 0.1703853 | 0.0844974 | 0.1703307
[5 empty] | 0.02041917 | 0.1714003 |  |  | 0.02334554 | 0.172377 | 0.05418769 | 0.1720236 | 0.08571365 | 0.1719685
[5 empty] | 0.02159974 | 0.1730326 |  |  | 0.02363846 | 0.1740187 | 0.05453419 | 0.1736619 | 0.08621424 | 0.1736063
[5 empty] | 0.02077673 | 0.174665 |  |  | 0.02372738 | 0.1756604 | 0.05517157 | 0.1753002 | 0.08700056 | 0.1752441
[5 empty] | 0.02095049 | 0.1762974 |  |  | 0.02401267 | 0.177302 | 0.05550071 | 0.1769385 | 0.086974 | 0.1768819
[5 empty] | 0.02212139 | 0.1779298 |  |  | 0.02399471 | 0.1789437 | 0.0559225 | 0.1785769 | 0.08853593 | 0.1785197
[5 empty] | 0.02328978 | 0.1795622 |  |  | 0.0242739 | 0.1805854 | 0.05643781 | 0.1802152 | 0.08878774 | 0.1801575
[5 empty] | 0.02345601 | 0.1811946 |  |  | 0.02435061 | 0.1822271 | 0.05674753 | 0.1818535 | 0.08993081 | 0.1817953
[5 empty] | 0.02362045 | 0.1828269 |  |  | 0.02452521 | 0.1838688 | 0.05705254 | 0.1834918 | 0.08976652 | 0.1834331
[5 empty] | 0.02278456 | 0.1844593 |  |  | 0.0246981 | 0.1855105 | 0.05795381 | 0.1851301 | 0.09029656 | 0.1850709
[5 empty] | 0.02195778 | 0.1860917 |  |  | 0.0249756 | 0.1871522 | 0.05847121 | 0.1867684 | 0.0913531 | 0.1867087
[5 empty] | 0.02313727 | 0.1877241 |  |  | 0.02526283 | 0.1887938 | 0.05890874 | 0.1884068 | 0.09184058 | 0.1883465
[5 empty] | 0.02331691 | 0.1893565 |  |  | 0.02535332 | 0.1904355 | 0.05925125 | 0.1900451 | 0.09283524 | 0.1899843
[5 empty] | 0.02349058 | 0.1909889 |  |  | 0.02564055 | 0.1920772 | 0.05958359 | 0.1916834 | 0.09331332 | 0.1916221
[5 empty] | 0.02265216 | 0.1926212 |  |  | 0.02581797 | 0.1937189 | 0.05989063 | 0.1933217 | 0.09355106 | 0.1932599
[5 empty] | 0.02379551 | 0.1942536 |  |  | 0.02577904 | 0.1953606 | 0.06035722 | 0.19496 | 0.0951247 | 0.1948977
[5 empty] | 0.02391452 | 0.195886 |  |  | 0.02611721 | 0.1970023 | 0.06056822 | 0.1965984 | 0.09471046 | 0.1965355
[5 empty] | 0.02400307 | 0.1975184 |  |  | 0.02622594 | 0.198644 | 0.06090848 | 0.1982367 | 0.0959846 | 0.1981733
[5 empty] | 0.02306908 | 0.1991508 |  |  | 0.02620217 | 0.2002856 | 0.06097831 | 0.199875 | 0.09614975 | 0.199811
[5 empty] | 0.02413334 | 0.2007832 |  |  | 0.0262707 | 0.2019273 | 0.06133704 | 0.2015133 | 0.09639884 | 0.2014488
[5 empty] | 0.02319616 | 0.2024155 |  |  | 0.02633772 | 0.203569 | 0.06149225 | 0.2031516 | 0.09634239 | 0.2030866
[5 empty] | 0.02525753 | 0.2040479 |  |  | 0.0265032 | 0.2052107 | 0.06134388 | 0.20479 | 0.09668033 | 0.2047244
[5 empty] | 0.02531741 | 0.2056803 |  |  | 0.02636712 | 0.2068524 | 0.06129188 | 0.2064283 | 0.09681257 | 0.2063622
[5 empty] | 0.02437579 | 0.2073127 |  |  | 0.02652945 | 0.2084941 | 0.06143619 | 0.2080666 | 0.09723901 | 0.208
[5 empty] | 0.02443265 | 0.2089451 |  |  | 0.02669017 | 0.2101358 | 0.06207675 | 0.2097049 | 0.09725958 | 0.2096378
[5 empty] | 0.02548796 | 0.2105775 |  |  | 0.02664926 | 0.2117774 | 0.06201352 | 0.2113432 | 0.09687417 | 0.2112756
[5 empty] | 0.0255417 | 0.2122098 |  |  | 0.02660669 | 0.2134191 | 0.06194643 | 0.2129816 | 0.09738272 | 0.2129134
[5 empty] | 0.02459384 | 0.2138422 |  |  | 0.02666243 | 0.2150608 | 0.06247542 | 0.2146199 | 0.09798512 | 0.2145512
[5 empty] | 0.02364437 | 0.2154746 |  |  | 0.02671647 | 0.2167025 | 0.06260045 | 0.2162582 | 0.09828129 | 0.216189
[5 empty] | 0.02569326 | 0.217107 |  |  | 0.02696877 | 0.2183442 | 0.06282146 | 0.2178965 | 0.09857115 | 0.2178268
[5 empty] | 0.02374049 | 0.2187394 |  |  | 0.02691932 | 0.2199859 | 0.06273839 | 0.2195348 | 0.0988546 | 0.2194646
[5 empty] | 0.02378604 | 0.2203718 |  |  | 0.02696809 | 0.2216276 | 0.06285118 | 0.2211732 | 0.09903156 | 0.2211024
[5 empty] | 0.02482988 | 0.2220042 |  |  | 0.02701506 | 0.2232692 | 0.06265978 | 0.2228115 | 0.09890194 | 0.2227402
[5 empty] | 0.02587199 | 0.2236365 |  |  | 0.0270602 | 0.2249109 | 0.06286414 | 0.2244498 | 0.09916566 | 0.224378
[5 empty] | 0.02491235 | 0.2252689 |  |  | 0.02700349 | 0.2265526 | 0.06336419 | 0.2260881 | 0.09882262 | 0.2260158
[5 empty] | 0.02495094 | 0.2269013 |  |  | 0.0270449 | 0.2281943 | 0.06295989 | 0.2277264 | 0.09897274 | 0.2276536
[5 empty] | 0.02598773 | 0.2285337 |  |  | 0.02728441 | 0.229836 | 0.06345118 | 0.2293648 | 0.09981593 | 0.2292914
[5 empty] | 0.0240227 | 0.2301661 |  |  | 0.027322 | 0.2314777 | 0.06303799 | 0.2310031 | 0.09995211 | 0.2309292
[5 empty] | 0.02505583 | 0.2317985 |  |  | 0.02715764 | 0.2331194 | 0.06372028 | 0.2326414 | 0.09958118 | 0.232567
[5 empty] | 0.0240871 | 0.2334308 |  |  | 0.0273913 | 0.234761 | 0.06339799 | 0.2342797 | 0.09950306 | 0.2342048
[5 empty] | 0.02511648 | 0.2350632 |  |  | 0.02722297 | 0.2364027 | 0.06327106 | 0.235918 | 0.1001177 | 0.2358425
[5 empty] | 0.02414396 | 0.2366956 |  |  | 0.02725263 | 0.2380444 | 0.06353945 | 0.2375564 | 0.0998249 | 0.2374803
[5 empty] | 0.0251695 | 0.238328 |  |  | 0.02738023 | 0.2396861 | 0.06340308 | 0.2391947 | 0.09992468 | 0.2391181
[5 empty] | 0.02619309 | 0.2399604 |  |  | 0.02730577 | 0.2413278 | 0.06366191 | 0.240833 | 0.1003169 | 0.2407559
[5 empty] | 0.0242147 | 0.2415928 |  |  | 0.02732922 | 0.2429695 | 0.06361588 | 0.2424713 | 0.1002015 | 0.2423937
[5 empty] | 0.02523431 | 0.2432251 |  |  | 0.02735054 | 0.2446112 | 0.06376494 | 0.2441096 | 0.1006784 | 0.2440315
[5 empty] | 0.0242519 | 0.2448575 |  |  | 0.02756973 | 0.2462528 | 0.06360903 | 0.245748 | 0.1007475 | 0.2456693
[5 empty] | 0.02626745 | 0.2464899 |  |  | 0.02758676 | 0.2478945 | 0.06424809 | 0.2473863 | 0.1008087 | 0.2473071
[5 empty] | 0.02628093 | 0.2481223 |  |  | 0.02750159 | 0.2495362 | 0.06428206 | 0.2490246 | 0.100762 | 0.2489449
[5 empty] | 0.02529233 | 0.2497547 |  |  | 0.02761421 | 0.2511779 | 0.0643109 | 0.2506629 | 0.1003071 | 0.2505827
[5 empty] | 0.02530161 | 0.2513871 |  |  | 0.0274246 | 0.2528196 | 0.06423455 | 0.2523012 | 0.1008441 | 0.2522205
[5 empty] | 0.02530875 | 0.2530194 |  |  | 0.02763272 | 0.2544613 | 0.06405295 | 0.2539396 | 0.1008729 | 0.2538583
[5 empty] | 0.02631374 | 0.2546518 |  |  | 0.02753856 | 0.256103 | 0.06416604 | 0.2555779 | 0.1001933 | 0.2554961
[5 empty] | 0.02431655 | 0.2562842 |  |  | 0.02754209 | 0.2577446 | 0.06377377 | 0.2572162 | 0.1010054 | 0.2571339
[5 empty] | 0.02531546 | 0.2579166 |  |  | 0.02744328 | 0.2593863 | 0.06397561 | 0.2588545 | 0.1002079 | 0.2587717
[5 empty] | 0.02526671 | 0.259549 |  |  | 0.02740787 | 0.261028 | 0.06407968 | 0.2604928 | 0.1007539 | 0.2604095
[5 empty] | 0.02415634 | 0.2611814 |  |  | 0.02750528 | 0.2626697 | 0.06382939 | 0.2621312 | 0.1001581 | 0.2620473
[5 empty] | 0.02399138 | 0.2628137 |  |  | 0.02724304 | 0.2643114 | 0.06314212 | 0.2637695 | 0.09894753 | 0.2636851
[5 empty] | 0.02577884 | 0.2644461 |  |  | 0.02702864 | 0.2659531 | 0.06283525 | 0.2654078 | 0.09814961 | 0.2653229
[5 empty] | 0.02352577 | 0.2660785 |  |  | 0.0268696 | 0.2675948 | 0.06242616 | 0.2670461 | 0.09809155 | 0.2669607
[5 empty] | 0.02523917 | 0.2677109 |  |  | 0.02657341 | 0.2692364 | 0.0616322 | 0.2686844 | 0.09650062 | 0.2685985
[5 empty] | 0.02492608 | 0.2693433 |  |  | 0.02604759 | 0.2708781 | 0.06077077 | 0.2703228 | 0.09490408 | 0.2702363
[5 empty] | 0.02459352 | 0.2709757 |  |  | 0.02569964 | 0.2725198 | 0.05975923 | 0.2719611 | 0.09362918 | 0.271874
[5 empty] | 0.02324852 | 0.272608 |  |  | 0.02533707 | 0.2741615 | 0.05901495 | 0.2735994 | 0.0929032 | 0.2735118
[5 empty] | 0.0218981 | 0.2742404 |  |  | 0.02496738 | 0.2758032 | 0.05845531 | 0.2752377 | 0.09195338 | 0.2751496
[5 empty] | 0.0225493 | 0.2758728 |  |  | 0.02459809 | 0.2774449 | 0.05719769 | 0.276876 | 0.09040699 | 0.2767874
[5 empty] | 0.02220912 | 0.2775052 |  |  | 0.02433669 | 0.2790866 | 0.05625945 | 0.2785144 | 0.0891913 | 0.2784252
[5 empty] | 0.02288461 | 0.2791376 |  |  | 0.0238907 | 0.2807282 | 0.05585798 | 0.2801527 | 0.08763356 | 0.280063
[5 empty] | 0.02158279 | 0.28077 |  |  | 0.02366761 | 0.2823699 | 0.05521064 | 0.281791 | 0.08646104 | 0.2817008
[5 empty] | 0.02130498 | 0.2824023 |  |  | 0.02347171 | 0.2840116 | 0.05432519 | 0.2834293 | 0.08518533 | 0.2833386
[5 empty] | 0.02002918 | 0.2840347 |  |  | 0.02298052 | 0.2856533 | 0.05344832 | 0.2850676 | 0.08412255 | 0.2849764
[5 empty] | 0.02175233 | 0.2856671 |  |  | 0.02288822 | 0.287295 | 0.05276887 | 0.286706 | 0.08355572 | 0.2866142
[5 empty] | 0.02047442 | 0.2872995 |  |  | 0.02249479 | 0.2889367 | 0.0523868 | 0.2883443 | 0.08208478 | 0.288252
[5 empty] | 0.02119542 | 0.2889319 |  |  | 0.02220022 | 0.2905783 | 0.05130207 | 0.2899826 | 0.08070966 | 0.2898898
[5 empty] | 0.01891533 | 0.2905643 |  |  | 0.02180448 | 0.29222 | 0.05061464 | 0.2916209 | 0.0797303 | 0.2915276
[5 empty] | 0.01863413 | 0.2921966 |  |  | 0.02150755 | 0.2938617 | 0.05052447 | 0.2932592 | 0.07874664 | 0.2931654
[5 empty] | 0.02035179 | 0.293829 |  |  | 0.02130943 | 0.2955034 | 0.04973151 | 0.2948976 | 0.0777586 | 0.2948032
[5 empty] | 0.0190683 | 0.2954614 |  |  | 0.0210101 | 0.2971451 | 0.04873573 | 0.2965359 | 0.07716613 | 0.296441
[5 empty] | 0.01978365 | 0.2970938 |  |  | 0.02060952 | 0.2987868 | 0.04783708 | 0.2981742 | 0.07526916 | 0.2980788
[5 empty] | 0.01849782 | 0.2987262 |  |  | 0.02040769 | 0.3004285 | 0.04773552 | 0.2998125 | 0.07496762 | 0.2997166
[5 empty] | 0.01921079 | 0.3003586 |  |  | 0.0201046 | 0.3020701 | 0.04653102 | 0.3014508 | 0.07296146 | 0.3013544
[5 empty] | 0.01692254 | 0.3019909 |  |  | 0.01970021 | 0.3037118 | 0.04622352 | 0.3030892 | 0.0726506 | 0.3029922
[5 empty] | 0.01863307 | 0.3036233 |  |  | 0.01959452 | 0.3053535 | 0.04541299 | 0.3047275 | 0.07093498 | 0.30463
[5 empty] | 0.01834235 | 0.3052557 |  |  | 0.0192875 | 0.3069952 | 0.04459939 | 0.3063658 | 0.07021454 | 0.3062678
[5 empty] | 0.01805036 | 0.3068881 |  |  | 0.01887914 | 0.3086369 | 0.04388268 | 0.3080041 | 0.06838922 | 0.3079055
[5 empty] | 0.01675709 | 0.3085205 |  |  | 0.01856942 | 0.3102786 | 0.04316281 | 0.3096424 | 0.06795894 | 0.3095433
[5 empty] | 0.01746253 | 0.3101529 |  |  | 0.01835832 | 0.3119203 | 0.04213974 | 0.3112807 | 0.06692364 | 0.3111811
[5 empty] | 0.01716665 | 0.3117852 |  |  | 0.01794583 | 0.3135619 | 0.04201344 | 0.3129191 | 0.06528327 | 0.3128189
[5 empty] | 0.01586943 | 0.3134176 |  |  | 0.01763193 | 0.3152036 | 0.04128386 | 0.3145574 | 0.06403774 | 0.3144567
[5 empty] | 0.01557088 | 0.31505 |  |  | 0.01721659 | 0.3168453 | 0.04055096 | 0.3161957 | 0.06318701 | 0.3160945
[5 empty] | 0.01627095 | 0.3166824 |  |  | 0.0169998 | 0.318487 | 0.0395147 | 0.317834 | 0.06193101 | 0.3177323
[5 empty] | 0.01496965 | 0.3183148 |  |  | 0.01668155 | 0.3201287 | 0.03867504 | 0.3194723 | 0.06046966 | 0.3193701
[5 empty] | 0.01566695 | 0.3199472 |  |  | 0.01636182 | 0.3217704 | 0.03833194 | 0.3211107 | 0.05960291 | 0.3210079
[5 empty] | 0.01336283 | 0.3215795 |  |  | 0.01604058 | 0.3234121 | 0.03748535 | 0.322749 | 0.05853069 | 0.3226457
[5 empty] | 0.01405729 | 0.3232119 |  |  | 0.01561782 | 0.3250537 | 0.03683524 | 0.3243873 | 0.05755294 | 0.3242835
[5 empty] | 0.01375029 | 0.3248443 |  |  | 0.01549352 | 0.3266954 | 0.03568156 | 0.3260256 | 0.05626959 | 0.3259213