## 1
Общество с ограниченной ответственностью "Инженерная геология" (ООО "ИнжГео") | [11 empty] | Общество с ограниченной ответственностью "Инженерная геология" (ООО "ИнжГео")
Юр. адрес: 117279, г. Москва, ул. Миклухо-Маклая, 36 а, этаж 5, пом. XXIII к. 76-84 | [11 empty] | Юр. адрес: 117279, г. Москва, ул. Миклухо-Маклая, 36 а, этаж 5, пом. XXIII к. 76-84 | [8 empty] | нагр |  |  | X0 | Y0 | R |  | нагр |  |  |  | X0 | Y0 | R | нагр |  |  |  | X0 | Y0 | R |  | нагр |  |  |  | X0 | Y0 | R
Телефон/факс +7 (495) 132-30-00, Адрес электронной почты inbox@inj-geo.ru | [11 empty] | Телефон/факс +7 (495) 132-30-00, Адрес электронной почты inbox@inj-geo.ru | [12 empty] | 0 | [7 empty] | 0 | [6 empty] | 0 | [7 empty] | 0
[21 empty] | девиатор | [6 empty] | девиатор | [6 empty] | девиатор | [7 empty] | девиатор
Испытательная лаборатория ООО «ИнжГео» | [11 empty] | Испытательная лаборатория ООО «ИнжГео» | [8 empty] | x0 | Угол | X | Y |  |  |  | x0 |  | Угол | X | Y |  |  | x0 |  | Угол | X | Y |  |  |  | x0 |  | Угол | X | Y
Адрес места осуществления деятельности лаборатории: г. Москва, просп. Вернадского, д. 51, стр. 1 | [11 empty] | Адрес места осуществления деятельности лаборатории: г. Москва, просп. Вернадского, д. 51, стр. 1 | [9 empty] | 0 | [7 empty] | 0 | [6 empty] | 0 | [7 empty] | 0
Телефон +7(910)4557682, E-mail: slg85@mail.ru | [11 empty] | Телефон +7(910)4557682, E-mail: slg85@mail.ru | [9 empty] | 5 | [7 empty] | 5 | [6 empty] | 5 | [7 empty] | 5
[22 empty] | 10 | [7 empty] | 10 | [6 empty] | 10 | [7 empty] | 10
[12 empty] | Протокол испытаний № 13-63/163 от 10-04-2023 | [9 empty] | 15 | [7 empty] | 15 | [6 empty] | 15 | [7 empty] | 15
[22 empty] | 20 | [7 empty] | 20 | [6 empty] | 20 | [7 empty] | 20
[12 empty] | Наименование и адрес заказчика: Переход трубопровода через р. Енисей | [9 empty] | 25 | [7 empty] | 25 | [6 empty] | 25 | [7 empty] | 25
[12 empty] | Наименование объекта: ООО Регионстрой | [9 empty] | 30 | [7 empty] | 30 | [6 empty] | 30 | [7 empty] | 30
Наименование используемого метода/методики: ГОСТ 12248.4-2020 | [11 empty] | Наименование используемого метода/методики: ГОСТ 12248.3-2020 | [9 empty] | 35 | [7 empty] | 35 | [6 empty] | 35 | [7 empty] | 35
Условия проведения испытания: температура окружающей среды (18 - 25)0С, влажность воздуха (40 - 75)% | [11 empty] | Условия проведения испытания: температура окружающей среды (18 - 25)0С, влажность воздуха (40 - 75)% | [9 empty] | 40 | [7 empty] | 40 | [6 empty] | 40 | [7 empty] | 40
[12 empty] | Дата получение объекта подлежащего испытаниям: 14-03-2023 | [9 empty] | 45 | [7 empty] | 45 | [6 empty] | 45 | [7 empty] | 45
[12 empty] | Дата испытания: 25.10.2022-19.11.2163 | [9 empty] | 50 | [7 empty] | 50 | [6 empty] | 50 | [7 empty] | 50
[22 empty] | 55 | [7 empty] | 55 | [6 empty] | 55 | [7 empty] | 55
Испытание грунтов методом трехосного сжатия | [11 empty] | Испытание грунтов методом трехосного сжатия | [9 empty] | 60 | [7 empty] | 60 | [6 empty] | 60 | [7 empty] | 60
[22 empty] | 65 | [7 empty] | 65 | [6 empty] | 65 | [7 empty] | 65
Лабораторный номер: | [6 empty] | We, д.е. = |  |  |  |  | Лабораторный номер: |  | 1198 |  |  |  | We, д.е. = | 0.621972195 |  |  | 70 | [7 empty] | 70 | [6 empty] | 70 | [7 empty] | 70
Номер скважины: | [6 empty] | ρ, г/см3 = |  |  |  |  | Номер скважины: |  | BH-086 |  |  |  | ρ, г/см3 = | 1.55 |  |  | 75 | [7 empty] | 75 | [6 empty] | 75 | [7 empty] | 75
Глубина отбора, м: | [6 empty] | ρs, г/см3 = |  |  |  |  | Глубина отбора, м: |  | 0.8 |  |  |  | ρs, г/см3 = | 2.7 |  |  | 80 | [7 empty] | 80 | [6 empty] | 80 | [7 empty] | 80
Наименование грунта: | [6 empty] | e, д.е. = |  |  |  |  | Наименование грунта: |  | Суглинок, после оттаивания текучий, тяжелый пылеватый |  |  |  | e, д.е. = | 1.825371 |  |  | 85 | [7 empty] | 85 | [6 empty] | 85 | [7 empty] | 85
Схема проведения опыта: | [6 empty] | IL, д.е. = |  |  |  |  | Схема проведения опыта: |  | КД |  |  |  | IL, д.е. = | 2.765 |  |  | 90 | [7 empty] | 90 | [6 empty] | 90 | [7 empty] | 90
[22 empty] | 95 | [7 empty] | 95 | [6 empty] | 95 | [7 empty] | 95
[22 empty] | 100 | [7 empty] | 100 | [6 empty] | 100 | [7 empty] | 100
Результаты испытаний | [11 empty] | Результаты испытаний | [9 empty] | 105 | [7 empty] | 105 | [6 empty] | 105 | [7 empty] | 105
[22 empty] | 110 | [7 empty] | 110 | [6 empty] | 110 | [7 empty] | 110
[22 empty] | 115 | [7 empty] | 115 | [6 empty] | 115 | [7 empty] | 115
[22 empty] | 120 | [7 empty] | 120 | [6 empty] | 120 | [7 empty] | 120
[22 empty] | 125 | [7 empty] | 125 | [6 empty] | 125 | [7 empty] | 125
[22 empty] | 130 | [7 empty] | 130 | [6 empty] | 130 | [7 empty] | 130
[22 empty] | 135 | [7 empty] | 135 | [6 empty] | 135 | [7 empty] | 135
[22 empty] | 140 | [7 empty] | 140 | [6 empty] | 140 | [7 empty] | 140
[22 empty] | 145 | [7 empty] | 145 | [6 empty] | 145 | [7 empty] | 145
[22 empty] | 150 | [7 empty] | 150 | [6 empty] | 150 | [7 empty] | 150
[22 empty] | 155 | [7 empty] | 155 | [6 empty] | 155 | [7 empty] | 155
[22 empty] | 160 | [7 empty] | 160 | [6 empty] | 160 | [7 empty] | 160
[22 empty] | 165 | [7 empty] | 165 | [6 empty] | 165 | [7 empty] | 165
[22 empty] | 170 | [7 empty] | 170 | [6 empty] | 170 | [7 empty] | 170
[22 empty] | 175 | [7 empty] | 175 | [6 empty] | 175 | [7 empty] | 175
[22 empty] | 180 | [7 empty] | 180 | [6 empty] | 180 | [7 empty] | 180
[13 empty] | Давление в камере, Мпа σ3 | Вертикальная нагрузка, Мпа σ1 | Поровое давление, Мпа u
| K0, д.е. | 0.7580781 |  |  |  |  | Коэфф. Точки | [5 empty] | 0.05 | 0.09983171 | [5 empty] | 1 | [6 empty] | σ3,кПа | σ1,кПа | u, кПа |  |  |  | 4
| q_zg, МПа | 0.03790391 | [10 empty] | 0.15 | 0.2636568 | [27 empty] | δ3, Мпа | δ1-δ3, МПа | δ1, МПа | δ1, КПа
|  |  | Модуль деформации, МПа: | [9 empty] | 0.25 | 0.4274818 | [21 empty] | С, МПа:
|  |  | Е0= |  | Точки модуля (полное напр.), МПа |  |  |  | 0.03790391 | 0.06064625 | [25 empty] | φ, град:
|  |  | E50 = |  | qf (полное напр.), МПа |  |  |  | 0.06023405 | [26 empty] | E, Мпа
|  |  | Коэф. Поперечной деформации, ϑ = | [9 empty] | Эффективные значения угла внутреннего трения и удельного сцепления ϕ', С' | [13 empty] | x | 0
[13 empty] | ϕ', град. = | 14 | [12 empty] | y |  |  |  | С, кПа | φ,°
[13 empty] | С', МПа = | 0.007
| Исполнитель: | [6 empty] | Морозов Д.С. |  |  |  |  | Исполнитель: |  |  |  |  | Морозов Д.С.
| Начальник исп. лаборатории: | [6 empty] | Семиколенова Л.Г. |  |  |  |  | Начальник исп. лаборатории: |  |  |  |  | Семиколенова Л.Г.
Лист 1 , всего листов 2 | [11 empty] | Лист 2 , всего листов 2
Частичное воспроизведение протокола испытаний без письменного разрешения ООО «ИнжГео» ЗАПРЕЩАЕТСЯ | [11 empty] | Частичное воспроизведение протокола испытаний без письменного разрешения ООО «ИнжГео» ЗАПРЕЩАЕТСЯ
[5 empty] | второй график |  | первый график | [9 empty] | К Пуассона
dev50 | epsE50 | ind | devE0 | epsE0 | dev | eps | sigma |  | dev1 | eps1 | dev2 | eps2 | dev3 | eps3 |  | Глины
0.01023405 | 0.008521982 |  |  |  | 0 | 0 |  |  | 0 | 0 | 0 | 0 | 0 | 0 |  | < 0 | 0,20-0,30
ind |  |  |  |  | 0.002690154 | 0.001625046 |  |  | 0.002771108 | 0.001638712 | 0.009588039 | 0.00164046 | 0.01724011 | 0.001634528 |  | 0-0,25 | 0,30-0,38
2 |  |  |  |  | 0.005685586 | 0.002840661 |  |  | 0.0075 | 0.0037471875 | 0.0225 | 0.00386308 | 0.0375 | 0.003469618 |  | 0,25< | 0,38-0,45
E0 |  |  |  |  | 0.007764969 | 0.004875139 |  |  | 0.01009595 | 0.004916137 | 0.02750961 | 0.004921379 | 0.04969996 | 0.004903584 |  | Суглинки | 0,35-0,37
epsE0 | devE0 |  |  |  | 0.007007233 | 0.006500185 |  |  | 0.01430666 | 0.00655485 | 0.03522436 | 0.006561838 | 0.06255659 | 0.006538112 |  | Пески и супеси | 0,30-0,35
0.002840661 | 0.005685586 |  |  |  | 0.01023405 | 0.008521982 |  |  | 0.01845733 | 0.008193562 | 0.04344501 | 0.008202298 | 0.07446665 | 0.00817264
[5 empty] | 0.008906841 | 0.009750277 |  |  | 0.02203543 | 0.009832275 | 0.04994639 | 0.009842757 | 0.08874091 | 0.01040885
График E50 |  | График E |  |  | 0.009769109 | 0.01137532 |  |  | 0.02491586 | 0.0112415625 | 0.05682839 | 0.01158924 | 0.0922261 | 0.0114417
eps | q | sigma |  |  | 0.01259658 | 0.01300037 |  |  | 0.0274049 | 0.0131097 | 0.06092254 | 0.01312368 | 0.1006622 | 0.01307622
Горизонтальная линия E50 |  | Касательная |  |  | 0.01338588 | 0.01462542 |  |  | 0.0295543 | 0.01474841 | 0.06537736 | 0.01476414 | 0.1083657 | 0.01471075
0 |  | a | b |  | 0.01213365 | 0.01625046 |  |  | 0.03148583 | 0.01638712 | 0.06964882 | 0.0164046 | 0.1147114 | 0.01634528
|  |  | 0 |  | 0.01483652 | 0.01787551 |  |  | 0.03329549 | 0.01802584 | 0.07421506 | 0.01804505 | 0.1219739 | 0.01797981
Вертикальная линия E50 |  | p1 и p2 |  |  | 0.01549113 | 0.01950055 |  |  | 0.03527931 | 0.01966455 | 0.07905423 | 0.01968551 | 0.127428 | 0.01961434
| 0 | 0 |  |  | 0.01609411 | 0.0211256 |  |  | 0.0369333 | 0.02130326 | 0.08244449 | 0.02132597 | 0.1337484 | 0.02124886
[5 empty] | 0.01564209 | 0.02275065 |  |  | 0.03855349 | 0.02294197 | 0.08606398 | 0.02296643 | 0.1388098 | 0.02288339
Касательная линия E50 |  |  |  |  | 0.01613171 | 0.02437569 |  |  | 0.03973588 | 0.02458069 | 0.08909085 | 0.02460689 | 0.143787 | 0.02451792
0 | 0 | Горизонтальная 1 |  |  | 0.0165596 | 0.02600074 |  |  | 0.04107651 | 0.0262194 | 0.09310327 | 0.02624735 | 0.1482545 | 0.02615245
[5 empty] | 0.01592239 | 0.02762579 |  |  | 0.04207139 | 0.02785811 | 0.09477938 | 0.02788781 | 0.1503871 | 0.02778698
Горизонтальная линия qкр |  |  |  |  | 0.01621673 | 0.02925083 |  |  | 0.04291654 | 0.02949682 | 0.09729733 | 0.02952827 | 0.1540596 | 0.0294215
Горизонтальная линия q |  | Горизонтальная 2 |  |  | 0.01646162 | 0.03087588 |  |  | 0.04370798 | 0.03113554 | 0.09923527 | 0.03116873 | 0.1562466 | 0.03105603
0 |  | 0 |  |  | 0.01669875 | 0.03250092 |  |  | 0.04434861 | 0.03277425 | 0.1007739 | 0.03280919 | 0.1591905 | 0.03269056
[5 empty] | 0.0169277 | 0.03412597 |  |  | 0.04493938 | 0.03441296 | 0.1018298 | 0.03444965 | 0.1609613 | 0.03432509
Вертикальная линия q |  |  |  |  | 0.01814692 | 0.03575102 |  |  | 0.04551185 | 0.03605167 | 0.1033454 | 0.03609011 | 0.162661 | 0.03595961
| 0 |  |  |  | 0.01735483 | 0.03737606 |  |  | 0.0460621 | 0.03769039 | 0.105012 | 0.03773057 | 0.1648757 | 0.03759414
[5 empty] | 0.01854987 | 0.03900111 |  |  | 0.04688623 | 0.0393291 | 0.1067206 | 0.03937103 | 0.1663915 | 0.03922867
[5 empty] | 0.01773048 | 0.04062615 |  |  | 0.04738031 | 0.04096781 | 0.1078621 | 0.04101149 | 0.1686948 | 0.0408632
[5 empty] | 0.01789508 | 0.0422512 |  |  | 0.04784046 | 0.04260652 | 0.1079277 | 0.04265195 | 0.1697716 | 0.04249773
[5 empty] | 0.01804211 | 0.04387625 |  |  | 0.04796274 | 0.04424524 | 0.1090085 | 0.04429241 | 0.1714081 | 0.04413225
[5 empty] | 0.01917 | 0.04550129 |  |  | 0.04844327 | 0.04588395 | 0.1096954 | 0.04593287 | 0.1734906 | 0.04576678
[5 empty] | 0.02027719 | 0.04712634 |  |  | 0.04877811 | 0.04752266 | 0.1109796 | 0.04757333 | 0.1740052 | 0.04740131
[5 empty] | 0.02036212 | 0.04875139 |  |  | 0.04886337 | 0.04916137 | 0.111252 | 0.04921379 | 0.174738 | 0.04903584
[5 empty] | 0.02042321 | 0.05037643 |  |  | 0.04939513 | 0.05080008 | 0.1120038 | 0.05085425 | 0.1756753 | 0.05067037
[5 empty] | 0.02046811 | 0.05200148 |  |  | 0.04926948 | 0.0524388 | 0.1131259 | 0.05249471 | 0.1754032 | 0.05230489
[5 empty] | 0.02046787 | 0.05362652 |  |  | 0.04983171 | 0.05407751 | 0.1136568 | 0.05413516 | 0.1774818 | 0.05393942
[5 empty] | 0.0204586 | 0.05525157 |  |  | 0.04953032 | 0.05571622 | 0.1126456 | 0.05577562 | 0.1765788 | 0.05557395
[5 empty] | 0.01843647 | 0.05687662 |  |  | 0.04972092 | 0.05735493 | 0.1132417 | 0.05741608 | 0.1757934 | 0.05720848
[5 empty] | 0.0184023 | 0.05850166 |  |  | 0.04977819 | 0.05899365 | 0.1130568 | 0.05905654 | 0.1763953 | 0.05884301
[5 empty] | 0.01835692 | 0.06012671 |  |  | 0.0496049 | 0.06063236 | 0.1128012 | 0.060697 | 0.1757921 | 0.06047753
[5 empty] | 0.02030115 | 0.06175176 |  |  | 0.04930311 | 0.06227107 | 0.1129796 | 0.06233746 | 0.1762909 | 0.06211206
[5 empty] | 0.01923582 | 0.0633768 |  |  | 0.04907488 | 0.06390978 | 0.1117969 | 0.06397792 | 0.1743989 | 0.06374659
[5 empty] | 0.01816175 | 0.06500185 |  |  | 0.04892228 | 0.0655485 | 0.1123576 | 0.06561838 | 0.1741236 | 0.06538112
[5 empty] | 0.01807978 | 0.06662689 |  |  | 0.04884736 | 0.06718721 | 0.1118665 | 0.06725884 | 0.1745722 | 0.06701565
[5 empty] | 0.01799071 | 0.06825194 |  |  | 0.04865218 | 0.06882592 | 0.1106283 | 0.0688993 | 0.173952 | 0.06865017
[5 empty] | 0.01989539 | 0.06987699 |  |  | 0.04873881 | 0.07046463 | 0.1108477 | 0.07053976 | 0.1730702 | 0.0702847
[5 empty] | 0.01879464 | 0.07150203 |  |  | 0.0482093 | 0.07210335 | 0.1107294 | 0.07218022 | 0.1722341 | 0.07191923
[5 empty] | 0.01868927 | 0.07312708 |  |  | 0.04826572 | 0.07374206 | 0.1099783 | 0.07382068 | 0.1715511 | 0.07355376
[5 empty] | 0.01758013 | 0.07475212 |  |  | 0.04801013 | 0.07538077 | 0.1087989 | 0.07546114 | 0.1700284 | 0.07518829
[5 empty] | 0.01746802 | 0.07637717 |  |  | 0.04744459 | 0.07701948 | 0.1086959 | 0.0771016 | 0.1692732 | 0.07682281
[5 empty] | 0.01735379 | 0.07800222 |  |  | 0.04717115 | 0.0786582 | 0.1078742 | 0.07874206 | 0.167193 | 0.07845734
[5 empty] | 0.01923824 | 0.07962726 |  |  | 0.04699189 | 0.08029691 | 0.1067384 | 0.08038252 | 0.1669948 | 0.08009187
[5 empty] | 0.01912222 | 0.08125231 |  |  | 0.04660885 | 0.08193562 | 0.1070932 | 0.08202298 | 0.1660862 | 0.0817264
[5 empty] | 0.01800654 | 0.08287736 |  |  | 0.04642411 | 0.08357433 | 0.1057434 | 0.08366344 | 0.1653742 | 0.08336093
[5 empty] | 0.01789203 | 0.0845024 |  |  | 0.04613972 | 0.08521305 | 0.1057936 | 0.0853039 | 0.1646663 | 0.08499545
[5 empty] | 0.0167725 | 0.08612745 |  |  | 0.04565774 | 0.08685176 | 0.1051486 | 0.08694436 | 0.1623696 | 0.08662998
[5 empty] | 0.0166363 | 0.08775249 |  |  | 0.04537102 | 0.08849047 | 0.1035015 | 0.08858482 | 0.1623062 | 0.08826451
[5 empty] | 0.01748576 | 0.08937754 |  |  | 0.04544507 | 0.09012918 | 0.1027717 | 0.09022527 | 0.1601971 | 0.08989904
[5 empty] | 0.01732358 | 0.09100259 |  |  | 0.04478223 | 0.0917679 | 0.1025551 | 0.09186573 | 0.159066 | 0.09153357
[5 empty] | 0.01715244 | 0.09262763 |  |  | 0.04428922 | 0.09340661 | 0.1013672 | 0.09350619 | 0.1579367 | 0.09316809
[5 empty] | 0.01597504 | 0.09425268 |  |  | 0.04417274 | 0.09504532 | 0.1007234 | 0.09514665 | 0.1559329 | 0.09480262
[5 empty] | 0.01579407 | 0.09587772 |  |  | 0.04363952 | 0.09668403 | 0.09913901 | 0.09678711 | 0.1540784 | 0.09643715
[5 empty] | 0.0156122 | 0.09750277 |  |  | 0.04309626 | 0.09832275 | 0.09902938 | 0.09842757 | 0.1536967 | 0.09807168
[5 empty] | 0.01543214 | 0.09912782 |  |  | 0.04254968 | 0.09996146 | 0.09720988 | 0.100068 | 0.1521118 | 0.09970621
[5 empty] | 0.01625658 | 0.1007529 |  |  | 0.04210649 | 0.1016002 | 0.09619589 | 0.1017085 | 0.1502472 | 0.1013407
[5 empty] | 0.01708819 | 0.1023779 |  |  | 0.04177342 | 0.1032389 | 0.09550276 | 0.103349 | 0.1480268 | 0.1029753
[5 empty] | 0.0169229 | 0.104003 |  |  | 0.04125716 | 0.1048776 | 0.09474586 | 0.1049894 | 0.1468743 | 0.1046098
[5 empty] | 0.01574264 | 0.105628 |  |  | 0.04115356 | 0.1065163 | 0.09372701 | 0.1066299 | 0.145911 | 0.1062443
[5 empty] | 0.01454967 | 0.107253 |  |  | 0.04041548 | 0.108155 | 0.09223915 | 0.1082703 | 0.1441114 | 0.1078788
[5 empty] | 0.01634784 | 0.1088781 |  |  | 0.04014481 | 0.1097937 | 0.09217368 | 0.1099108 | 0.1414079 | 0.1095134
[5 empty] | 0.01514101 | 0.1105031 |  |  | 0.03945117 | 0.1114324 | 0.09015262 | 0.1115512 | 0.1409345 | 0.1111479
[5 empty] | 0.01393302 | 0.1121282 |  |  | 0.03894417 | 0.1130712 | 0.08939794 | 0.1131917 | 0.1387251 | 0.1127824
[5 empty] | 0.01472772 | 0.1137532 |  |  | 0.03853342 | 0.1147099 | 0.08803164 | 0.1148322 | 0.1366137 | 0.114417
[5 empty] | 0.01552897 | 0.1153783 |  |  | 0.03802852 | 0.1163486 | 0.08687572 | 0.1164726 | 0.1345343 | 0.1160515
[5 empty] | 0.01434061 | 0.1170033 |  |  | 0.0378391 | 0.1179873 | 0.08545216 | 0.1181131 | 0.1325209 | 0.117686
[5 empty] | 0.0141665 | 0.1186284 |  |  | 0.03717476 | 0.119626 | 0.08428295 | 0.1197535 | 0.1318074 | 0.1193205
[5 empty] | 0.01301047 | 0.1202534 |  |  | 0.03674511 | 0.1212647 | 0.08329009 | 0.121394 | 0.1303278 | 0.1209551
[5 empty] | 0.01487639 | 0.1218785 |  |  | 0.03645977 | 0.1229034 | 0.08289558 | 0.1230345 | 0.128316 | 0.1225896
[5 empty] | 0.01276811 | 0.1235035 |  |  | 0.03582835 | 0.1245421 | 0.08192139 | 0.1246749 | 0.1285061 | 0.1242241
[5 empty] | 0.01368946 | 0.1251286 |  |  | 0.03556045 | 0.1261809 | 0.08208954 | 0.1263154 | 0.127132 | 0.1258587
[5 empty] | 0.01364431 | 0.1267536 |  |  | 0.0356657 | 0.1278196 | 0.080522 | 0.1279558 | 0.1261277 | 0.1274932
[5 empty] | 0.01363496 | 0.1283786 |  |  | 0.03525369 | 0.1294583 | 0.08104076 | 0.1295963 | 0.1265271 | 0.1291277
[5 empty] | 0.01463952 | 0.1300037 |  |  | 0.0352303 | 0.131097 | 0.08106506 | 0.1312368 | 0.1258087 | 0.1307622
[5 empty] | 0.01464956 | 0.1316287 |  |  | 0.03524155 | 0.1327357 | 0.08068673 | 0.1328772 | 0.1258635 | 0.1323968
[5 empty] | 0.01266478 | 0.1332538 |  |  | 0.03556635 | 0.1343744 | 0.08053955 | 0.1345177 | 0.1264655 | 0.1340313
[5 empty] | 0.01468491 | 0.1348788 |  |  | 0.03550397 | 0.1360131 | 0.0812219 | 0.1361581 | 0.1267122 | 0.1356658
[5 empty] | 0.01470966 | 0.1365039 |  |  | 0.03535372 | 0.1376518 | 0.08133217 | 0.1377986 | 0.1271012 | 0.1373003
[5 empty] | 0.01273875 | 0.1381289 |  |  | 0.0358149 | 0.1392906 | 0.08146875 | 0.1394391 | 0.1275299 | 0.1389349
[5 empty] | 0.0127719 | 0.139754 |  |  | 0.03558678 | 0.1409293 | 0.08083002 | 0.1410795 | 0.1267959 | 0.1405694
[5 empty] | 0.01280882 | 0.141379 |  |  | 0.03566868 | 0.142568 | 0.08121435 | 0.14272 | 0.1273966 | 0.1422039
[5 empty] | 0.01284923 | 0.1430041 |  |  | 0.03565988 | 0.1442067 | 0.08192014 | 0.1443604 | 0.1279295 | 0.1438385
[5 empty] | 0.01389286 | 0.1446291 |  |  | 0.03575968 | 0.1458454 | 0.08154578 | 0.1460009 | 0.1282922 | 0.145473
[5 empty] | 0.0129394 | 0.1462542 |  |  | 0.03586737 | 0.1474841 | 0.08248963 | 0.1476414 | 0.1290821 | 0.1471075
[5 empty] | 0.01498959 | 0.1478792 |  |  | 0.03628224 | 0.1491228 | 0.08295009 | 0.1492818 | 0.1286968 | 0.148742
[5 empty] | 0.01507435 | 0.1495042 |  |  | 0.03650906 | 0.1507615 | 0.08293033 | 0.1509223 | 0.1302045 | 0.1503766
[5 empty] | 0.0132021 | 0.1511293 |  |  | 0.03672912 | 0.1524003 | 0.08280269 | 0.1525627 | 0.1298944 | 0.1520111
[5 empty] | 0.01436431 | 0.1527543 |  |  | 0.03675333 | 0.154039 | 0.08411863 | 0.1542032 | 0.131933 | 0.1536456
[5 empty] | 0.01555243 | 0.1543794 |  |  | 0.03706038 | 0.1556777 | 0.08512934 | 0.1558437 | 0.1328447 | 0.1552802
[5 empty] | 0.01575793 | 0.1560044 |  |  | 0.03782893 | 0.1573164 | 0.08548606 | 0.1574841 | 0.1339544 | 0.1569147
[5 empty] | 0.01397227 | 0.1576295 |  |  | 0.03843768 | 0.1589551 | 0.08663999 | 0.1591246 | 0.1373866 | 0.1585492
[5 empty] | 0.01618691 | 0.1592545 |  |  | 0.0385653 | 0.1605938 | 0.08824236 | 0.160765 | 0.1381661 | 0.1601837
[5 empty] | 0.0143933 | 0.1608796 |  |  | 0.03909048 | 0.1622325 | 0.08994438 | 0.1624055 | 0.1408173 | 0.1618183
[5 empty] | 0.01458291 | 0.1625046 |  |  | 0.03979188 | 0.1638712 | 0.09029727 | 0.164046 | 0.1421651 | 0.1634528
[5 empty] | 0.01674743 | 0.1641297 |  |  | 0.0402482 | 0.16551 | 0.09175225 | 0.1656864 | 0.144434 | 0.1650873
[5 empty] | 0.01689789 | 0.1657547 |  |  | 0.04054153 | 0.1671487 | 0.09196391 | 0.1673269 | 0.1449896 | 0.1667219
[5 empty] | 0.01504465 | 0.1673798 |  |  | 0.04120917 | 0.1687874 | 0.09290552 | 0.1689673 | 0.1464875 | 0.1683564
[5 empty] | 0.01718798 | 0.1690048 |  |  | 0.04136777 | 0.1704261 | 0.09472632 | 0.1706078 | 0.148154 | 0.1699909
[5 empty] | 0.01532815 | 0.1706298 |  |  | 0.041618 | 0.1720648 | 0.09492784 | 0.1722483 | 0.1483914 | 0.1716254
[5 empty] | 0.01546542 | 0.1722549 |  |  | 0.04216055 | 0.1737035 | 0.09561165 | 0.1738887 | 0.1506022 | 0.17326
[5 empty] | 0.01560008 | 0.1738799 |  |  | 0.04259609 | 0.1753422 | 0.09697928 | 0.1755292 | 0.1516887 | 0.1748945
[5 empty] | 0.01573239 | 0.175505 |  |  | 0.0427253 | 0.1769809 | 0.09673228 | 0.1771696 | 0.1518533 | 0.176529
[5 empty] | 0.01686262 | 0.17713 |  |  | 0.04304885 | 0.1786197 | 0.09757221 | 0.1788101 | 0.1525984 | 0.1781635
[5 empty] | 0.01799105 | 0.1787551 |  |  | 0.04356742 | 0.1802584 | 0.0992006 | 0.1804505 | 0.1537264 | 0.1797981
[5 empty] | 0.01611794 | 0.1803801 |  |  | 0.04368169 | 0.1818971 | 0.09901901 | 0.182091 | 0.1553397 | 0.1814326
[5 empty] | 0.01724356 | 0.1820052 |  |  | 0.04389233 | 0.1835358 | 0.09992898 | 0.1837315 | 0.1575407 | 0.1830671
[5 empty] | 0.01837146 | 0.1836302 |  |  | 0.04440005 | 0.1851745 | 0.1014321 | 0.1853719 | 0.1583356 | 0.1847017
[5 empty] | 0.01850669 | 0.1852553 |  |  | 0.04451969 | 0.1868132 | 0.1017573 | 0.1870124 | 0.1596868 | 0.1863362
[5 empty] | 0.01664493 | 0.1868803 |  |  | 0.044755 | 0.1884519 | 0.1020208 | 0.1886528 | 0.1607846 | 0.1879707
[5 empty] | 0.01678152 | 0.1885054 |  |  | 0.04519436 | 0.1900906 | 0.1026959 | 0.1902933 | 0.1605879 | 0.1896052
[5 empty] | 0.0179118 | 0.1901304 |  |  | 0.04562616 | 0.1917294 | 0.1042561 | 0.1919338 | 0.1629557 | 0.1912398
[5 empty] | 0.01803113 | 0.1917554 |  |  | 0.04573878 | 0.1933681 | 0.1044747 | 0.1935742 | 0.163047 | 0.1928743
[5 empty] | 0.01713484 | 0.1933805 |  |  | 0.0461206 | 0.1950068 | 0.1057252 | 0.1952147 | 0.1646205 | 0.1945088
[5 empty] | 0.0182183 | 0.1950055 |  |  | 0.04626 | 0.1966455 | 0.1058811 | 0.1968551 | 0.1663354 | 0.1961434
[5 empty] | 0.01727747 | 0.1966306 |  |  | 0.04664536 | 0.1982842 | 0.1060157 | 0.1984956 | 0.1661505 | 0.1977779
[5 empty] | 0.01932745 | 0.1982556 |  |  | 0.04677617 | 0.1999229 | 0.1060207 | 0.2001361 | 0.1666975 | 0.1994124
[5 empty] | 0.01837635 | 0.1998807 |  |  | 0.04699793 | 0.2015616 | 0.1065993 | 0.2017765 | 0.1672282 | 0.2010469
[5 empty] | 0.01742415 | 0.2015057 |  |  | 0.047017 | 0.2032003 | 0.1069716 | 0.203417 | 0.1670493 | 0.2026815
[5 empty] | 0.01847083 | 0.2031308 |  |  | 0.04713332 | 0.2048391 | 0.1074377 | 0.2050574 | 0.1672607 | 0.204316
[5 empty] | 0.01951637 | 0.2047558 |  |  | 0.04704686 | 0.2064778 | 0.1073974 | 0.2066979 | 0.1690622 | 0.2059505
[5 empty] | 0.01756076 | 0.2063809 |  |  | 0.04725757 | 0.2081165 | 0.1078507 | 0.2083384 | 0.1682536 | 0.2075851
[5 empty] | 0.01860398 | 0.2080059 |  |  | 0.04756541 | 0.2097552 | 0.1081975 | 0.2099788 | 0.1684348 | 0.2092196
[5 empty] | 0.01964601 | 0.209631 |  |  | 0.04757033 | 0.2113939 | 0.1083375 | 0.2116193 | 0.1688057 | 0.2108541
[5 empty] | 0.01868683 | 0.211256 |  |  | 0.0474723 | 0.2130326 | 0.1081708 | 0.2132597 | 0.169966 | 0.2124886
[5 empty] | 0.01772644 | 0.2128811 |  |  | 0.04787127 | 0.2146713 | 0.1089973 | 0.2149002 | 0.1699157 | 0.2141232
[5 empty] | 0.01976481 | 0.2145061 |  |  | 0.04776719 | 0.21631 | 0.1096168 | 0.2165407 | 0.1700546 | 0.2157577
[5 empty] | 0.01780192 | 0.2161311 |  |  | 0.04796003 | 0.2179488 | 0.1095293 | 0.2181811 | 0.1701826 | 0.2173922
[5 empty] | 0.01783776 | 0.2177562 |  |  | 0.04814975 | 0.2195875 | 0.1098347 | 0.2198216 | 0.1709994 | 0.2190267
[5 empty] | 0.0178723 | 0.2193812 |  |  | 0.04803629 | 0.2212262 | 0.1101328 | 0.221462 | 0.170905 | 0.2206613
[5 empty] | 0.01790555 | 0.2210063 |  |  | 0.04841962 | 0.2228649 | 0.1097235 | 0.2231025 | 0.1707991 | 0.2222958
[5 empty] | 0.01993746 | 0.2226313 |  |  | 0.04849969 | 0.2245036 | 0.1101068 | 0.224743 | 0.1717817 | 0.2239303
[5 empty] | 0.01896804 | 0.2242564 |  |  | 0.04827646 | 0.2261423 | 0.1100826 | 0.2263834 | 0.1729526 | 0.2255649
[5 empty] | 0.01899725 | 0.2258814 |  |  | 0.04864989 | 0.227781 | 0.1103508 | 0.2280239 | 0.1720116 | 0.2271994
[5 empty] | 0.0190251 | 0.2275065 |  |  | 0.04871994 | 0.2294197 | 0.1101112 | 0.2296643 | 0.1735586 | 0.2288339
[5 empty] | 0.02005154 | 0.2291315 |  |  | 0.04878656 | 0.2310585 | 0.1104638 | 0.2313048 | 0.1731935 | 0.2304684
[5 empty] | 0.02007658 | 0.2307566 |  |  | 0.04844971 | 0.2326972 | 0.1107085 | 0.2329453 | 0.173016 | 0.232103
[5 empty] | 0.01810019 | 0.2323816 |  |  | 0.04860935 | 0.2343359 | 0.1114451 | 0.2345857 | 0.1739261 | 0.2337375
[5 empty] | 0.02012236 | 0.2340067 |  |  | 0.04876543 | 0.2359746 | 0.1114737 | 0.2362262 | 0.1735235 | 0.235372
[5 empty] | 0.01914307 | 0.2356317 |  |  | 0.04861791 | 0.2376133 | 0.110694 | 0.2378666 | 0.1743081 | 0.2370066
[5 empty] | 0.01816229 | 0.2372567 |  |  | 0.04896676 | 0.239252 | 0.111906 | 0.2395071 | 0.1747799 | 0.2386411
[5 empty] | 0.02018003 | 0.2388818 |  |  | 0.04901192 | 0.2408907 | 0.1120096 | 0.2411476 | 0.1733386 | 0.2402756
[5 empty] | 0.02019625 | 0.2405068 |  |  | 0.04875335 | 0.2425294 | 0.1117046 | 0.242788 | 0.174284 | 0.2419101
[5 empty] | 0.01821093 | 0.2421319 |  |  | 0.04889101 | 0.2441682 | 0.1117911 | 0.2444285 | 0.1748161 | 0.2435447
[5 empty] | 0.02022408 | 0.2437569 |  |  | 0.04902487 | 0.2458069 | 0.1111689 | 0.2460689 | 0.1736346 | 0.2451792
[5 empty] | 0.01923566 | 0.245382 |  |  | 0.04915486 | 0.2474456 | 0.1116378 | 0.2477094 | 0.1741395 | 0.2468137
[5 empty] | 0.02024565 | 0.247007 |  |  | 0.04908096 | 0.2490843 | 0.1118978 | 0.2493498 | 0.1738305 | 0.2484482
[5 empty] | 0.02025405 | 0.2486321 |  |  | 0.04910312 | 0.250723 | 0.1122489 | 0.2509903 | 0.1748075 | 0.2500828
[5 empty] | 0.01926084 | 0.2502571 |  |  | 0.0489213 | 0.2523617 | 0.1114908 | 0.2526308 | 0.1739704 | 0.2517173
[5 empty] | 0.01826599 | 0.2518822 |  |  | 0.04913545 | 0.2540004 | 0.1119236 | 0.2542712 | 0.1743191 | 0.2533518
[5 empty] | 0.02026949 | 0.2535072 |  |  | 0.04934553 | 0.2556391 | 0.112347 | 0.2559117 | 0.1756533 | 0.2549864
[5 empty] | 0.01827132 | 0.2551323 |  |  | 0.0493515 | 0.2572778 | 0.1117611 | 0.2575521 | 0.1750729 | 0.2566209
[5 empty] | 0.01926715 | 0.2567573 |  |  | 0.04925304 | 0.2589166 | 0.1125656 | 0.2591926 | 0.1751712 | 0.2582554
[5 empty] | 0.01922077 | 0.2583823 |  |  | 0.04908069 | 0.2605553 | 0.1119128 | 0.2608331 | 0.1745684 | 0.2598899
[5 empty] | 0.02012831 | 0.2600074 |  |  | 0.04868982 | 0.262194 | 0.1109878 | 0.2624735 | 0.1747505 | 0.2615245
[5 empty] | 0.01999511 | 0.2616324 |  |  | 0.04859377 | 0.2638327 | 0.111321 | 0.264114 | 0.1730646 | 0.263159
[5 empty] | 0.01782651 | 0.2632575 |  |  | 0.04830585 | 0.2654714 | 0.1104432 | 0.2657544 | 0.1722577 | 0.2647935
[5 empty] | 0.01862786 | 0.2648825 |  |  | 0.04793941 | 0.2671101 | 0.1089846 | 0.2673949 | 0.1695771 | 0.2664281
[5 empty] | 0.01740449 | 0.2665076 |  |  | 0.04710777 | 0.2687488 | 0.1076758 | 0.2690354 | 0.1679697 | 0.2680626
[5 empty] | 0.01916173 | 0.2681326 |  |  | 0.04672426 | 0.2703875 | 0.1062473 | 0.2706758 | 0.1648828 | 0.2696971
[5 empty] | 0.01790494 | 0.2697577 |  |  | 0.0460022 | 0.2720263 | 0.1054296 | 0.2723163 | 0.1627634 | 0.2713316
[5 empty] | 0.01763944 | 0.2713827 |  |  | 0.04545493 | 0.273665 | 0.1030532 | 0.2739567 | 0.1619587 | 0.2729662
[5 empty] | 0.01637058 | 0.2730078 |  |  | 0.04459578 | 0.2753037 | 0.1020486 | 0.2755972 | 0.1590157 | 0.2746007
[5 empty] | 0.0171037 | 0.2746328 |  |  | 0.04403808 | 0.2769424 | 0.1008464 | 0.2772377 | 0.1565815 | 0.2762352
[5 empty] | 0.01584413 | 0.2762579 |  |  | 0.04339514 | 0.2785811 | 0.09897687 | 0.2788781 | 0.1538033 | 0.2778698
[5 empty] | 0.01659721 | 0.2778829 |  |  | 0.04278032 | 0.2802198 | 0.09747067 | 0.2805186 | 0.1520283 | 0.2795043
[5 empty] | 0.01536829 | 0.2795079 |  |  | 0.04220692 | 0.2818585 | 0.09565826 | 0.282159 | 0.1502034 | 0.2811388
[5 empty] | 0.01515628 | 0.281133 |  |  | 0.04168111 | 0.2834972 | 0.09475569 | 0.2837995 | 0.1475423 | 0.2827733
[5 empty] | 0.0149447 | 0.282758 |  |  | 0.04136208 | 0.285136 | 0.09427075 | 0.28544 | 0.1461979 | 0.2844079
[5 empty] | 0.01673232 | 0.2843831 |  |  | 0.04044108 | 0.2867747 | 0.09278128 | 0.2870804 | 0.1452466 | 0.2860424
[5 empty] | 0.01651913 | 0.2860081 |  |  | 0.04031806 | 0.2884134 | 0.09118723 | 0.2887209 | 0.1425882 | 0.2876769
[5 empty] | 0.0153051 | 0.2876332 |  |  | 0.03939301 | 0.2900521 | 0.08988851 | 0.2903613 | 0.1403225 | 0.2893114
[5 empty] | 0.01609024 | 0.2892582 |  |  | 0.03886588 | 0.2916908 | 0.08948506 | 0.2920018 | 0.1380494 | 0.290946
[5 empty] | 0.01487453 | 0.2908833 |  |  | 0.03833665 | 0.2933295 | 0.0877768 | 0.2936423 | 0.1362689 | 0.2925805
[5 empty] | 0.01565795 | 0.2925083 |  |  | 0.03810528 | 0.2949682 | 0.08716367 | 0.2952827 | 0.1354808 | 0.294215
[5 empty] | 0.01544049 | 0.2941334 |  |  | 0.03757175 | 0.2966069 | 0.08524558 | 0.2969232 | 0.1325851 | 0.2958496
[5 empty] | 0.01322215 | 0.2957584 |  |  | 0.03683602 | 0.2982457 | 0.08432246 | 0.2985636 | 0.1305815 | 0.2974841
[5 empty] | 0.0130029 | 0.2973835 |  |  | 0.03659805 | 0.2998844 | 0.08349425 | 0.3002041 | 0.1288701 | 0.2991186
[5 empty] | 0.01478274 | 0.2990085 |  |  | 0.03575783 | 0.3015231 | 0.08166088 | 0.3018446 | 0.1268506 | 0.3007531
[5 empty] | 0.01456164 | 0.3006335 |  |  | 0.03541531 | 0.3031618 | 0.08042226 | 0.303485 | 0.125723 | 0.3023877
[5 empty] | 0.01433961 | 0.3022586 |  |  | 0.03477047 | 0.3048005 | 0.07957833 | 0.3051255 | 0.1232871 | 0.3040222
[5 empty] | 0.01411663 | 0.3038836 |  |  | 0.03442327 | 0.3064392 | 0.07842901 | 0.3067659 | 0.1211429 | 0.3056567
[5 empty] | 0.01389268 | 0.3055087 |  |  | 0.03357368 | 0.3080779 | 0.07637424 | 0.3084064 | 0.1190902 | 0.3072913
[5 empty] | 0.01366775 | 0.3071337 |  |  | 0.03292168 | 0.3097166 | 0.07561393 | 0.3100469 | 0.116929 | 0.3089258
[5 empty] | 0.01144183 | 0.3087588 |  |  | 0.03266722 | 0.3113554 | 0.07384803 | 0.3116873 | 0.116059 | 0.3105603
[5 empty] | 0.0122149 | 0.3103838 |  |  | 0.03181028 | 0.3129941 | 0.07317645 | 0.3133278 | 0.1129803 | 0.3121948
[5 empty] | 0.01298696 | 0.3120089 |  |  | 0.03165082 | 0.3146328 | 0.07129912 | 0.3149682 | 0.1115926 | 0.3138294
[5 empty] | 0.01175799 | 0.3136339 |  |  | 0.03068882 | 0.3162715 | 0.06991598 | 0.3166087 | 0.108996 | 0.3154639
[5 empty] | 0.01152798 | 0.315259 |  |  | 0.03052424 | 0.3179102 | 0.06862694 | 0.3182492 | 0.1075901 | 0.3170984
[5 empty] | 0.01229691 | 0.316884 |  |  | 0.02975706 | 0.3195489 | 0.06833194 | 0.3198896 | 0.1059751 | 0.318733
[5 empty] | 0.01206478 | 0.3185091 |  |  | 0.02918723 | 0.3211876 | 0.06633091 | 0.3215301 | 0.1042507 | 0.3203675
[5 empty] | 0.01083156 | 0.3201341 |  |  | 0.02861473 | 0.3228263 | 0.06482377 | 0.3231705 | 0.1009168 | 0.322002
[5 empty] | 0.009597258 | 0.3217591 |  |  | 0.02823952 | 0.3244651 | 0.06361045 | 0.324811 | 0.1004733 | 0.3236365
[5 empty] | 0.01136185 | 0.3233842 |  |  | 0.02746158 | 0.3261038 | 0.06239087 | 0.3264514 | 0.09772016 | 0.3252711