## 1
Общество с ограниченной ответственностью "Инженерная геология" (ООО "ИнжГео") | [11 empty] | Общество с ограниченной ответственностью "Инженерная геология" (ООО "ИнжГео")
Юр. адрес: 117279, г. Москва, ул. Миклухо-Маклая, 36 а, этаж 5, пом. XXIII к. 76-84 | [11 empty] | Юр. адрес: 117279, г. Москва, ул. Миклухо-Маклая, 36 а, этаж 5, пом. XXIII к. 76-84 | [8 empty] | нагр |  |  | X0 | Y0 | R |  | нагр |  |  |  | X0 | Y0 | R | нагр |  |  |  | X0 | Y0 | R |  | нагр |  |  |  | X0 | Y0 | R
Телефон/факс +7 (495) 132-30-00, Адрес электронной почты inbox@inj-geo.ru | [11 empty] | Телефон/факс +7 (495) 132-30-00, Адрес электронной почты inbox@inj-geo.ru | [12 empty] | 0 | [7 empty] | 0 | [6 empty] | 0 | [7 empty] | 0
[21 empty] | девиатор | [6 empty] | девиатор | [6 empty] | девиатор | [7 empty] | девиатор
Испытательная лаборатория ООО «ИнжГео» | [11 empty] | Испытательная лаборатория ООО «ИнжГео» | [8 empty] | x0 | Угол | X | Y |  |  |  | x0 |  | Угол | X | Y |  |  | x0 |  | Угол | X | Y |  |  |  | x0 |  | Угол | X | Y
Адрес места осуществления деятельности лаборатории: г. Москва, просп. Вернадского, д. 51, стр. 1 | [11 empty] | Адрес места осуществления деятельности лаборатории: г. Москва, просп. Вернадского, д. 51, стр. 1 | [9 empty] | 0 | [7 empty] | 0 | [6 empty] | 0 | [7 empty] | 0
Телефон +7(910)4557682, E-mail: slg85@mail.ru | [11 empty] | Телефон +7(910)4557682, E-mail: slg85@mail.ru | [9 empty] | 5 | [7 empty] | 5 | [6 empty] | 5 | [7 empty] | 5
[22 empty] | 10 | [7 empty] | 10 | [6 empty] | 10 | [7 empty] | 10
[12 empty] | Протокол испытаний № 13-63/168 от 15-04-2023 | [9 empty] | 15 | [7 empty] | 15 | [6 empty] | 15 | [7 empty] | 15
[22 empty] | 20 | [7 empty] | 20 | [6 empty] | 20 | [7 empty] | 20
[12 empty] | Наименование и адрес заказчика: Переход трубопровода через р. Енисей | [9 empty] | 25 | [7 empty] | 25 | [6 empty] | 25 | [7 empty] | 25
[12 empty] | Наименование объекта: ООО Регионстрой | [9 empty] | 30 | [7 empty] | 30 | [6 empty] | 30 | [7 empty] | 30
Наименование используемого метода/методики: ГОСТ 12248.4-2020 | [11 empty] | Наименование используемого метода/методики: ГОСТ 12248.3-2020 | [9 empty] | 35 | [7 empty] | 35 | [6 empty] | 35 | [7 empty] | 35
Условия проведения испытания: температура окружающей среды (18 - 25)0С, влажность воздуха (40 - 75)% | [11 empty] | Условия проведения испытания: температура окружающей среды (18 - 25)0С, влажность воздуха (40 - 75)% | [9 empty] | 40 | [7 empty] | 40 | [6 empty] | 40 | [7 empty] | 40
[12 empty] | Дата получение объекта подлежащего испытаниям: 19-03-2023 | [9 empty] | 45 | [7 empty] | 45 | [6 empty] | 45 | [7 empty] | 45
[12 empty] | Дата испытания: 25.10.2022-19.11.2168 | [9 empty] | 50 | [7 empty] | 50 | [6 empty] | 50 | [7 empty] | 50
[22 empty] | 55 | [7 empty] | 55 | [6 empty] | 55 | [7 empty] | 55
Испытание грунтов методом трехосного сжатия | [11 empty] | Испытание грунтов методом трехосного сжатия | [9 empty] | 60 | [7 empty] | 60 | [6 empty] | 60 | [7 empty] | 60
[22 empty] | 65 | [7 empty] | 65 | [6 empty] | 65 | [7 empty] | 65
Лабораторный номер: | [6 empty] | We, д.е. = |  |  |  |  | Лабораторный номер: |  | 1203 |  |  |  | We, д.е. = | 0.605246586 |  |  | 70 | [7 empty] | 70 | [6 empty] | 70 | [7 empty] | 70
Номер скважины: | [6 empty] | ρ, г/см3 = |  |  |  |  | Номер скважины: |  | BH-090 |  |  |  | ρ, г/см3 = | 1.53 |  |  | 75 | [7 empty] | 75 | [6 empty] | 75 | [7 empty] | 75
Глубина отбора, м: | [6 empty] | ρs, г/см3 = |  |  |  |  | Глубина отбора, м: |  | 0.6 |  |  |  | ρs, г/см3 = | 2.71 |  |  | 80 | [7 empty] | 80 | [6 empty] | 80 | [7 empty] | 80
Наименование грунта: | [6 empty] | e, д.е. = |  |  |  |  | Наименование грунта: |  | Суглинок, после оттаивания текучий, легкий песчанистый |  |  |  | e, д.е. = | 1.84328 |  |  | 85 | [7 empty] | 85 | [6 empty] | 85 | [7 empty] | 85
Схема проведения опыта: | [6 empty] | IL, д.е. = |  |  |  |  | Схема проведения опыта: |  | КД |  |  |  | IL, д.е. = | 2.911 |  |  | 90 | [7 empty] | 90 | [6 empty] | 90 | [7 empty] | 90
[22 empty] | 95 | [7 empty] | 95 | [6 empty] | 95 | [7 empty] | 95
[22 empty] | 100 | [7 empty] | 100 | [6 empty] | 100 | [7 empty] | 100
Результаты испытаний | [11 empty] | Результаты испытаний | [9 empty] | 105 | [7 empty] | 105 | [6 empty] | 105 | [7 empty] | 105
[22 empty] | 110 | [7 empty] | 110 | [6 empty] | 110 | [7 empty] | 110
[22 empty] | 115 | [7 empty] | 115 | [6 empty] | 115 | [7 empty] | 115
[22 empty] | 120 | [7 empty] | 120 | [6 empty] | 120 | [7 empty] | 120
[22 empty] | 125 | [7 empty] | 125 | [6 empty] | 125 | [7 empty] | 125
[22 empty] | 130 | [7 empty] | 130 | [6 empty] | 130 | [7 empty] | 130
[22 empty] | 135 | [7 empty] | 135 | [6 empty] | 135 | [7 empty] | 135
[22 empty] | 140 | [7 empty] | 140 | [6 empty] | 140 | [7 empty] | 140
[22 empty] | 145 | [7 empty] | 145 | [6 empty] | 145 | [7 empty] | 145
[22 empty] | 150 | [7 empty] | 150 | [6 empty] | 150 | [7 empty] | 150
[22 empty] | 155 | [7 empty] | 155 | [6 empty] | 155 | [7 empty] | 155
[22 empty] | 160 | [7 empty] | 160 | [6 empty] | 160 | [7 empty] | 160
[22 empty] | 165 | [7 empty] | 165 | [6 empty] | 165 | [7 empty] | 165
[22 empty] | 170 | [7 empty] | 170 | [6 empty] | 170 | [7 empty] | 170
[22 empty] | 175 | [7 empty] | 175 | [6 empty] | 175 | [7 empty] | 175
[22 empty] | 180 | [7 empty] | 180 | [6 empty] | 180 | [7 empty] | 180
[13 empty] | Давление в камере, Мпа σ3 | Вертикальная нагрузка, Мпа σ1 | Поровое давление, Мпа u
| K0, д.е. | 0.7920883 |  |  |  |  | Коэфф. Точки | [5 empty] | 0.05 | 0.08859752 | [5 empty] | 1 | [6 empty] | σ3,кПа | σ1,кПа | u, кПа |  |  |  | 4
| q_zg, МПа | 0.03960442 | [10 empty] | 0.15 | 0.2410946 | [27 empty] | δ3, Мпа | δ1-δ3, МПа | δ1, МПа | δ1, КПа
|  |  | Модуль деформации, МПа: | [9 empty] | 0.25 | 0.3935917 | [21 empty] | С, МПа:
|  |  | Е0= |  | Точки модуля (полное напр.), МПа |  |  |  | 0.03960442 | 0.06336706 | [25 empty] | φ, град:
|  |  | E50 = |  | qf (полное напр.), МПа |  |  |  | 0.06247539 | [26 empty] | E, Мпа
|  |  | Коэф. Поперечной деформации, ϑ = | [9 empty] | Эффективные значения угла внутреннего трения и удельного сцепления ϕ', С' | [13 empty] | x | 0
[13 empty] | ϕ', град. = | 12 | [12 empty] | y |  |  |  | С, кПа | φ,°
[13 empty] | С', МПа = | 0.005
| Исполнитель: | [6 empty] | Морозов Д.С. |  |  |  |  | Исполнитель: |  |  |  |  | Морозов Д.С.
| Начальник исп. лаборатории: | [6 empty] | Семиколенова Л.Г. |  |  |  |  | Начальник исп. лаборатории: |  |  |  |  | Семиколенова Л.Г.
Лист 1 , всего листов 2 | [11 empty] | Лист 2 , всего листов 2
Частичное воспроизведение протокола испытаний без письменного разрешения ООО «ИнжГео» ЗАПРЕЩАЕТСЯ | [11 empty] | Частичное воспроизведение протокола испытаний без письменного разрешения ООО «ИнжГео» ЗАПРЕЩАЕТСЯ
[5 empty] | второй график |  | первый график | [9 empty] | К Пуассона
dev50 | epsE50 | ind | devE0 | epsE0 | dev | eps | sigma |  | dev1 | eps1 | dev2 | eps2 | dev3 | eps3 |  | Глины
0.01247539 | 0.01272044 |  |  |  | 0 | 0 |  |  | 0 | 0 | 0 | 0 | 0 | 0 |  | < 0 | 0,20-0,30
ind |  |  |  |  | 0.00258188 | 0.001646144 |  |  | 0.00236229 | 0.001662923 | 0.008707448 | 0.001655586 | 0.01156329 | 0.001668074 |  | 0-0,25 | 0,30-0,38
2 |  |  |  |  | 0.004860739 | 0.003292288 |  |  | 0.0045252 | 0.003325845 | 0.01635351 | 0.003311172 | 0.02399079 | 0.003336147 |  | 0,25< | 0,38-0,45
E0 |  |  |  |  | 0.005940662 | 0.004240148 |  |  | 0.0075 | 0.005353125 | 0.0225 | 0.004866477 | 0.0375 | 0.005694814 |  | Суглинки | 0,35-0,37
epsE0 | devE0 |  |  |  | 0.007141833 | 0.006584576 |  |  | 0.00880889 | 0.00665169 | 0.02738675 | 0.006622345 | 0.04041739 | 0.006672294 |  | Пески и супеси | 0,30-0,35
0.004240148 | 0.005940662 |  |  |  | 0.007471243 | 0.00823072 |  |  | 0.01111836 | 0.008314613 | 0.03121597 | 0.008277931 | 0.0471682 | 0.008340368
[5 empty] | 0.008659561 | 0.009876864 |  |  | 0.01275675 | 0.009977535 | 0.03516476 | 0.009933517 | 0.05151502 | 0.01000844
График E50 |  | График E |  |  | 0.01073941 | 0.01152301 |  |  | 0.014609 | 0.01164046 | 0.03908594 | 0.0115891 | 0.05640265 | 0.01167652
eps | q | sigma |  |  | 0.01247539 | 0.01272044 |  |  | 0.01646004 | 0.01330338 | 0.04243229 | 0.01324469 | 0.06087585 | 0.01334459
Горизонтальная линия E50 |  | Касательная |  |  | 0.01273409 | 0.0148153 |  |  | 0.0179948 | 0.0149663 | 0.04554731 | 0.01459943 | 0.06577941 | 0.01501266
0 |  | a | b |  | 0.0127141 | 0.01646144 |  |  | 0.01929876 | 0.016059375 | 0.04925621 | 0.01655586 | 0.07179586 | 0.01708444
|  |  | 0 |  | 0.01367653 | 0.01810758 |  |  | 0.02100392 | 0.01829215 | 0.05240539 | 0.01821145 | 0.0743914 | 0.01834881
Вертикальная линия E50 |  | p1 и p2 |  |  | 0.01561259 | 0.01975373 |  |  | 0.02280215 | 0.01995507 | 0.05646043 | 0.01986703 | 0.0800957 | 0.02001688
| 0 | 0 |  |  | 0.0175135 | 0.02139987 |  |  | 0.02428616 | 0.02161799 | 0.05897784 | 0.02152262 | 0.08527662 | 0.02168496
[5 empty] | 0.01837046 | 0.02304602 |  |  | 0.02553951 | 0.02328092 | 0.06291412 | 0.02317821 | 0.09034318 | 0.02335303
Касательная линия E50 |  |  |  |  | 0.01817468 | 0.02469216 |  |  | 0.02694573 | 0.02494384 | 0.06552578 | 0.02483379 | 0.09660439 | 0.0250211
0 | 0 | Горизонтальная 1 |  |  | 0.01891738 | 0.0263383 |  |  | 0.02818839 | 0.02660676 | 0.06906931 | 0.02648938 | 0.1010693 | 0.02668918
[5 empty] | 0.02058976 | 0.02798445 |  |  | 0.02955101 | 0.02826968 | 0.07170121 | 0.02814496 | 0.1067468 | 0.02835725
Горизонтальная линия qкр |  |  |  |  | 0.02118305 | 0.02963059 |  |  | 0.03081715 | 0.02993261 | 0.07477799 | 0.02980055 | 0.111746 | 0.03002533
Горизонтальная линия q |  | Горизонтальная 2 |  |  | 0.01968844 | 0.03127674 |  |  | 0.03197035 | 0.03159553 | 0.07675614 | 0.03145614 | 0.1161759 | 0.0316934
0 |  | 0 |  |  | 0.02109715 | 0.03292288 |  |  | 0.03279417 | 0.03325845 | 0.07829218 | 0.03311172 | 0.1187455 | 0.03336147
[5 empty] | 0.02041324 | 0.03456902 |  |  | 0.03357213 | 0.03492137 | 0.07984259 | 0.03476731 | 0.1221638 | 0.03502955
Вертикальная линия q |  |  |  |  | 0.02170874 | 0.03621517 |  |  | 0.03408781 | 0.0365843 | 0.08161344 | 0.03642289 | 0.1255399 | 0.03669762
| 0 |  |  |  | 0.0209946 | 0.03786131 |  |  | 0.03446736 | 0.03824722 | 0.08219887 | 0.03807848 | 0.1274913 | 0.03836569
[5 empty] | 0.02226884 | 0.03950746 |  |  | 0.03522622 | 0.03991014 | 0.08344878 | 0.03973407 | 0.1293309 | 0.04003377
[5 empty] | 0.02352947 | 0.0411536 |  |  | 0.03566918 | 0.04157306 | 0.0842558 | 0.04138965 | 0.1315175 | 0.04170184
[5 empty] | 0.02277451 | 0.04279974 |  |  | 0.03589308 | 0.04323599 | 0.08521255 | 0.04304524 | 0.1333391 | 0.04336991
[5 empty] | 0.02400197 | 0.04444589 |  |  | 0.03639476 | 0.04489891 | 0.08661166 | 0.04470083 | 0.1344838 | 0.04503799
[5 empty] | 0.02320986 | 0.04609203 |  |  | 0.03677106 | 0.04656183 | 0.08744575 | 0.04635641 | 0.1360398 | 0.04670606
[5 empty] | 0.02339622 | 0.04773818 |  |  | 0.03691879 | 0.04822475 | 0.08820747 | 0.048012 | 0.1373953 | 0.04837413
[5 empty] | 0.02355904 | 0.04938432 |  |  | 0.03723481 | 0.04988768 | 0.08908944 | 0.04966758 | 0.1382382 | 0.05004221
[5 empty] | 0.02269635 | 0.05103046 |  |  | 0.03781595 | 0.0515506 | 0.08918428 | 0.05132317 | 0.1388567 | 0.05171028
[5 empty] | 0.02280615 | 0.05267661 |  |  | 0.03795904 | 0.05321352 | 0.08948463 | 0.05297876 | 0.140639 | 0.05337836
[5 empty] | 0.02288647 | 0.05432275 |  |  | 0.03816092 | 0.05487644 | 0.09018312 | 0.05463434 | 0.1408732 | 0.05504643
[5 empty] | 0.02495078 | 0.0559689 |  |  | 0.03821842 | 0.05653937 | 0.09077237 | 0.05628993 | 0.1416473 | 0.0567145
[5 empty] | 0.02495075 | 0.05761504 |  |  | 0.03852838 | 0.05820229 | 0.09109462 | 0.05794551 | 0.1428495 | 0.05838258
[5 empty] | 0.02294133 | 0.05926118 |  |  | 0.03859752 | 0.05986521 | 0.09019416 | 0.0596011 | 0.1435917 | 0.06005065
[5 empty] | 0.02491569 | 0.06090733 |  |  | 0.03859534 | 0.06152813 | 0.09015538 | 0.06125669 | 0.1423907 | 0.06171872
[5 empty] | 0.02487489 | 0.06255347 |  |  | 0.03837146 | 0.06319106 | 0.09015702 | 0.06291227 | 0.1422511 | 0.0633868
[5 empty] | 0.02481998 | 0.06419962 |  |  | 0.03842259 | 0.06485398 | 0.08990296 | 0.06456786 | 0.1425143 | 0.06505487
[5 empty] | 0.02275199 | 0.06584576 |  |  | 0.03825038 | 0.0665169 | 0.08979707 | 0.06622345 | 0.1417871 | 0.06672294
[5 empty] | 0.02367197 | 0.0674919 |  |  | 0.03805651 | 0.06817982 | 0.08994325 | 0.06787903 | 0.1418757 | 0.06839102
[5 empty] | 0.02358097 | 0.06913805 |  |  | 0.03794265 | 0.06984275 | 0.08944537 | 0.06953462 | 0.1413864 | 0.07005909
[5 empty] | 0.02348004 | 0.07078419 |  |  | 0.03811047 | 0.07150567 | 0.08930734 | 0.0711902 | 0.1407255 | 0.07172717
[5 empty] | 0.02337022 | 0.07243034 |  |  | 0.03766163 | 0.07316859 | 0.08893302 | 0.07284579 | 0.1403992 | 0.07339524
[5 empty] | 0.02425256 | 0.07407648 |  |  | 0.0377978 | 0.07483151 | 0.0889263 | 0.07450138 | 0.1399139 | 0.07506331
[5 empty] | 0.0221281 | 0.07572262 |  |  | 0.03752064 | 0.07649444 | 0.08809107 | 0.07615696 | 0.1399756 | 0.07673139
[5 empty] | 0.02199789 | 0.07736877 |  |  | 0.03713184 | 0.07815736 | 0.08713122 | 0.07781255 | 0.1385908 | 0.07839946
[5 empty] | 0.02386298 | 0.07901491 |  |  | 0.03723305 | 0.07982028 | 0.08695062 | 0.07946813 | 0.1376657 | 0.08006753
[5 empty] | 0.02272441 | 0.08066105 |  |  | 0.03672594 | 0.0814832 | 0.08615316 | 0.08112372 | 0.1369065 | 0.08173561
[5 empty] | 0.02258322 | 0.0823072 |  |  | 0.03661218 | 0.08314613 | 0.08594274 | 0.08277931 | 0.1359196 | 0.08340368
[5 empty] | 0.02344047 | 0.08395334 |  |  | 0.03639344 | 0.08480905 | 0.08592322 | 0.08443489 | 0.1364111 | 0.08507175
[5 empty] | 0.0232972 | 0.08559949 |  |  | 0.03607139 | 0.08647197 | 0.08549851 | 0.08609048 | 0.1354873 | 0.08673983
[5 empty] | 0.02215445 | 0.08724563 |  |  | 0.0361477 | 0.08813489 | 0.08447247 | 0.08774607 | 0.1342545 | 0.0884079
[5 empty] | 0.02101327 | 0.08889177 |  |  | 0.03562402 | 0.08979782 | 0.083849 | 0.08940165 | 0.133819 | 0.09007598
[5 empty] | 0.02286327 | 0.09053792 |  |  | 0.03560204 | 0.09146074 | 0.08333137 | 0.09105724 | 0.131787 | 0.09174405
[5 empty] | 0.02069246 | 0.09218406 |  |  | 0.03517871 | 0.09312366 | 0.08326632 | 0.09271282 | 0.1322648 | 0.09341212
[5 empty] | 0.02050421 | 0.09383021 |  |  | 0.03512588 | 0.09478658 | 0.08252651 | 0.09436841 | 0.1307771 | 0.0950802
[5 empty] | 0.02230192 | 0.09547635 |  |  | 0.0349431 | 0.09644951 | 0.0819246 | 0.096024 | 0.1295683 | 0.09674827
[5 empty] | 0.022089 | 0.09712249 |  |  | 0.03433581 | 0.09811243 | 0.08117326 | 0.09767958 | 0.1279589 | 0.09841634
[5 empty] | 0.01986885 | 0.09876864 |  |  | 0.03430943 | 0.09977535 | 0.07988513 | 0.09933517 | 0.1267692 | 0.1000844
[5 empty] | 0.01964489 | 0.1004148 |  |  | 0.03386942 | 0.1014383 | 0.07957288 | 0.1009908 | 0.1266197 | 0.1017525
[5 empty] | 0.01942052 | 0.1020609 |  |  | 0.03362119 | 0.1031012 | 0.07844916 | 0.1026463 | 0.1254308 | 0.1034206
[5 empty] | 0.02119915 | 0.1037071 |  |  | 0.03307018 | 0.1047641 | 0.07722663 | 0.1043019 | 0.1231229 | 0.1050886
[5 empty] | 0.01998419 | 0.1053532 |  |  | 0.03292184 | 0.106427 | 0.07711795 | 0.1059575 | 0.1225163 | 0.1067567
[5 empty] | 0.01977905 | 0.1069994 |  |  | 0.03248158 | 0.10809 | 0.07643577 | 0.1076131 | 0.1210315 | 0.1084248
[5 empty] | 0.01957091 | 0.1086455 |  |  | 0.03205486 | 0.1097529 | 0.07549068 | 0.1092687 | 0.1195889 | 0.1100929
[5 empty] | 0.01834345 | 0.1102916 |  |  | 0.03183704 | 0.1114158 | 0.07450796 | 0.1109243 | 0.1193055 | 0.1117609
[5 empty] | 0.01910147 | 0.1119378 |  |  | 0.03149105 | 0.1130787 | 0.073958 | 0.1125799 | 0.1176614 | 0.113429
[5 empty] | 0.01984986 | 0.1135839 |  |  | 0.03111957 | 0.1147417 | 0.07225891 | 0.1142354 | 0.1166101 | 0.1150971
[5 empty] | 0.01859349 | 0.1152301 |  |  | 0.03083037 | 0.1164046 | 0.07132882 | 0.115891 | 0.1148807 | 0.1167652
[5 empty] | 0.01833724 | 0.1168762 |  |  | 0.03013123 | 0.1180675 | 0.07048583 | 0.1175466 | 0.1129025 | 0.1184332
[5 empty] | 0.01908598 | 0.1185224 |  |  | 0.02992993 | 0.1197304 | 0.07014808 | 0.1192022 | 0.1119047 | 0.1201013
[5 empty] | 0.01684461 | 0.1201685 |  |  | 0.02933426 | 0.1213933 | 0.06873368 | 0.1208578 | 0.1108165 | 0.1217694
[5 empty] | 0.01761798 | 0.1218147 |  |  | 0.02915198 | 0.1230563 | 0.06776074 | 0.1225134 | 0.108667 | 0.1234374
[5 empty] | 0.01641099 | 0.1234608 |  |  | 0.02889089 | 0.1247192 | 0.06704739 | 0.124169 | 0.1078856 | 0.1251055
[5 empty] | 0.01622851 | 0.1251069 |  |  | 0.02825876 | 0.1263821 | 0.06621175 | 0.1258245 | 0.1060014 | 0.1267736
[5 empty] | 0.01807542 | 0.1267531 |  |  | 0.02826337 | 0.128045 | 0.06557192 | 0.1274801 | 0.1052437 | 0.1284417
[5 empty] | 0.0169566 | 0.1283992 |  |  | 0.0280125 | 0.129708 | 0.06534604 | 0.1291357 | 0.1037416 | 0.1301097
[5 empty] | 0.01787693 | 0.1300454 |  |  | 0.02761393 | 0.1313709 | 0.06505223 | 0.1307913 | 0.1029243 | 0.1317778
[5 empty] | 0.01784127 | 0.1316915 |  |  | 0.02737544 | 0.1330338 | 0.06430859 | 0.1324469 | 0.1022211 | 0.1334459
[5 empty] | 0.01684188 | 0.1333377 |  |  | 0.0276048 | 0.1346967 | 0.06473274 | 0.1341025 | 0.1020612 | 0.135114
[5 empty] | 0.01585076 | 0.1349838 |  |  | 0.02759901 | 0.1363596 | 0.0647481 | 0.1357581 | 0.1018689 | 0.136782
[5 empty] | 0.01686632 | 0.13663 |  |  | 0.02761088 | 0.1380226 | 0.064689 | 0.1374136 | 0.1017983 | 0.1384501
[5 empty] | 0.01688819 | 0.1382761 |  |  | 0.02753338 | 0.1396855 | 0.0652541 | 0.1390692 | 0.1020684 | 0.1401182
[5 empty] | 0.01591602 | 0.1399222 |  |  | 0.02766595 | 0.1413484 | 0.06494207 | 0.1407248 | 0.1017768 | 0.1417863
[5 empty] | 0.01594945 | 0.1415684 |  |  | 0.02750802 | 0.1430113 | 0.06485158 | 0.1423804 | 0.1023216 | 0.1434543
[5 empty] | 0.01598812 | 0.1432145 |  |  | 0.02755901 | 0.1446743 | 0.0651813 | 0.144036 | 0.1018005 | 0.1451224
[5 empty] | 0.01603167 | 0.1448607 |  |  | 0.02761835 | 0.1463372 | 0.0652299 | 0.1456916 | 0.1022114 | 0.1467905
[5 empty] | 0.01607974 | 0.1465068 |  |  | 0.02788547 | 0.1480001 | 0.06519604 | 0.1473472 | 0.1027522 | 0.1484586
[5 empty] | 0.01613198 | 0.148153 |  |  | 0.02795981 | 0.149663 | 0.0660784 | 0.1490028 | 0.1039207 | 0.1501266
[5 empty] | 0.01818802 | 0.1497991 |  |  | 0.02784077 | 0.151326 | 0.06627564 | 0.1506583 | 0.1041148 | 0.1517947
[5 empty] | 0.01824751 | 0.1514452 |  |  | 0.02782781 | 0.1529889 | 0.06558644 | 0.1523139 | 0.1032323 | 0.1534628
[5 empty] | 0.01633017 | 0.1530914 |  |  | 0.02822034 | 0.1546518 | 0.06621428 | 0.1539695 | 0.104271 | 0.1551308
[5 empty] | 0.01746951 | 0.1547375 |  |  | 0.02824382 | 0.1563147 | 0.06620221 | 0.1556251 | 0.1046596 | 0.1567989
[5 empty] | 0.01665583 | 0.1563837 |  |  | 0.02855618 | 0.1579776 | 0.06728772 | 0.1572807 | 0.1045475 | 0.158467
[5 empty] | 0.01687831 | 0.1580298 |  |  | 0.02854374 | 0.1596406 | 0.06813059 | 0.1589363 | 0.1056376 | 0.1601351
[5 empty] | 0.01912613 | 0.159676 |  |  | 0.02908923 | 0.1613035 | 0.06839065 | 0.1605919 | 0.1078652 | 0.1618031
[5 empty] | 0.01738847 | 0.1613221 |  |  | 0.0295754 | 0.1629664 | 0.06952771 | 0.1622474 | 0.1083655 | 0.1634712
[5 empty] | 0.0196545 | 0.1629683 |  |  | 0.02978499 | 0.1646293 | 0.07070157 | 0.163903 | 0.1105737 | 0.1651393
[5 empty] | 0.01991341 | 0.1646144 |  |  | 0.03040075 | 0.1662923 | 0.07147204 | 0.1655586 | 0.1118249 | 0.1668074
[5 empty] | 0.01815438 | 0.1662605 |  |  | 0.03080542 | 0.1679552 | 0.07279894 | 0.1672142 | 0.1130545 | 0.1684754
[5 empty] | 0.02036658 | 0.1679067 |  |  | 0.03098173 | 0.1696181 | 0.07334207 | 0.1688698 | 0.1142975 | 0.1701435
[5 empty] | 0.0205539 | 0.1695528 |  |  | 0.03151245 | 0.171281 | 0.07386799 | 0.1705254 | 0.1168893 | 0.1718116
[5 empty] | 0.0187362 | 0.171199 |  |  | 0.03160484 | 0.1729439 | 0.07534668 | 0.172181 | 0.1173046 | 0.1734797
[5 empty] | 0.01891411 | 0.1728451 |  |  | 0.03178944 | 0.1746069 | 0.07510853 | 0.1738365 | 0.1188746 | 0.1751477
[5 empty] | 0.020088 | 0.1744913 |  |  | 0.03226717 | 0.1762698 | 0.07585482 | 0.1754921 | 0.1201182 | 0.1768158
[5 empty] | 0.01925821 | 0.1761374 |  |  | 0.03243857 | 0.1779327 | 0.07658682 | 0.1771477 | 0.1206376 | 0.1784839
[5 empty] | 0.02142507 | 0.1777835 |  |  | 0.03270418 | 0.1795956 | 0.07740581 | 0.1788033 | 0.1220347 | 0.180152
[5 empty] | 0.02158894 | 0.1794297 |  |  | 0.03306456 | 0.1812586 | 0.07771306 | 0.1804589 | 0.1225116 | 0.18182
[5 empty] | 0.02175014 | 0.1810758 |  |  | 0.03342025 | 0.1829215 | 0.07830985 | 0.1821145 | 0.1236704 | 0.1834881
[5 empty] | 0.02190904 | 0.182722 |  |  | 0.03337179 | 0.1845844 | 0.07879746 | 0.1837701 | 0.1236132 | 0.1851562
[5 empty] | 0.02006597 | 0.1843681 |  |  | 0.03381974 | 0.1862473 | 0.07947715 | 0.1854256 | 0.1250419 | 0.1868242
[5 empty] | 0.02022127 | 0.1860143 |  |  | 0.03396464 | 0.1879102 | 0.0806502 | 0.1870812 | 0.1254587 | 0.1884923
[5 empty] | 0.02137832 | 0.1876604 |  |  | 0.03430705 | 0.1895732 | 0.08081872 | 0.1887368 | 0.1276655 | 0.1901604
[5 empty] | 0.02254463 | 0.1893066 |  |  | 0.0344543 | 0.1912361 | 0.08141399 | 0.1903924 | 0.1275765 | 0.1918285
[5 empty] | 0.02071524 | 0.1909527 |  |  | 0.03461578 | 0.192899 | 0.08223559 | 0.192048 | 0.1288414 | 0.1934965
[5 empty] | 0.02088423 | 0.1925988 |  |  | 0.03488259 | 0.1945619 | 0.0830616 | 0.1937036 | 0.1305353 | 0.1951646
[5 empty] | 0.02304571 | 0.194245 |  |  | 0.03544533 | 0.1962249 | 0.08357012 | 0.1953592 | 0.1304229 | 0.1968327
[5 empty] | 0.02219379 | 0.1958911 |  |  | 0.03559459 | 0.1978878 | 0.08363926 | 0.1970147 | 0.1313689 | 0.1985008
[5 empty] | 0.02132256 | 0.1975373 |  |  | 0.03572098 | 0.1995507 | 0.0845471 | 0.1986703 | 0.132638 | 0.2001688
[5 empty] | 0.02342614 | 0.1991834 |  |  | 0.03601507 | 0.2012136 | 0.08447176 | 0.2003259 | 0.1334949 | 0.2018369
[5 empty] | 0.0234994 | 0.2008296 |  |  | 0.03616748 | 0.2028765 | 0.08539133 | 0.2019815 | 0.1348041 | 0.203505
[5 empty] | 0.02256111 | 0.2024757 |  |  | 0.03617401 | 0.2045395 | 0.08592337 | 0.2036371 | 0.1344346 | 0.2051731
[5 empty] | 0.02162147 | 0.2041219 |  |  | 0.03636996 | 0.2062024 | 0.08594715 | 0.2052927 | 0.1352945 | 0.2068411
[5 empty] | 0.02168044 | 0.205768 |  |  | 0.03636376 | 0.2078653 | 0.08636588 | 0.2069483 | 0.1358464 | 0.2085092
[5 empty] | 0.02373802 | 0.2074141 |  |  | 0.03655538 | 0.2095282 | 0.08577947 | 0.2086039 | 0.1354902 | 0.2101773
[5 empty] | 0.02179417 | 0.2090603 |  |  | 0.03674478 | 0.2111912 | 0.08658784 | 0.2102594 | 0.1357256 | 0.2118453
[5 empty] | 0.02284888 | 0.2107064 |  |  | 0.03673192 | 0.2128541 | 0.08669092 | 0.211915 | 0.1359527 | 0.2135134
[5 empty] | 0.02390213 | 0.2123526 |  |  | 0.03661678 | 0.214517 | 0.08708861 | 0.2135706 | 0.1367712 | 0.2151815
[5 empty] | 0.02295389 | 0.2139987 |  |  | 0.03669931 | 0.2161799 | 0.08678085 | 0.2152262 | 0.1375811 | 0.2168496
[5 empty] | 0.02200414 | 0.2156449 |  |  | 0.03697948 | 0.2178429 | 0.08676755 | 0.2168818 | 0.1366822 | 0.2185176
[5 empty] | 0.02405285 | 0.217291 |  |  | 0.03705727 | 0.2195058 | 0.08744862 | 0.2185374 | 0.1379743 | 0.2201857
[5 empty] | 0.02210002 | 0.2189371 |  |  | 0.03703262 | 0.2211687 | 0.08752399 | 0.220193 | 0.1380574 | 0.2218538
[5 empty] | 0.02314561 | 0.2205833 |  |  | 0.03730551 | 0.2228316 | 0.08809359 | 0.2218485 | 0.1384313 | 0.2235219
[5 empty] | 0.02318961 | 0.2222294 |  |  | 0.03737591 | 0.2244945 | 0.08815732 | 0.2235041 | 0.1376959 | 0.2251899
[5 empty] | 0.02423199 | 0.2238756 |  |  | 0.03724378 | 0.2261575 | 0.0877151 | 0.2251597 | 0.138251 | 0.226858
[5 empty] | 0.02427273 | 0.2255217 |  |  | 0.03730908 | 0.2278204 | 0.08776686 | 0.2268153 | 0.1380966 | 0.2285261
[5 empty] | 0.02331181 | 0.2271679 |  |  | 0.03737178 | 0.2294833 | 0.08781252 | 0.2284709 | 0.1391324 | 0.2301942
[5 empty] | 0.02334921 | 0.228814 |  |  | 0.03733185 | 0.2311462 | 0.08865199 | 0.2301265 | 0.1397584 | 0.2318622
[5 empty] | 0.0233849 | 0.2304602 |  |  | 0.03748924 | 0.2328092 | 0.0889852 | 0.2317821 | 0.1398744 | 0.2335303
[5 empty] | 0.02341887 | 0.2321063 |  |  | 0.03774394 | 0.2344721 | 0.08871206 | 0.2334376 | 0.1389804 | 0.2351984
[5 empty] | 0.02345109 | 0.2337524 |  |  | 0.03779589 | 0.236135 | 0.08873249 | 0.2350932 | 0.1399761 | 0.2368665
[5 empty] | 0.02448154 | 0.2353986 |  |  | 0.03754508 | 0.2377979 | 0.08894642 | 0.2367488 | 0.1393615 | 0.2385345
[5 empty] | 0.0245102 | 0.2370447 |  |  | 0.03759145 | 0.2394608 | 0.08945376 | 0.2384044 | 0.1396363 | 0.2402026
[5 empty] | 0.02353704 | 0.2386909 |  |  | 0.03793498 | 0.2411238 | 0.08905443 | 0.24006 | 0.1404006 | 0.2418707
[5 empty] | 0.02356206 | 0.240337 |  |  | 0.03767564 | 0.2427867 | 0.08894835 | 0.2417156 | 0.1398541 | 0.2435387
[5 empty] | 0.02258521 | 0.2419832 |  |  | 0.03771338 | 0.2444496 | 0.08913544 | 0.2433712 | 0.1411967 | 0.2452068
[5 empty] | 0.02360649 | 0.2436293 |  |  | 0.03774818 | 0.2461125 | 0.08901562 | 0.2450267 | 0.1404283 | 0.2468749
[5 empty] | 0.02362587 | 0.2452755 |  |  | 0.03778 | 0.2477755 | 0.08958881 | 0.2466823 | 0.1402488 | 0.248543
[5 empty] | 0.02464333 | 0.2469216 |  |  | 0.0381088 | 0.2494384 | 0.08975493 | 0.2483379 | 0.141358 | 0.250211
[5 empty] | 0.02265885 | 0.2485677 |  |  | 0.03813455 | 0.2511013 | 0.0900139 | 0.2499935 | 0.1408558 | 0.2518791
[5 empty] | 0.0226724 | 0.2502139 |  |  | 0.03805722 | 0.2527642 | 0.08976563 | 0.2516491 | 0.1411421 | 0.2535472
[5 empty] | 0.02468397 | 0.25186 |  |  | 0.03787677 | 0.2544271 | 0.09011005 | 0.2533047 | 0.1412168 | 0.2552153
[5 empty] | 0.02369352 | 0.2535062 |  |  | 0.03819316 | 0.2560901 | 0.09014707 | 0.2549603 | 0.1413796 | 0.2568833
[5 empty] | 0.02270105 | 0.2551523 |  |  | 0.03790637 | 0.257753 | 0.08947662 | 0.2566159 | 0.1414305 | 0.2585514
[5 empty] | 0.02470653 | 0.2567985 |  |  | 0.03821635 | 0.2594159 | 0.08969862 | 0.2582714 | 0.1420694 | 0.2602195
[5 empty] | 0.02470993 | 0.2584446 |  |  | 0.03812308 | 0.2610788 | 0.08931298 | 0.259927 | 0.1414961 | 0.2618876
[5 empty] | 0.02371124 | 0.2600907 |  |  | 0.03822651 | 0.2627418 | 0.08961962 | 0.2615826 | 0.1408105 | 0.2635556
[5 empty] | 0.02468606 | 0.2617369 |  |  | 0.0380156 | 0.2644047 | 0.08946944 | 0.2632382 | 0.1419903 | 0.2652237
[5 empty] | 0.02360024 | 0.263383 |  |  | 0.03781868 | 0.2660676 | 0.089403 | 0.2648938 | 0.1409725 | 0.2668918
[5 empty] | 0.02446009 | 0.2650292 |  |  | 0.03783173 | 0.2677305 | 0.08913032 | 0.2665494 | 0.1404128 | 0.2685599
[5 empty] | 0.02327237 | 0.2666753 |  |  | 0.03746555 | 0.2693934 | 0.0885765 | 0.268205 | 0.1398517 | 0.2702279
[5 empty] | 0.02204384 | 0.2683215 |  |  | 0.03723092 | 0.2710564 | 0.08736669 | 0.2698605 | 0.1388299 | 0.271896
[5 empty] | 0.02278127 | 0.2699676 |  |  | 0.03683864 | 0.2727193 | 0.087026 | 0.2715161 | 0.1363876 | 0.2735641
[5 empty] | 0.02349142 | 0.2716138 |  |  | 0.03619948 | 0.2743822 | 0.08577956 | 0.2731717 | 0.1345656 | 0.2752321
[5 empty] | 0.02118106 | 0.2732599 |  |  | 0.03582424 | 0.2760451 | 0.0848525 | 0.2748273 | 0.1339042 | 0.2769002
[5 empty] | 0.02085695 | 0.274906 |  |  | 0.03552371 | 0.2777081 | 0.08336994 | 0.2764829 | 0.1320441 | 0.2785683
[5 empty] | 0.02152586 | 0.2765522 |  |  | 0.03470867 | 0.279371 | 0.08185702 | 0.2781385 | 0.1296256 | 0.2802364
[5 empty] | 0.02019456 | 0.2781983 |  |  | 0.03438992 | 0.2810339 | 0.08053886 | 0.2797941 | 0.1274893 | 0.2819044
[5 empty] | 0.0198698 | 0.2798445 |  |  | 0.03377824 | 0.2826968 | 0.07924058 | 0.2814496 | 0.1251758 | 0.2835725
[5 empty] | 0.02155836 | 0.2814906 |  |  | 0.03318442 | 0.2843598 | 0.07858731 | 0.2831052 | 0.1237255 | 0.2852406
[5 empty] | 0.021267 | 0.2831368 |  |  | 0.03281925 | 0.2860227 | 0.07710418 | 0.2847608 | 0.1223789 | 0.2869087
[5 empty] | 0.01900049 | 0.2847829 |  |  | 0.03259334 | 0.2876856 | 0.07641397 | 0.2864164 | 0.1211766 | 0.2885767
[5 empty] | 0.01873954 | 0.2864291 |  |  | 0.03208597 | 0.2893485 | 0.07545634 | 0.288072 | 0.1187568 | 0.2902448
[5 empty] | 0.0194776 | 0.2880752 |  |  | 0.03167702 | 0.2910114 | 0.07409504 | 0.2897276 | 0.1170312 | 0.2919129
[5 empty] | 0.01821465 | 0.2897213 |  |  | 0.03126648 | 0.2926744 | 0.07303 | 0.2913832 | 0.1162996 | 0.293581
[5 empty] | 0.01995067 | 0.2913675 |  |  | 0.03065433 | 0.2943373 | 0.07236117 | 0.2930387 | 0.1139619 | 0.295249
[5 empty] | 0.01768564 | 0.2930136 |  |  | 0.03024052 | 0.2960002 | 0.07158849 | 0.2946943 | 0.1124181 | 0.2969171
[5 empty] | 0.01741955 | 0.2946598 |  |  | 0.03012505 | 0.2976631 | 0.0704119 | 0.2963499 | 0.1109681 | 0.2985852
[5 empty] | 0.01915238 | 0.2963059 |  |  | 0.02960788 | 0.2993261 | 0.06933133 | 0.2980055 | 0.1094117 | 0.3002533
[5 empty] | 0.01888412 | 0.2979521 |  |  | 0.02898899 | 0.300989 | 0.06874673 | 0.2996611 | 0.1083489 | 0.3019213
[5 empty] | 0.01761475 | 0.2995982 |  |  | 0.02886836 | 0.3026519 | 0.06785804 | 0.3013167 | 0.1060795 | 0.3035894
[5 empty] | 0.01834426 | 0.3012443 |  |  | 0.02824595 | 0.3043148 | 0.0662652 | 0.3029723 | 0.1058035 | 0.3052575
[5 empty] | 0.01807262 | 0.3028905 |  |  | 0.02782174 | 0.3059777 | 0.06566814 | 0.3046278 | 0.1038208 | 0.3069255
[5 empty] | 0.01579983 | 0.3045366 |  |  | 0.02739571 | 0.3076407 | 0.06506682 | 0.3062834 | 0.1017313 | 0.3085936
[5 empty] | 0.01652586 | 0.3061828 |  |  | 0.02716783 | 0.3093036 | 0.06316117 | 0.307939 | 0.09983485 | 0.3102617
[5 empty] | 0.0172507 | 0.3078289 |  |  | 0.02653807 | 0.3109665 | 0.06245113 | 0.3095946 | 0.09863138 | 0.3119298
[5 empty] | 0.01597434 | 0.3094751 |  |  | 0.02620642 | 0.3126294 | 0.06163664 | 0.3112502 | 0.0966208 | 0.3135978
[5 empty] | 0.01469675 | 0.3111212 |  |  | 0.02567284 | 0.3142924 | 0.06071764 | 0.3129058 | 0.09550302 | 0.3152659
[5 empty] | 0.01441793 | 0.3127674 |  |  | 0.0252373 | 0.3159553 | 0.05999407 | 0.3145614 | 0.09437794 | 0.316934
[5 empty] | 0.01413785 | 0.3144135 |  |  | 0.0246998 | 0.3176182 | 0.05816588 | 0.316217 | 0.09184545 | 0.3186021
[5 empty] | 0.01585651 | 0.3160596 |  |  | 0.02426028 | 0.3192811 | 0.057233 | 0.3178725 | 0.09060548 | 0.3202701
[5 empty] | 0.01557387 | 0.3177058 |  |  | 0.02381874 | 0.320944 | 0.05689538 | 0.3195281 | 0.08865791 | 0.3219382
[5 empty] | 0.01328994 | 0.3193519 |  |  | 0.02357515 | 0.322607 | 0.05565295 | 0.3211837 | 0.08780266 | 0.3236063
[5 empty] | 0.01300469 | 0.3209981 |  |  | 0.02292948 | 0.3242699 | 0.05460565 | 0.3228393 | 0.08513963 | 0.3252744
[5 empty] | 0.0127181 | 0.3226442 |  |  | 0.0226817 | 0.3259328 | 0.05325343 | 0.3244949 | 0.08336872 | 0.3269424
[5 empty] | 0.01243017 | 0.3242904 |  |  | 0.02213179 | 0.3275957 | 0.05189622 | 0.3261505 | 0.08268983 | 0.3286105
[5 empty] | 0.01414086 | 0.3259365 |  |  | 0.02167973 | 0.3292587 | 0.05083398 | 0.3278061 | 0.08110288 | 0.3302786
[5 empty] | 0.01385018 | 0.3275827 |  |  | 0.02112548 | 0.3309216 | 0.05036662 | 0.3294616 | 0.07830776 | 0.3319467