## 1
Общество с ограниченной ответственностью "Инженерная геология" (ООО "ИнжГео") | [11 empty] | Общество с ограниченной ответственностью "Инженерная геология" (ООО "ИнжГео")
Юр. адрес: 117279, г. Москва, ул. Миклухо-Маклая, 36 а, этаж 5, пом. XXIII к. 76-84 | [11 empty] | Юр. адрес: 117279, г. Москва, ул. Миклухо-Маклая, 36 а, этаж 5, пом. XXIII к. 76-84 | [8 empty] | нагр |  |  | X0 | Y0 | R |  | нагр |  |  |  | X0 | Y0 | R | нагр |  |  |  | X0 | Y0 | R |  | нагр |  |  |  | X0 | Y0 | R
Телефон/факс +7 (495) 132-30-00, Адрес электронной почты inbox@inj-geo.ru | [11 empty] | Телефон/факс +7 (495) 132-30-00, Адрес электронной почты inbox@inj-geo.ru | [12 empty] | 0 | [7 empty] | 0 | [6 empty] | 0 | [7 empty] | 0
[21 empty] | девиатор | [6 empty] | девиатор | [6 empty] | девиатор | [7 empty] | девиатор
Испытательная лаборатория ООО «ИнжГео» | [11 empty] | Испытательная лаборатория ООО «ИнжГео» | [8 empty] | x0 | Угол | X | Y |  |  |  | x0 |  | Угол | X | Y |  |  | x0 |  | Угол | X | Y |  |  |  | x0 |  | Угол | X | Y
Адрес места осуществления деятельности лаборатории: г. Москва, просп. Вернадского, д. 51, стр. 1 | [11 empty] | Адрес места осуществления деятельности лаборатории: г. Москва, просп. Вернадского, д. 51, стр. 1 | [9 empty] | 0 | [7 empty] | 0 | [6 empty] | 0 | [7 empty] | 0
Телефон +7(910)4557682, E-mail: slg85@mail.ru | [11 empty] | Телефон +7(910)4557682, E-mail: slg85@mail.ru | [9 empty] | 5 | [7 empty] | 5 | [6 empty] | 5 | [7 empty] | 5
[22 empty] | 10 | [7 empty] | 10 | [6 empty] | 10 | [7 empty] | 10
[12 empty] | Протокол испытаний № 13-63/183 от 30-04-2023 | [9 empty] | 15 | [7 empty] | 15 | [6 empty] | 15 | [7 empty] | 15
[22 empty] | 20 | [7 empty] | 20 | [6 empty] | 20 | [7 empty] | 20
[12 empty] | Наименование и адрес заказчика: Переход трубопровода через р. Енисей | [9 empty] | 25 | [7 empty] | 25 | [6 empty] | 25 | [7 empty] | 25
[12 empty] | Наименование объекта: ООО Регионстрой | [9 empty] | 30 | [7 empty] | 30 | [6 empty] | 30 | [7 empty] | 30
Наименование используемого метода/методики: ГОСТ 12248.4-2020 | [11 empty] | Наименование используемого метода/методики: ГОСТ 12248.3-2020 | [9 empty] | 35 | [7 empty] | 35 | [6 empty] | 35 | [7 empty] | 35
Условия проведения испытания: температура окружающей среды (18 - 25)0С, влажность воздуха (40 - 75)% | [11 empty] | Условия проведения испытания: температура окружающей среды (18 - 25)0С, влажность воздуха (40 - 75)% | [9 empty] | 40 | [7 empty] | 40 | [6 empty] | 40 | [7 empty] | 40
[12 empty] | Дата получение объекта подлежащего испытаниям: 03-04-2023 | [9 empty] | 45 | [7 empty] | 45 | [6 empty] | 45 | [7 empty] | 45
[12 empty] | Дата испытания: 25.10.2022-19.11.2183 | [9 empty] | 50 | [7 empty] | 50 | [6 empty] | 50 | [7 empty] | 50
[22 empty] | 55 | [7 empty] | 55 | [6 empty] | 55 | [7 empty] | 55
Испытание грунтов методом трехосного сжатия | [11 empty] | Испытание грунтов методом трехосного сжатия | [9 empty] | 60 | [7 empty] | 60 | [6 empty] | 60 | [7 empty] | 60
[22 empty] | 65 | [7 empty] | 65 | [6 empty] | 65 | [7 empty] | 65
Лабораторный номер: | [6 empty] | We, д.е. = |  |  |  |  | Лабораторный номер: |  | 1218 |  |  |  | We, д.е. = | 0.678000435 |  |  | 70 | [7 empty] | 70 | [6 empty] | 70 | [7 empty] | 70
Номер скважины: | [6 empty] | ρ, г/см3 = |  |  |  |  | Номер скважины: |  | BH-100 |  |  |  | ρ, г/см3 = | 1.53 |  |  | 75 | [7 empty] | 75 | [6 empty] | 75 | [7 empty] | 75
Глубина отбора, м: | [6 empty] | ρs, г/см3 = |  |  |  |  | Глубина отбора, м: |  | 1.3 |  |  |  | ρs, г/см3 = | 2.74 |  |  | 80 | [7 empty] | 80 | [6 empty] | 80 | [7 empty] | 80
Наименование грунта: | [6 empty] | e, д.е. = |  |  |  |  | Наименование грунта: |  | Суглинок, после оттаивания текучий, легкий пылеватый |  |  |  | e, д.е. = | 2.005047 |  |  | 85 | [7 empty] | 85 | [6 empty] | 85 | [7 empty] | 85
Схема проведения опыта: | [6 empty] | IL, д.е. = |  |  |  |  | Схема проведения опыта: |  | КД |  |  |  | IL, д.е. = | 3.717 |  |  | 90 | [7 empty] | 90 | [6 empty] | 90 | [7 empty] | 90
[22 empty] | 95 | [7 empty] | 95 | [6 empty] | 95 | [7 empty] | 95
[22 empty] | 100 | [7 empty] | 100 | [6 empty] | 100 | [7 empty] | 100
Результаты испытаний | [11 empty] | Результаты испытаний | [9 empty] | 105 | [7 empty] | 105 | [6 empty] | 105 | [7 empty] | 105
[22 empty] | 110 | [7 empty] | 110 | [6 empty] | 110 | [7 empty] | 110
[22 empty] | 115 | [7 empty] | 115 | [6 empty] | 115 | [7 empty] | 115
[22 empty] | 120 | [7 empty] | 120 | [6 empty] | 120 | [7 empty] | 120
[22 empty] | 125 | [7 empty] | 125 | [6 empty] | 125 | [7 empty] | 125
[22 empty] | 130 | [7 empty] | 130 | [6 empty] | 130 | [7 empty] | 130
[22 empty] | 135 | [7 empty] | 135 | [6 empty] | 135 | [7 empty] | 135
[22 empty] | 140 | [7 empty] | 140 | [6 empty] | 140 | [7 empty] | 140
[22 empty] | 145 | [7 empty] | 145 | [6 empty] | 145 | [7 empty] | 145
[22 empty] | 150 | [7 empty] | 150 | [6 empty] | 150 | [7 empty] | 150
[22 empty] | 155 | [7 empty] | 155 | [6 empty] | 155 | [7 empty] | 155
[22 empty] | 160 | [7 empty] | 160 | [6 empty] | 160 | [7 empty] | 160
[22 empty] | 165 | [7 empty] | 165 | [6 empty] | 165 | [7 empty] | 165
[22 empty] | 170 | [7 empty] | 170 | [6 empty] | 170 | [7 empty] | 170
[22 empty] | 175 | [7 empty] | 175 | [6 empty] | 175 | [7 empty] | 175
[22 empty] | 180 | [7 empty] | 180 | [6 empty] | 180 | [7 empty] | 180
[13 empty] | Давление в камере, Мпа σ3 | Вертикальная нагрузка, Мпа σ1 | Поровое давление, Мпа u
| K0, д.е. | 0.8781307 |  |  |  |  | Коэфф. Точки | [5 empty] | 0.05 | 0.07292063 | [5 empty] | 1 | [6 empty] | σ3,кПа | σ1,кПа | u, кПа |  |  |  | 4
| q_zg, МПа | 0.04390653 | [10 empty] | 0.15 | 0.2006772 | [27 empty] | δ3, Мпа | δ1-δ3, МПа | δ1, МПа | δ1, КПа
|  |  | Модуль деформации, МПа: | [9 empty] | 0.25 | 0.3284337 | [21 empty] | С, МПа:
|  |  | Е0= |  | Точки модуля (полное напр.), МПа |  |  |  | 0.04390653 | 0.07025045 | [25 empty] | φ, град:
|  |  | E50 = |  | qf (полное напр.), МПа |  |  |  | 0.06383056 | [26 empty] | E, Мпа
|  |  | Коэф. Поперечной деформации, ϑ = | [9 empty] | Эффективные значения угла внутреннего трения и удельного сцепления ϕ', С' | [13 empty] | x | 0
[13 empty] | ϕ', град. = | 7 | [12 empty] | y |  |  |  | С, кПа | φ,°
[13 empty] | С', МПа = | 0.004
| Исполнитель: | [6 empty] | Морозов Д.С. |  |  |  |  | Исполнитель: |  |  |  |  | Морозов Д.С.
| Начальник исп. лаборатории: | [6 empty] | Семиколенова Л.Г. |  |  |  |  | Начальник исп. лаборатории: |  |  |  |  | Семиколенова Л.Г.
Лист 1 , всего листов 2 | [11 empty] | Лист 2 , всего листов 2
Частичное воспроизведение протокола испытаний без письменного разрешения ООО «ИнжГео» ЗАПРЕЩАЕТСЯ | [11 empty] | Частичное воспроизведение протокола испытаний без письменного разрешения ООО «ИнжГео» ЗАПРЕЩАЕТСЯ
[5 empty] | второй график |  | первый график | [9 empty] | К Пуассона
dev50 | epsE50 | ind | devE0 | epsE0 | dev | eps | sigma |  | dev1 | eps1 | dev2 | eps2 | dev3 | eps3 |  | Глины
0.01383056 | 0.01233945 |  |  |  | 0 | 0 |  |  | 0 | 0 | 0 | 0 | 0 | 0 |  | < 0 | 0,20-0,30
ind |  |  |  |  | 0.001943489 | 0.001644229 |  |  | 0.003071253 | 0.001652835 | 0.008419284 | 0.001655777 | 0.01568674 | 0.001959372 |  | 0-0,25 | 0,30-0,38
2 |  |  |  |  | 0.004522317 | 0.003288459 |  |  | 0.005599758 | 0.00330567 | 0.01317606 | 0.002857244 | 0.01967084 | 0.00330567 |  | 0,25< | 0,38-0,45
E0 |  |  |  |  | 0.00658598 | 0.00411315 |  |  | 0.006761584 | 0.004222821 | 0.01615323 | 0.004967332 | 0.02458468 | 0.004958505 |  | Суглинки | 0,35-0,37
epsE0 | devE0 |  |  |  | 0.008216169 | 0.006576918 |  |  | 0.0082452 | 0.00661134 | 0.01847419 | 0.006623109 | 0.02795083 | 0.00661134 |  | Пески и супеси | 0,30-0,35
0.00411315 | 0.00658598 |  |  |  | 0.01071567 | 0.008221147 |  |  | 0.008958298 | 0.008264175 | 0.0199578 | 0.008278886 | 0.03034124 | 0.008264175
[5 empty] | 0.01005149 | 0.009865377 |  |  | 0.009734027 | 0.00991701 | 0.0213734 | 0.009934663 | 0.03272782 | 0.00991701
График E50 |  | График E |  |  | 0.01125883 | 0.01150961 |  |  | 0.01035416 | 0.01156984 | 0.02229036 | 0.01159044 | 0.0350825 | 0.01156984
eps | q | sigma |  |  | 0.01383056 | 0.01233945 |  |  | 0.01110048 | 0.01322268 | 0.02397802 | 0.01324622 | 0.03787719 | 0.01322268
Горизонтальная линия E50 |  | Касательная |  |  | 0.01348599 | 0.01479806 |  |  | 0.01146031 | 0.01405195 | 0.02533858 | 0.01463745 | 0.03921685 | 0.01405195
0 |  | a | b |  | 0.01657498 | 0.01644229 |  |  | 0.0125374 | 0.01652835 | 0.02711741 | 0.01655777 | 0.04320826 | 0.01652835
|  |  | 0 |  | 0.01763883 | 0.01808652 |  |  | 0.0132658 | 0.01818118 | 0.02872001 | 0.01821355 | 0.04584411 | 0.01818118
Вертикальная линия E50 |  | p1 и p2 |  |  | 0.01666843 | 0.01973075 |  |  | 0.01431193 | 0.01983402 | 0.03097778 | 0.01986933 | 0.0487905 | 0.01983402
| 0 | 0 |  |  | 0.01865466 | 0.02137498 |  |  | 0.0151616 | 0.02148685 | 0.03275838 | 0.0215251 | 0.05170727 | 0.02148685
[5 empty] | 0.01958838 | 0.02301921 |  |  | 0.01590064 | 0.02313969 | 0.03442944 | 0.02318088 | 0.05505432 | 0.02313969
Касательная линия E50 |  |  |  |  | 0.02046049 | 0.02466344 |  |  | 0.01661487 | 0.02479252 | 0.03635861 | 0.02483666 | 0.05779149 | 0.02479252
0 | 0 | Горизонтальная 1 |  |  | 0.02126186 | 0.02630767 |  |  | 0.01759013 | 0.02644536 | 0.03801355 | 0.02649243 | 0.06037866 | 0.02644536
[5 empty] | 0.02298337 | 0.0279519 |  |  | 0.01831223 | 0.02809819 | 0.03956189 | 0.02814821 | 0.06237569 | 0.02809819
Горизонтальная линия qкр |  |  |  |  | 0.0226159 | 0.02959613 |  |  | 0.018967 | 0.02975103 | 0.0409713 | 0.02980399 | 0.06454245 | 0.02975103
Горизонтальная линия q |  | Горизонтальная 2 |  |  | 0.02315034 | 0.03124036 |  |  | 0.01934027 | 0.03140386 | 0.0428094 | 0.03145977 | 0.06643882 | 0.03140386
0 |  | 0 |  |  | 0.02257755 | 0.03288459 |  |  | 0.01981786 | 0.0330567 | 0.04364386 | 0.03311554 | 0.06842464 | 0.0330567
[5 empty] | 0.02391652 | 0.03452882 |  |  | 0.02038559 | 0.03470953 | 0.04444231 | 0.03477132 | 0.0690598 | 0.03470953
Вертикальная линия q |  |  |  |  | 0.02324171 | 0.03617305 |  |  | 0.0204665 | 0.03636237 | 0.04520141 | 0.0364271 | 0.07062016 | 0.03636237
| 0 |  |  |  | 0.02455579 | 0.03781728 |  |  | 0.02073673 | 0.0380152 | 0.04570568 | 0.03808288 | 0.07144489 | 0.0380152
[5 empty] | 0.02385657 | 0.03946151 |  |  | 0.02119752 | 0.03966804 | 0.04649027 | 0.03973865 | 0.07233728 | 0.03966804
[5 empty] | 0.02514185 | 0.04110574 |  |  | 0.021447 | 0.04132087 | 0.04695107 | 0.04139443 | 0.07279101 | 0.04132087
[5 empty] | 0.02640944 | 0.04274997 |  |  | 0.02148335 | 0.04297371 | 0.04768398 | 0.04305021 | 0.07369978 | 0.04297371
[5 empty] | 0.02465714 | 0.04439419 |  |  | 0.02180471 | 0.04462654 | 0.0482849 | 0.04470598 | 0.07435727 | 0.04462654
[5 empty] | 0.02488278 | 0.04603842 |  |  | 0.02210924 | 0.04627938 | 0.04864973 | 0.04636176 | 0.07565716 | 0.04627938
[5 empty] | 0.02508414 | 0.04768265 |  |  | 0.02219509 | 0.04793221 | 0.04897437 | 0.04801754 | 0.07599315 | 0.04793221
[5 empty] | 0.02625904 | 0.04932688 |  |  | 0.02226042 | 0.04958505 | 0.04915471 | 0.04967332 | 0.0762589 | 0.04958505
[5 empty] | 0.02640529 | 0.05097111 |  |  | 0.02260338 | 0.05123788 | 0.04978665 | 0.05132909 | 0.07714811 | 0.05123788
[5 empty] | 0.0255207 | 0.05261534 |  |  | 0.02252213 | 0.05289072 | 0.05006609 | 0.05298487 | 0.07775447 | 0.05289072
[5 empty] | 0.02560306 | 0.05425957 |  |  | 0.02271482 | 0.05454355 | 0.05008892 | 0.05464065 | 0.07757166 | 0.05454355
[5 empty] | 0.02766112 | 0.0559038 |  |  | 0.02267961 | 0.05619639 | 0.05015105 | 0.05629642 | 0.07799336 | 0.05619639
[5 empty] | 0.02766053 | 0.05754803 |  |  | 0.02292063 | 0.05784922 | 0.05067717 | 0.0579522 | 0.07843371 | 0.05784922
[5 empty] | 0.02764659 | 0.05919226 |  |  | 0.0227194 | 0.05950206 | 0.05017698 | 0.05960798 | 0.07842952 | 0.05950206
[5 empty] | 0.02561494 | 0.06083649 |  |  | 0.02290552 | 0.06115489 | 0.05015605 | 0.06126376 | 0.07838203 | 0.06115489
[5 empty] | 0.02756674 | 0.06248072 |  |  | 0.02277697 | 0.06280773 | 0.05040192 | 0.06291953 | 0.0780843 | 0.06280773
[5 empty] | 0.02650314 | 0.06412495 |  |  | 0.0227347 | 0.06446056 | 0.05041676 | 0.06457531 | 0.07813966 | 0.06446056
[5 empty] | 0.02742529 | 0.06576918 |  |  | 0.02277969 | 0.0661134 | 0.05030272 | 0.06623109 | 0.07775144 | 0.0661134
[5 empty] | 0.02733436 | 0.06741341 |  |  | 0.02251292 | 0.06776623 | 0.04976197 | 0.06788686 | 0.07732296 | 0.06776623
[5 empty] | 0.02723149 | 0.06905764 |  |  | 0.02253537 | 0.06941907 | 0.05009666 | 0.06954264 | 0.07715755 | 0.06941907
[5 empty] | 0.02711785 | 0.07070187 |  |  | 0.02234799 | 0.0710719 | 0.04980897 | 0.07119842 | 0.07655855 | 0.0710719
[5 empty] | 0.02699459 | 0.0723461 |  |  | 0.02245176 | 0.07272474 | 0.04970105 | 0.0728542 | 0.07622927 | 0.07272474
[5 empty] | 0.02686286 | 0.07399032 |  |  | 0.02234767 | 0.07437757 | 0.04917506 | 0.07450997 | 0.07577306 | 0.07437757
[5 empty] | 0.02672382 | 0.07563455 |  |  | 0.02203667 | 0.07603041 | 0.04883318 | 0.07616575 | 0.07569322 | 0.07603041
[5 empty] | 0.02457862 | 0.07727878 |  |  | 0.02191974 | 0.07768324 | 0.04857755 | 0.07782153 | 0.07499311 | 0.07768324
[5 empty] | 0.02642843 | 0.07892301 |  |  | 0.02199786 | 0.07933608 | 0.04821033 | 0.0794773 | 0.07517603 | 0.07933608
[5 empty] | 0.02527439 | 0.08056724 |  |  | 0.021672 | 0.08098891 | 0.04843371 | 0.08113308 | 0.07444533 | 0.08098891
[5 empty] | 0.02411767 | 0.08221147 |  |  | 0.02174312 | 0.08264175 | 0.04764982 | 0.08278886 | 0.07410432 | 0.08264175
[5 empty] | 0.02595941 | 0.0838557 |  |  | 0.02161221 | 0.08429458 | 0.04746085 | 0.08444464 | 0.07325634 | 0.08429458
[5 empty] | 0.02480077 | 0.08549993 |  |  | 0.02148023 | 0.08594742 | 0.04716894 | 0.08610041 | 0.07330471 | 0.08594742
[5 empty] | 0.02564292 | 0.08714416 |  |  | 0.02124816 | 0.08760025 | 0.04697626 | 0.08775619 | 0.07235277 | 0.08760025
[5 empty] | 0.02448683 | 0.08878839 |  |  | 0.02101697 | 0.08925309 | 0.04658497 | 0.08941197 | 0.07250384 | 0.08925309
[5 empty] | 0.02431664 | 0.09043262 |  |  | 0.02088612 | 0.09090592 | 0.04639699 | 0.09106775 | 0.07165607 | 0.09090592
[5 empty] | 0.02312401 | 0.09207685 |  |  | 0.02073941 | 0.09255876 | 0.04638335 | 0.09272352 | 0.07135405 | 0.09255876
[5 empty] | 0.02491272 | 0.09372108 |  |  | 0.02057471 | 0.09421159 | 0.045528 | 0.0943793 | 0.07069045 | 0.09421159
[5 empty] | 0.02268651 | 0.09536531 |  |  | 0.02049519 | 0.09586443 | 0.04513798 | 0.09603508 | 0.06977614 | 0.09586443
[5 empty] | 0.02344917 | 0.09700954 |  |  | 0.02040401 | 0.09751726 | 0.04482034 | 0.09769085 | 0.06972194 | 0.09751726
[5 empty] | 0.02320445 | 0.09865377 |  |  | 0.02020435 | 0.0991701 | 0.04448212 | 0.09934663 | 0.0686387 | 0.0991701
[5 empty] | 0.02295613 | 0.100298 |  |  | 0.01979937 | 0.1008229 | 0.04423036 | 0.1010024 | 0.06783727 | 0.1008229
[5 empty] | 0.02370795 | 0.1019422 |  |  | 0.01959225 | 0.1024758 | 0.04357211 | 0.1026582 | 0.06742849 | 0.1024758
[5 empty] | 0.02146369 | 0.1035865 |  |  | 0.01938614 | 0.1041286 | 0.04311441 | 0.104314 | 0.0667232 | 0.1041286
[5 empty] | 0.02322712 | 0.1052307 |  |  | 0.01938422 | 0.1057814 | 0.0426643 | 0.1059697 | 0.06593225 | 0.1057814
[5 empty] | 0.02300182 | 0.1068749 |  |  | 0.01918967 | 0.1074343 | 0.04242883 | 0.1076255 | 0.06546648 | 0.1074343
[5 empty] | 0.02176773 | 0.1085191 |  |  | 0.01900295 | 0.1090871 | 0.04211408 | 0.1092813 | 0.06452754 | 0.1090871
[5 empty] | 0.02251302 | 0.1101634 |  |  | 0.01870222 | 0.1107399 | 0.04147925 | 0.1109371 | 0.06384066 | 0.1107399
[5 empty] | 0.02024309 | 0.1118076 |  |  | 0.01838563 | 0.1123928 | 0.04080684 | 0.1125928 | 0.06299949 | 0.1123928
[5 empty] | 0.02196333 | 0.1134518 |  |  | 0.01815771 | 0.1140456 | 0.04020694 | 0.1142486 | 0.06271954 | 0.1140456
[5 empty] | 0.02067911 | 0.1150961 |  |  | 0.01792299 | 0.1156984 | 0.03988964 | 0.1159044 | 0.06161635 | 0.1156984
[5 empty] | 0.01939584 | 0.1167403 |  |  | 0.01768602 | 0.1173513 | 0.03926502 | 0.1175602 | 0.06110543 | 0.1173513
[5 empty] | 0.02011889 | 0.1183845 |  |  | 0.01755132 | 0.1190041 | 0.03894316 | 0.119216 | 0.0601023 | 0.1190041
[5 empty] | 0.01885367 | 0.1200287 |  |  | 0.01732344 | 0.120657 | 0.03823415 | 0.1208717 | 0.05892249 | 0.120657
[5 empty] | 0.01960556 | 0.121673 |  |  | 0.01700691 | 0.1223098 | 0.03764806 | 0.1225275 | 0.05828152 | 0.1223098
[5 empty] | 0.01937995 | 0.1233172 |  |  | 0.01690626 | 0.1239626 | 0.03749498 | 0.1241833 | 0.05769492 | 0.1239626
[5 empty] | 0.01818222 | 0.1249614 |  |  | 0.01682604 | 0.1256155 | 0.037085 | 0.1258391 | 0.05727821 | 0.1256155
[5 empty] | 0.02001778 | 0.1266057 |  |  | 0.01657077 | 0.1272683 | 0.03672819 | 0.1274948 | 0.0567469 | 0.1272683
[5 empty] | 0.019892 | 0.1282499 |  |  | 0.01644501 | 0.1289211 | 0.03653465 | 0.1291506 | 0.05651653 | 0.1289211
[5 empty] | 0.01981028 | 0.1298941 |  |  | 0.01645327 | 0.130574 | 0.03621444 | 0.1308064 | 0.05630261 | 0.130574
[5 empty] | 0.017778 | 0.1315384 |  |  | 0.0162001 | 0.1322268 | 0.03617767 | 0.1324622 | 0.05572066 | 0.1322268
[5 empty] | 0.01978089 | 0.1331826 |  |  | 0.0161885 | 0.1338796 | 0.03583421 | 0.134118 | 0.05538098 | 0.1338796
[5 empty] | 0.01979176 | 0.1348268 |  |  | 0.01619364 | 0.1355325 | 0.03584256 | 0.1357737 | 0.05569856 | 0.1355325
[5 empty] | 0.01880996 | 0.136471 |  |  | 0.01640512 | 0.1371853 | 0.03576512 | 0.1374295 | 0.05573783 | 0.1371853
[5 empty] | 0.01983509 | 0.1381153 |  |  | 0.0162226 | 0.1388381 | 0.03630117 | 0.1390853 | 0.05549765 | 0.1388381
[5 empty] | 0.01786676 | 0.1397595 |  |  | 0.01644575 | 0.140491 | 0.03594995 | 0.1407411 | 0.05597688 | 0.140491
[5 empty] | 0.01790456 | 0.1414037 |  |  | 0.01637425 | 0.1421438 | 0.03601073 | 0.1423968 | 0.05607438 | 0.1421438
[5 empty] | 0.01994811 | 0.143048 |  |  | 0.01630774 | 0.1437966 | 0.03598276 | 0.1440526 | 0.05578901 | 0.1437966
[5 empty] | 0.017997 | 0.1446922 |  |  | 0.01654591 | 0.1454495 | 0.03606531 | 0.1457084 | 0.05611962 | 0.1454495
[5 empty] | 0.01905085 | 0.1463364 |  |  | 0.01638842 | 0.1471023 | 0.03665763 | 0.1473642 | 0.05636508 | 0.1471023
[5 empty] | 0.01810925 | 0.1479806 |  |  | 0.01663493 | 0.1487551 | 0.03655898 | 0.1490199 | 0.05672425 | 0.1487551
[5 empty] | 0.02017182 | 0.1496249 |  |  | 0.01668512 | 0.150408 | 0.03686862 | 0.1506757 | 0.05709598 | 0.150408
[5 empty] | 0.01923814 | 0.1512691 |  |  | 0.01663864 | 0.1520608 | 0.03698581 | 0.1523315 | 0.05707913 | 0.1520608
[5 empty] | 0.01833715 | 0.1529133 |  |  | 0.01679935 | 0.1537137 | 0.03661219 | 0.1539873 | 0.05678687 | 0.1537137
[5 empty] | 0.01949848 | 0.1545576 |  |  | 0.01680622 | 0.1553665 | 0.03732655 | 0.1556431 | 0.0571526 | 0.1553665
[5 empty] | 0.0187103 | 0.1562018 |  |  | 0.01706089 | 0.1570193 | 0.03765112 | 0.1572988 | 0.05778186 | 0.1570193
[5 empty] | 0.01996068 | 0.157846 |  |  | 0.01705328 | 0.1586722 | 0.03796352 | 0.1589546 | 0.05864022 | 0.1586722
[5 empty] | 0.02123764 | 0.1594903 |  |  | 0.01727333 | 0.160325 | 0.0384414 | 0.1606104 | 0.05969323 | 0.160325
[5 empty] | 0.01952925 | 0.1611345 |  |  | 0.01761098 | 0.1619778 | 0.03896238 | 0.1622662 | 0.06050647 | 0.1619778
[5 empty] | 0.01982353 | 0.1627787 |  |  | 0.01775618 | 0.1636307 | 0.03940411 | 0.1639219 | 0.0612455 | 0.1636307
[5 empty] | 0.02210855 | 0.1644229 |  |  | 0.01799884 | 0.1652835 | 0.04004421 | 0.1655777 | 0.0621759 | 0.1652835
[5 empty] | 0.02137234 | 0.1660672 |  |  | 0.01842892 | 0.1669363 | 0.04016031 | 0.1672335 | 0.06306323 | 0.1669363
[5 empty] | 0.02060295 | 0.1677114 |  |  | 0.01863636 | 0.1685892 | 0.04073006 | 0.1688893 | 0.06377306 | 0.1685892
[5 empty] | 0.02080943 | 0.1693556 |  |  | 0.018815 | 0.170242 | 0.04123457 | 0.170545 | 0.06368439 | 0.170242
[5 empty] | 0.02201074 | 0.1709999 |  |  | 0.0188848 | 0.1718948 | 0.04151229 | 0.1722008 | 0.06466541 | 0.1718948
[5 empty] | 0.02220724 | 0.1726441 |  |  | 0.01895041 | 0.1735477 | 0.04228062 | 0.1738566 | 0.06543215 | 0.1735477
[5 empty] | 0.02239934 | 0.1742883 |  |  | 0.01921218 | 0.1752005 | 0.04254029 | 0.1755124 | 0.06538571 | 0.1752005
[5 empty] | 0.02358739 | 0.1759326 |  |  | 0.01947041 | 0.1768533 | 0.04279201 | 0.1771682 | 0.06622718 | 0.1768533
[5 empty] | 0.0237718 | 0.1775768 |  |  | 0.01942543 | 0.1785062 | 0.04313647 | 0.1788239 | 0.06715765 | 0.1785062
[5 empty] | 0.02395292 | 0.179221 |  |  | 0.01967755 | 0.180159 | 0.0436744 | 0.1804797 | 0.06757821 | 0.180159
[5 empty] | 0.02213115 | 0.1808652 |  |  | 0.0199271 | 0.1818118 | 0.04360649 | 0.1821355 | 0.06768995 | 0.1818118
[5 empty] | 0.02330686 | 0.1825095 |  |  | 0.02007439 | 0.1834647 | 0.04413347 | 0.1837913 | 0.06829398 | 0.1834647
[5 empty] | 0.02348043 | 0.1841537 |  |  | 0.02021975 | 0.1851175 | 0.04465604 | 0.185447 | 0.06879138 | 0.1851175
[5 empty] | 0.02265224 | 0.1857979 |  |  | 0.02036348 | 0.1867704 | 0.04447491 | 0.1871028 | 0.06948323 | 0.1867704
[5 empty] | 0.02382704 | 0.1874422 |  |  | 0.02050659 | 0.1884232 | 0.04519119 | 0.1887586 | 0.07007293 | 0.1884232
[5 empty] | 0.02501197 | 0.1890864 |  |  | 0.02045738 | 0.190076 | 0.04552219 | 0.1904144 | 0.07038894 | 0.190076
[5 empty] | 0.025201 | 0.1907306 |  |  | 0.020714 | 0.1917289 | 0.04586795 | 0.1920702 | 0.0707249 | 0.1917289
[5 empty] | 0.02438761 | 0.1923748 |  |  | 0.02077098 | 0.1933817 | 0.04581628 | 0.1937259 | 0.07116207 | 0.1933817
[5 empty] | 0.0245653 | 0.1940191 |  |  | 0.02112282 | 0.1950345 | 0.046255 | 0.1953817 | 0.07228166 | 0.1950345
[5 empty] | 0.02572755 | 0.1956633 |  |  | 0.02116404 | 0.1966874 | 0.04667191 | 0.1970375 | 0.07216493 | 0.1966874
[5 empty] | 0.02586784 | 0.1973075 |  |  | 0.02118917 | 0.1983402 | 0.04695483 | 0.1986933 | 0.0728931 | 0.1983402
[5 empty] | 0.02497967 | 0.1989518 |  |  | 0.02129271 | 0.199993 | 0.04699158 | 0.200349 | 0.07344741 | 0.199993
[5 empty] | 0.02505826 | 0.200596 |  |  | 0.02136918 | 0.2016459 | 0.04756995 | 0.2020048 | 0.07370911 | 0.2016459
[5 empty] | 0.02512647 | 0.2022402 |  |  | 0.02152665 | 0.2032987 | 0.04749922 | 0.2036606 | 0.07350576 | 0.2032987
[5 empty] | 0.02619317 | 0.2038845 |  |  | 0.0215827 | 0.2049515 | 0.04772376 | 0.2053164 | 0.07359758 | 0.2049515
[5 empty] | 0.02625834 | 0.2055287 |  |  | 0.02153749 | 0.2066044 | 0.04804548 | 0.2069721 | 0.07368505 | 0.2066044
[5 empty] | 0.02532196 | 0.2071729 |  |  | 0.02169098 | 0.2082572 | 0.04806434 | 0.2086279 | 0.07456811 | 0.2082572
[5 empty] | 0.02438401 | 0.2088171 |  |  | 0.02164317 | 0.20991 | 0.0479803 | 0.2102837 | 0.07444667 | 0.20991
[5 empty] | 0.02644446 | 0.2104614 |  |  | 0.02169402 | 0.2115629 | 0.04809331 | 0.2119395 | 0.07462069 | 0.2115629
[5 empty] | 0.02550328 | 0.2121056 |  |  | 0.02184352 | 0.2132157 | 0.04820333 | 0.2135953 | 0.07469008 | 0.2132157
[5 empty] | 0.02656046 | 0.2137498 |  |  | 0.02199165 | 0.2148685 | 0.04861031 | 0.215251 | 0.07485477 | 0.2148685
[5 empty] | 0.02561597 | 0.2153941 |  |  | 0.02203839 | 0.2165214 | 0.0484142 | 0.2169068 | 0.07531471 | 0.2165214
[5 empty] | 0.02666979 | 0.2170383 |  |  | 0.02188371 | 0.2181742 | 0.04881497 | 0.2185626 | 0.07516981 | 0.2181742
[5 empty] | 0.02672188 | 0.2186825 |  |  | 0.0221276 | 0.2198271 | 0.04841257 | 0.2202184 | 0.07562001 | 0.2198271
[5 empty] | 0.02677223 | 0.2203267 |  |  | 0.02197005 | 0.2214799 | 0.04890695 | 0.2218741 | 0.07576525 | 0.2214799
[5 empty] | 0.02482082 | 0.221971 |  |  | 0.02221101 | 0.2231327 | 0.04889807 | 0.2235299 | 0.07530544 | 0.2231327
[5 empty] | 0.02586761 | 0.2236152 |  |  | 0.02205049 | 0.2247856 | 0.04878589 | 0.2251857 | 0.07594053 | 0.2247856
[5 empty] | 0.02691259 | 0.2252594 |  |  | 0.02218845 | 0.2264384 | 0.04927035 | 0.2268415 | 0.07617044 | 0.2264384
[5 empty] | 0.02595574 | 0.2269037 |  |  | 0.02232489 | 0.2280912 | 0.04885141 | 0.2284973 | 0.0757951 | 0.2280912
[5 empty] | 0.02699702 | 0.2285479 |  |  | 0.02235976 | 0.2297441 | 0.04902904 | 0.230153 | 0.07621445 | 0.2297441
[5 empty] | 0.02503641 | 0.2301921 |  |  | 0.02219307 | 0.2313969 | 0.04950317 | 0.2318088 | 0.07602842 | 0.2313969
[5 empty] | 0.02707389 | 0.2318364 |  |  | 0.02242478 | 0.2330497 | 0.04927378 | 0.2334646 | 0.07623693 | 0.2330497
[5 empty] | 0.02710944 | 0.2334806 |  |  | 0.02235488 | 0.2347026 | 0.04934081 | 0.2351204 | 0.07683992 | 0.2347026
[5 empty] | 0.02614303 | 0.2351248 |  |  | 0.02228334 | 0.2363554 | 0.04960422 | 0.2367761 | 0.07653732 | 0.2363554
[5 empty] | 0.02617464 | 0.236769 |  |  | 0.02251015 | 0.2380082 | 0.04956397 | 0.2384319 | 0.07662906 | 0.2380082
[5 empty] | 0.02620424 | 0.2384133 |  |  | 0.02243528 | 0.2396611 | 0.04962 | 0.2400877 | 0.07661508 | 0.2396611
[5 empty] | 0.02523181 | 0.2400575 |  |  | 0.02235872 | 0.2413139 | 0.04967228 | 0.2417435 | 0.07699529 | 0.2413139
[5 empty] | 0.02525732 | 0.2417017 |  |  | 0.02248045 | 0.2429667 | 0.04942076 | 0.2433992 | 0.07696964 | 0.2429667
[5 empty] | 0.02728076 | 0.243346 |  |  | 0.02240044 | 0.2446196 | 0.04986539 | 0.245055 | 0.07703805 | 0.2446196
[5 empty] | 0.0273021 | 0.2449902 |  |  | 0.02261868 | 0.2462724 | 0.04950613 | 0.2467108 | 0.07740045 | 0.2462724
[5 empty] | 0.02732131 | 0.2466344 |  |  | 0.02263514 | 0.2479252 | 0.04964294 | 0.2483666 | 0.07725678 | 0.2479252
[5 empty] | 0.02533837 | 0.2482786 |  |  | 0.02264981 | 0.2495781 | 0.05007577 | 0.2500224 | 0.07720697 | 0.2495781
[5 empty] | 0.02535325 | 0.2499229 |  |  | 0.02246266 | 0.2512309 | 0.04990458 | 0.2516781 | 0.07705094 | 0.2512309
[5 empty] | 0.02636594 | 0.2515671 |  |  | 0.02247367 | 0.2528838 | 0.04962931 | 0.2533339 | 0.07698864 | 0.2528838
[5 empty] | 0.0253764 | 0.2532113 |  |  | 0.02248283 | 0.2545366 | 0.05004994 | 0.2549897 | 0.07721998 | 0.2545366
[5 empty] | 0.02638462 | 0.2548556 |  |  | 0.02269011 | 0.2561894 | 0.0500664 | 0.2566455 | 0.0774449 | 0.2561894
[5 empty] | 0.02539057 | 0.2564998 |  |  | 0.0225955 | 0.2578423 | 0.04977866 | 0.2583012 | 0.07746334 | 0.2578423
[5 empty] | 0.02639423 | 0.258144 |  |  | 0.02269897 | 0.2594951 | 0.05008667 | 0.259957 | 0.07747522 | 0.2594951
[5 empty] | 0.02639556 | 0.2597883 |  |  | 0.02270051 | 0.2611479 | 0.04969039 | 0.2616128 | 0.07698047 | 0.2611479
[5 empty] | 0.02736465 | 0.2614325 |  |  | 0.02268512 | 0.2628008 | 0.04986287 | 0.2632686 | 0.0776278 | 0.2628008
[5 empty] | 0.0262667 | 0.2630767 |  |  | 0.0226146 | 0.2644536 | 0.04981519 | 0.2649243 | 0.07708648 | 0.2644536
[5 empty] | 0.02710899 | 0.2647209 |  |  | 0.02229276 | 0.2661064 | 0.04935268 | 0.2665801 | 0.07696956 | 0.2661064
[5 empty] | 0.02489899 | 0.2663652 |  |  | 0.0221259 | 0.2677593 | 0.04888931 | 0.2682359 | 0.07629856 | 0.2677593
[5 empty] | 0.02464417 | 0.2680094 |  |  | 0.0219203 | 0.2694121 | 0.04843909 | 0.2698917 | 0.07549502 | 0.2694121
[5 empty] | 0.02535202 | 0.2696536 |  |  | 0.02188226 | 0.2710649 | 0.04791598 | 0.2715475 | 0.07448045 | 0.2710649
[5 empty] | 0.02403 | 0.2712979 |  |  | 0.02151807 | 0.2727178 | 0.04763397 | 0.2732032 | 0.07337639 | 0.2727178
[5 empty] | 0.0246856 | 0.2729421 |  |  | 0.02123401 | 0.2743706 | 0.04720704 | 0.274859 | 0.07240436 | 0.2743706
[5 empty] | 0.02532627 | 0.2745863 |  |  | 0.02103639 | 0.2760234 | 0.04614919 | 0.2765148 | 0.07198589 | 0.2760234
[5 empty] | 0.0239595 | 0.2762305 |  |  | 0.02073148 | 0.2776763 | 0.04567438 | 0.2781706 | 0.07054251 | 0.2776763
[5 empty] | 0.02359277 | 0.2778748 |  |  | 0.02032558 | 0.2793291 | 0.04499661 | 0.2798263 | 0.06949574 | 0.2793291
[5 empty] | 0.02323353 | 0.279519 |  |  | 0.01992499 | 0.2809819 | 0.04452985 | 0.2814821 | 0.06846711 | 0.2809819
[5 empty] | 0.02288928 | 0.2811632 |  |  | 0.01973598 | 0.2826348 | 0.04388809 | 0.2831379 | 0.06717814 | 0.2826348
[5 empty] | 0.02156747 | 0.2828075 |  |  | 0.01956486 | 0.2842876 | 0.04288532 | 0.2847937 | 0.06665037 | 0.2842876
[5 empty] | 0.02227298 | 0.2844517 |  |  | 0.01931703 | 0.2859405 | 0.04223424 | 0.2864495 | 0.06570231 | 0.2859405
[5 empty] | 0.02098399 | 0.2860959 |  |  | 0.01887644 | 0.2875933 | 0.04200144 | 0.2881052 | 0.06477902 | 0.2875933
[5 empty] | 0.02269391 | 0.2877402 |  |  | 0.01873493 | 0.2892461 | 0.0415666 | 0.289761 | 0.06415257 | 0.2892461
[5 empty] | 0.0204027 | 0.2893844 |  |  | 0.01859248 | 0.290899 | 0.04072969 | 0.2914168 | 0.06352292 | 0.290899
[5 empty] | 0.02111035 | 0.2910286 |  |  | 0.01824908 | 0.2925518 | 0.04059066 | 0.2930726 | 0.06269 | 0.2925518
[5 empty] | 0.02181685 | 0.2926728 |  |  | 0.01800471 | 0.2942046 | 0.03974948 | 0.2947283 | 0.06135378 | 0.2942046
[5 empty] | 0.02152217 | 0.2943171 |  |  | 0.01785936 | 0.2958575 | 0.03950613 | 0.2963841 | 0.0604142 | 0.2958575
[5 empty] | 0.0202263 | 0.2959613 |  |  | 0.01751301 | 0.2975103 | 0.03866057 | 0.2980399 | 0.05977121 | 0.2975103
[5 empty] | 0.01892922 | 0.2976055 |  |  | 0.01736565 | 0.2991631 | 0.03791277 | 0.2996957 | 0.05922476 | 0.2991631
[5 empty] | 0.01863091 | 0.2992498 |  |  | 0.01701727 | 0.300816 | 0.03746269 | 0.3013514 | 0.0582748 | 0.300816
[5 empty] | 0.02033135 | 0.300894 |  |  | 0.01686784 | 0.3024688 | 0.03711029 | 0.3030072 | 0.05772127 | 0.3024688
[5 empty] | 0.01803054 | 0.3025382 |  |  | 0.01641736 | 0.3041216 | 0.03655556 | 0.304663 | 0.05686412 | 0.3041216
[5 empty] | 0.01872844 | 0.3041824 |  |  | 0.01626581 | 0.3057745 | 0.03619845 | 0.3063188 | 0.05600331 | 0.3057745
[5 empty] | 0.01942504 | 0.3058267 |  |  | 0.01601317 | 0.3074273 | 0.03563893 | 0.3079746 | 0.05473879 | 0.3074273
[5 empty] | 0.01712033 | 0.3074709 |  |  | 0.01565943 | 0.3090801 | 0.03467697 | 0.3096303 | 0.0541705 | 0.3090801
[5 empty] | 0.01881429 | 0.3091151 |  |  | 0.01540457 | 0.310733 | 0.03421254 | 0.3112861 | 0.05289839 | 0.310733
[5 empty] | 0.01750689 | 0.3107594 |  |  | 0.01514858 | 0.3123858 | 0.03344559 | 0.3129419 | 0.0523224 | 0.3123858
[5 empty] | 0.01819812 | 0.3124036 |  |  | 0.01499145 | 0.3140386 | 0.03297611 | 0.3145977 | 0.0515425 | 0.3140386
[5 empty] | 0.01688797 | 0.3140478 |  |  | 0.01473316 | 0.3156915 | 0.03240404 | 0.3162534 | 0.05005863 | 0.3156915
[5 empty] | 0.01657641 | 0.3156921 |  |  | 0.01457369 | 0.3173443 | 0.03192938 | 0.3179092 | 0.04977073 | 0.3173443
[5 empty] | 0.01526343 | 0.3173363 |  |  | 0.01411303 | 0.3189972 | 0.03125207 | 0.319565 | 0.04827877 | 0.3189972
[5 empty] | 0.01694901 | 0.3189805 |  |  | 0.01405116 | 0.32065 | 0.03057208 | 0.3212208 | 0.04808267 | 0.32065
[5 empty] | 0.01663313 | 0.3206247 |  |  | 0.01358808 | 0.3223028 | 0.03028939 | 0.3228766 | 0.0471824 | 0.3223028
[5 empty] | 0.01631578 | 0.322269 |  |  | 0.01352376 | 0.3239557 | 0.02970396 | 0.3245323 | 0.04607791 | 0.3239557
[5 empty] | 0.01499693 | 0.3239132 |  |  | 0.01315819 | 0.3256085 | 0.02931576 | 0.3261881 | 0.04526913 | 0.3256085
[5 empty] | 0.01467657 | 0.3255574 |  |  | 0.01289135 | 0.3272613 | 0.02842475 | 0.3278439 | 0.04425603 | 0.3272613
[5 empty] | 0.01435469 | 0.3272017 |  |  | 0.01272324 | 0.3289142 | 0.02773089 | 0.3294997 | 0.04323855 | 0.3289142