## 1
Общество с ограниченной ответственностью "Инженерная геология" (ООО "ИнжГео") | [11 empty] | Общество с ограниченной ответственностью "Инженерная геология" (ООО "ИнжГео")
Юр. адрес: 117279, г. Москва, ул. Миклухо-Маклая, 36 а, этаж 5, пом. XXIII к. 76-84 | [11 empty] | Юр. адрес: 117279, г. Москва, ул. Миклухо-Маклая, 36 а, этаж 5, пом. XXIII к. 76-84 | [8 empty] | нагр |  |  | X0 | Y0 | R |  | нагр |  |  |  | X0 | Y0 | R | нагр |  |  |  | X0 | Y0 | R |  | нагр |  |  |  | X0 | Y0 | R
Телефон/факс +7 (495) 132-30-00, Адрес электронной почты inbox@inj-geo.ru | [11 empty] | Телефон/факс +7 (495) 132-30-00, Адрес электронной почты inbox@inj-geo.ru | [12 empty] | 0 | [7 empty] | 0 | [6 empty] | 0 | [7 empty] | 0
[21 empty] | девиатор | [6 empty] | девиатор | [6 empty] | девиатор | [7 empty] | девиатор
Испытательная лаборатория ООО «ИнжГео» | [11 empty] | Испытательная лаборатория ООО «ИнжГео» | [8 empty] | x0 | Угол | X | Y |  |  |  | x0 |  | Угол | X | Y |  |  | x0 |  | Угол | X | Y |  |  |  | x0 |  | Угол | X | Y
Адрес места осуществления деятельности лаборатории: г. Москва, просп. Вернадского, д. 51, стр. 1 | [11 empty] | Адрес места осуществления деятельности лаборатории: г. Москва, просп. Вернадского, д. 51, стр. 1 | [9 empty] | 0 | [7 empty] | 0 | [6 empty] | 0 | [7 empty] | 0
Телефон +7(910)4557682, E-mail: slg85@mail.ru | [11 empty] | Телефон +7(910)4557682, E-mail: slg85@mail.ru | [9 empty] | 5 | [7 empty] | 5 | [6 empty] | 5 | [7 empty] | 5
[22 empty] | 10 | [7 empty] | 10 | [6 empty] | 10 | [7 empty] | 10
[12 empty] | Протокол испытаний № 13-63/185 от 02-05-2023 | [9 empty] | 15 | [7 empty] | 15 | [6 empty] | 15 | [7 empty] | 15
[22 empty] | 20 | [7 empty] | 20 | [6 empty] | 20 | [7 empty] | 20
[12 empty] | Наименование и адрес заказчика: Переход трубопровода через р. Енисей | [9 empty] | 25 | [7 empty] | 25 | [6 empty] | 25 | [7 empty] | 25
[12 empty] | Наименование объекта: ООО Регионстрой | [9 empty] | 30 | [7 empty] | 30 | [6 empty] | 30 | [7 empty] | 30
Наименование используемого метода/методики: ГОСТ 12248.4-2020 | [11 empty] | Наименование используемого метода/методики: ГОСТ 12248.3-2020 | [9 empty] | 35 | [7 empty] | 35 | [6 empty] | 35 | [7 empty] | 35
Условия проведения испытания: температура окружающей среды (18 - 25)0С, влажность воздуха (40 - 75)% | [11 empty] | Условия проведения испытания: температура окружающей среды (18 - 25)0С, влажность воздуха (40 - 75)% | [9 empty] | 40 | [7 empty] | 40 | [6 empty] | 40 | [7 empty] | 40
[12 empty] | Дата получение объекта подлежащего испытаниям: 05-04-2023 | [9 empty] | 45 | [7 empty] | 45 | [6 empty] | 45 | [7 empty] | 45
[12 empty] | Дата испытания: 25.10.2022-19.11.2185 | [9 empty] | 50 | [7 empty] | 50 | [6 empty] | 50 | [7 empty] | 50
[22 empty] | 55 | [7 empty] | 55 | [6 empty] | 55 | [7 empty] | 55
Испытание грунтов методом трехосного сжатия | [11 empty] | Испытание грунтов методом трехосного сжатия | [9 empty] | 60 | [7 empty] | 60 | [6 empty] | 60 | [7 empty] | 60
[22 empty] | 65 | [7 empty] | 65 | [6 empty] | 65 | [7 empty] | 65
Лабораторный номер: | [6 empty] | We, д.е. = |  |  |  |  | Лабораторный номер: |  | 1220 |  |  |  | We, д.е. = | 0.54585551 |  |  | 70 | [7 empty] | 70 | [6 empty] | 70 | [7 empty] | 70
Номер скважины: | [6 empty] | ρ, г/см3 = |  |  |  |  | Номер скважины: |  | BH-103 |  |  |  | ρ, г/см3 = | 1.55 |  |  | 75 | [7 empty] | 75 | [6 empty] | 75 | [7 empty] | 75
Глубина отбора, м: | [6 empty] | ρs, г/см3 = |  |  |  |  | Глубина отбора, м: |  | 0.6 |  |  |  | ρs, г/см3 = | 2.71 |  |  | 80 | [7 empty] | 80 | [6 empty] | 80 | [7 empty] | 80
Наименование грунта: | [6 empty] | e, д.е. = |  |  |  |  | Наименование грунта: |  | Суглинок, после оттаивания текучий, тяжелый песчанистый |  |  |  | e, д.е. = | 1.702754 |  |  | 85 | [7 empty] | 85 | [6 empty] | 85 | [7 empty] | 85
Схема проведения опыта: | [6 empty] | IL, д.е. = |  |  |  |  | Схема проведения опыта: |  | КД |  |  |  | IL, д.е. = | 3.038 |  |  | 90 | [7 empty] | 90 | [6 empty] | 90 | [7 empty] | 90
[22 empty] | 95 | [7 empty] | 95 | [6 empty] | 95 | [7 empty] | 95
[22 empty] | 100 | [7 empty] | 100 | [6 empty] | 100 | [7 empty] | 100
Результаты испытаний | [11 empty] | Результаты испытаний | [9 empty] | 105 | [7 empty] | 105 | [6 empty] | 105 | [7 empty] | 105
[22 empty] | 110 | [7 empty] | 110 | [6 empty] | 110 | [7 empty] | 110
[22 empty] | 115 | [7 empty] | 115 | [6 empty] | 115 | [7 empty] | 115
[22 empty] | 120 | [7 empty] | 120 | [6 empty] | 120 | [7 empty] | 120
[22 empty] | 125 | [7 empty] | 125 | [6 empty] | 125 | [7 empty] | 125
[22 empty] | 130 | [7 empty] | 130 | [6 empty] | 130 | [7 empty] | 130
[22 empty] | 135 | [7 empty] | 135 | [6 empty] | 135 | [7 empty] | 135
[22 empty] | 140 | [7 empty] | 140 | [6 empty] | 140 | [7 empty] | 140
[22 empty] | 145 | [7 empty] | 145 | [6 empty] | 145 | [7 empty] | 145
[22 empty] | 150 | [7 empty] | 150 | [6 empty] | 150 | [7 empty] | 150
[22 empty] | 155 | [7 empty] | 155 | [6 empty] | 155 | [7 empty] | 155
[22 empty] | 160 | [7 empty] | 160 | [6 empty] | 160 | [7 empty] | 160
[22 empty] | 165 | [7 empty] | 165 | [6 empty] | 165 | [7 empty] | 165
[22 empty] | 170 | [7 empty] | 170 | [6 empty] | 170 | [7 empty] | 170
[22 empty] | 175 | [7 empty] | 175 | [6 empty] | 175 | [7 empty] | 175
[22 empty] | 180 | [7 empty] | 180 | [6 empty] | 180 | [7 empty] | 180
[13 empty] | Давление в камере, Мпа σ3 | Вертикальная нагрузка, Мпа σ1 | Поровое давление, Мпа u
| K0, д.е. | 0.8608269 |  |  |  |  | Коэфф. Точки | [5 empty] | 0.05 | 0.08227253 | [5 empty] | 1 | [6 empty] | σ3,кПа | σ1,кПа | u, кПа |  |  |  | 4
| q_zg, МПа | 0.04304134 | [10 empty] | 0.15 | 0.2146073 | [27 empty] | δ3, Мпа | δ1-δ3, МПа | δ1, МПа | δ1, КПа
|  |  | Модуль деформации, МПа: | [9 empty] | 0.25 | 0.346942 | [21 empty] | С, МПа:
|  |  | Е0= |  | Точки модуля (полное напр.), МПа |  |  |  | 0.04304134 | 0.06886615 | [25 empty] | φ, град:
|  |  | E50 = |  | qf (полное напр.), МПа |  |  |  | 0.06162116 | [26 empty] | E, Мпа
|  |  | Коэф. Поперечной деформации, ϑ = | [9 empty] | Эффективные значения угла внутреннего трения и удельного сцепления ϕ', С' | [13 empty] | x | 0
[13 empty] | ϕ', град. = | 8 | [12 empty] | y |  |  |  | С, кПа | φ,°
[13 empty] | С', МПа = | 0.007
| Исполнитель: | [6 empty] | Морозов Д.С. |  |  |  |  | Исполнитель: |  |  |  |  | Морозов Д.С.
| Начальник исп. лаборатории: | [6 empty] | Семиколенова Л.Г. |  |  |  |  | Начальник исп. лаборатории: |  |  |  |  | Семиколенова Л.Г.
Лист 1 , всего листов 2 | [11 empty] | Лист 2 , всего листов 2
Частичное воспроизведение протокола испытаний без письменного разрешения ООО «ИнжГео» ЗАПРЕЩАЕТСЯ | [11 empty] | Частичное воспроизведение протокола испытаний без письменного разрешения ООО «ИнжГео» ЗАПРЕЩАЕТСЯ
[5 empty] | второй график |  | первый график | [9 empty] | К Пуассона
dev50 | epsE50 | ind | devE0 | epsE0 | dev | eps | sigma |  | dev1 | eps1 | dev2 | eps2 | dev3 | eps3 |  | Глины
0.01162116 | 0.008797309 |  |  |  | 0 | 0 |  |  | 0 | 0 | 0 | 0 | 0 | 0 |  | < 0 | 0,20-0,30
ind |  |  |  |  | 0.004076691 | 0.00162643 |  |  | 0.003755786 | 0.001633577 | 0.01518271 | 0.00244541 | 0.02617435 | 0.002264478 |  | 0-0,25 | 0,30-0,38
2 |  |  |  |  | 0.006456202 | 0.002932436 |  |  | 0.0075 | 0.003406534 | 0.01780441 | 0.00327371 | 0.0309626 | 0.003262263 |  | 0,25< | 0,38-0,45
E0 |  |  |  |  | 0.006665521 | 0.004879289 |  |  | 0.009752012 | 0.004900731 | 0.02148468 | 0.004910565 | 0.03646523 | 0.004893394 |  | Суглинки | 0,35-0,37
epsE0 | devE0 |  |  |  | 0.009064373 | 0.006505719 |  |  | 0.01213214 | 0.006534308 | 0.02504189 | 0.00654742 | 0.04138398 | 0.006524526 |  | Пески и супеси | 0,30-0,35
0.002932436 | 0.006456202 |  |  |  | 0.01162116 | 0.008797309 |  |  | 0.01410375 | 0.008167885 | 0.02770288 | 0.008184275 | 0.04450078 | 0.008155657
[5 empty] | 0.01121277 | 0.009758578 |  |  | 0.01613627 | 0.0102196 | 0.03009446 | 0.009821129 | 0.04847101 | 0.009732955
График E50 |  | График E |  |  | 0.01318872 | 0.01138501 |  |  | 0.01698008 | 0.01143504 | 0.03230364 | 0.01087192 | 0.05151685 | 0.01141792
eps | q | sigma |  |  | 0.01412944 | 0.01301144 |  |  | 0.01824119 | 0.01306862 | 0.03548439 | 0.01309484 | 0.05530817 | 0.01304905
Горизонтальная линия E50 |  | Касательная |  |  | 0.01503057 | 0.01463787 |  |  | 0.01984913 | 0.01470219 | 0.03811537 | 0.01473169 | 0.05933834 | 0.01468018
0 |  | a | b |  | 0.01388775 | 0.0162643 |  |  | 0.02079816 | 0.01633577 | 0.04019495 | 0.01636855 | 0.06297457 | 0.01631131
|  |  | 0 |  | 0.01569662 | 0.01789073 |  |  | 0.02208258 | 0.01796935 | 0.04290152 | 0.0180054 | 0.06678403 | 0.01794245
Вертикальная линия E50 |  | p1 и p2 |  |  | 0.01545281 | 0.01951716 |  |  | 0.02319665 | 0.01960292 | 0.04501348 | 0.01964226 | 0.07013393 | 0.01957358
| 0 | 0 |  |  | 0.01715196 | 0.02114359 |  |  | 0.02423467 | 0.0212365 | 0.04740922 | 0.02127911 | 0.07319147 | 0.02120471
[5 empty] | 0.01878971 | 0.02277002 |  |  | 0.0250909 | 0.02287008 | 0.04966713 | 0.02291597 | 0.07632383 | 0.02283584
Касательная линия E50 |  |  |  |  | 0.01836168 | 0.02439645 |  |  | 0.02615962 | 0.02450365 | 0.0514656 | 0.02455282 | 0.07889822 | 0.02446697
0 | 0 | Горизонтальная 1 |  |  | 0.01986353 | 0.02602288 |  |  | 0.02703512 | 0.02613723 | 0.05278303 | 0.02618968 | 0.08148182 | 0.0260981
[5 empty] | 0.01829088 | 0.02764931 |  |  | 0.02761167 | 0.02777081 | 0.05449782 | 0.02782653 | 0.08304183 | 0.02772924
Горизонтальная линия qкр |  |  |  |  | 0.02063938 | 0.02927574 |  |  | 0.02828354 | 0.02940438 | 0.05618834 | 0.02946339 | 0.08464545 | 0.02936037
Горизонтальная линия q |  | Горизонтальная 2 |  |  | 0.01892191 | 0.03090216 |  |  | 0.02854503 | 0.03103796 | 0.05693301 | 0.03110024 | 0.08626368 | 0.0309915
0 |  | 0 |  |  | 0.02119267 | 0.03252859 |  |  | 0.02883173 | 0.03267154 | 0.05794442 | 0.0327371 | 0.08711291 | 0.03262263
[5 empty] | 0.0194544 | 0.03415502 |  |  | 0.02920684 | 0.03430512 | 0.05870511 | 0.03437395 | 0.08892815 | 0.03425376
Вертикальная линия q |  |  |  |  | 0.01970533 | 0.03578145 |  |  | 0.02986875 | 0.03593869 | 0.0593411 | 0.03601081 | 0.0897019 | 0.03588489
| 0 |  |  |  | 0.01994367 | 0.03740788 |  |  | 0.02991498 | 0.03757227 | 0.06014733 | 0.03764766 | 0.09032666 | 0.03751602
[5 empty] | 0.02216763 | 0.03903431 |  |  | 0.030343 | 0.03920585 | 0.06071876 | 0.03928452 | 0.09119493 | 0.03914716
[5 empty] | 0.02137544 | 0.04066074 |  |  | 0.03085032 | 0.04083942 | 0.06095033 | 0.04092137 | 0.09209921 | 0.04077829
[5 empty] | 0.02256531 | 0.04228717 |  |  | 0.03113441 | 0.042473 | 0.06193699 | 0.04255823 | 0.09343199 | 0.04240942
[5 empty] | 0.02273545 | 0.0439136 |  |  | 0.03119278 | 0.04410658 | 0.06257369 | 0.04419508 | 0.09428577 | 0.04404055
[5 empty] | 0.02188409 | 0.04554003 |  |  | 0.03162291 | 0.04574015 | 0.06255538 | 0.04583194 | 0.09475306 | 0.04567168
[5 empty] | 0.02300944 | 0.04716646 |  |  | 0.03182229 | 0.04737373 | 0.063077 | 0.04746879 | 0.09482634 | 0.04730281
[5 empty] | 0.02210972 | 0.04879289 |  |  | 0.03168842 | 0.04900731 | 0.0635335 | 0.04910565 | 0.09609813 | 0.04893394
[5 empty] | 0.02318314 | 0.05041932 |  |  | 0.03201879 | 0.05064089 | 0.06401983 | 0.0507425 | 0.09596091 | 0.05056508
[5 empty] | 0.02324233 | 0.05204575 |  |  | 0.03211089 | 0.05227446 | 0.06383094 | 0.05237936 | 0.09650718 | 0.05219621
[5 empty] | 0.02224231 | 0.05367218 |  |  | 0.03227253 | 0.05390804 | 0.06460728 | 0.05401621 | 0.09694203 | 0.05382734
[5 empty] | 0.02223391 | 0.05529861 |  |  | 0.03227142 | 0.05554162 | 0.06450727 | 0.05565307 | 0.09673156 | 0.05545847
[5 empty] | 0.02321075 | 0.05692504 |  |  | 0.03195387 | 0.05717519 | 0.0645861 | 0.05728992 | 0.09636355 | 0.0570896
[5 empty] | 0.02117376 | 0.05855147 |  |  | 0.03191601 | 0.05880877 | 0.06402323 | 0.05892678 | 0.09663568 | 0.05872073
[5 empty] | 0.02212389 | 0.0601779 |  |  | 0.03185916 | 0.06044235 | 0.06422132 | 0.06056363 | 0.0964519 | 0.06035186
[5 empty] | 0.02106208 | 0.06180433 |  |  | 0.03198464 | 0.06207592 | 0.06378303 | 0.06220049 | 0.09591617 | 0.061983
[5 empty] | 0.02298926 | 0.06343076 |  |  | 0.03169377 | 0.0637095 | 0.06371103 | 0.06383734 | 0.09553244 | 0.06361413
[5 empty] | 0.02090638 | 0.06505719 |  |  | 0.03158788 | 0.06534308 | 0.06390798 | 0.0654742 | 0.09490467 | 0.06524526
[5 empty] | 0.02281437 | 0.06668362 |  |  | 0.03166829 | 0.06697665 | 0.06307654 | 0.06711105 | 0.0948368 | 0.06687639
[5 empty] | 0.02271418 | 0.06831005 |  |  | 0.03143632 | 0.06861023 | 0.06311937 | 0.06874791 | 0.0949328 | 0.06850752
[5 empty] | 0.02060674 | 0.06993648 |  |  | 0.03149329 | 0.07024381 | 0.06303915 | 0.07038476 | 0.09359661 | 0.07013865
[5 empty] | 0.02249299 | 0.07156291 |  |  | 0.03104053 | 0.07187739 | 0.06223852 | 0.07202162 | 0.09373219 | 0.07176978
[5 empty] | 0.02037388 | 0.07318934 |  |  | 0.03107935 | 0.07351096 | 0.06192016 | 0.07365847 | 0.09274349 | 0.07340092
[5 empty] | 0.02025035 | 0.07481577 |  |  | 0.03081108 | 0.07514454 | 0.06168673 | 0.07529533 | 0.09273447 | 0.07503205
[5 empty] | 0.02212332 | 0.0764422 |  |  | 0.03063705 | 0.07677812 | 0.06124088 | 0.07693218 | 0.09180908 | 0.07666318
[5 empty] | 0.02199375 | 0.07806863 |  |  | 0.03055857 | 0.07841169 | 0.06138528 | 0.07856904 | 0.09157127 | 0.07829431
[5 empty] | 0.02086257 | 0.07969506 |  |  | 0.03027696 | 0.08004527 | 0.0611226 | 0.08020589 | 0.091225 | 0.07992544
[5 empty] | 0.01973073 | 0.08132149 |  |  | 0.03029355 | 0.08167885 | 0.0601555 | 0.08184275 | 0.09027422 | 0.08155657
[5 empty] | 0.02159916 | 0.08294792 |  |  | 0.02980966 | 0.08331242 | 0.06028663 | 0.0834796 | 0.08942289 | 0.08318771
[5 empty] | 0.0204688 | 0.08457435 |  |  | 0.02972661 | 0.084946 | 0.06001867 | 0.08511645 | 0.08897495 | 0.08481884
[5 empty] | 0.02133483 | 0.08620078 |  |  | 0.02974568 | 0.08657958 | 0.05905428 | 0.08675331 | 0.08923062 | 0.08644997
[5 empty] | 0.02118227 | 0.08782721 |  |  | 0.02955002 | 0.08821315 | 0.05907675 | 0.08839016 | 0.08812562 | 0.0880811
[5 empty] | 0.02001302 | 0.08945364 |  |  | 0.02902827 | 0.08984673 | 0.05844621 | 0.09002702 | 0.08744526 | 0.08971223
[5 empty] | 0.02083016 | 0.09108007 |  |  | 0.02898472 | 0.09148031 | 0.05826937 | 0.09166387 | 0.08720242 | 0.09134336
[5 empty] | 0.01863673 | 0.09270649 |  |  | 0.02852369 | 0.09311389 | 0.0574549 | 0.09330073 | 0.08580997 | 0.09297449
[5 empty] | 0.01943581 | 0.09433292 |  |  | 0.02834948 | 0.09474746 | 0.05731148 | 0.09493758 | 0.0847808 | 0.09460563
[5 empty] | 0.01823046 | 0.09595935 |  |  | 0.0280664 | 0.09638104 | 0.05624778 | 0.09657444 | 0.0845278 | 0.09623676
[5 empty] | 0.01902373 | 0.09758578 |  |  | 0.02787876 | 0.09801462 | 0.05597249 | 0.09821129 | 0.08316383 | 0.09786789
[5 empty] | 0.01781869 | 0.09921221 |  |  | 0.02749086 | 0.09964819 | 0.05509426 | 0.09984815 | 0.08230179 | 0.09949902
[5 empty] | 0.0176184 | 0.1008386 |  |  | 0.02720702 | 0.1012818 | 0.05452179 | 0.101485 | 0.08175456 | 0.1011302
[5 empty] | 0.01742592 | 0.1024651 |  |  | 0.02713154 | 0.1029153 | 0.05406374 | 0.1031219 | 0.08113501 | 0.1027613
[5 empty] | 0.01823902 | 0.1040915 |  |  | 0.02686873 | 0.1045489 | 0.05352879 | 0.1047587 | 0.08005398 | 0.1043924
[5 empty] | 0.01903608 | 0.1057179 |  |  | 0.02660089 | 0.1061825 | 0.05320256 | 0.1063956 | 0.07963436 | 0.1060235
[5 empty] | 0.01881819 | 0.1073444 |  |  | 0.0262085 | 0.1078161 | 0.05282805 | 0.1080324 | 0.0786449 | 0.1076547
[5 empty] | 0.01858972 | 0.1089708 |  |  | 0.02599773 | 0.1094497 | 0.05201326 | 0.1096693 | 0.07730402 | 0.1092858
[5 empty] | 0.01635508 | 0.1105972 |  |  | 0.02567473 | 0.1110832 | 0.0513706 | 0.1113061 | 0.07693018 | 0.1109169
[5 empty] | 0.01611863 | 0.1122237 |  |  | 0.02504566 | 0.1127168 | 0.05051251 | 0.112943 | 0.0750418 | 0.1125481
[5 empty] | 0.01688475 | 0.1138501 |  |  | 0.0250167 | 0.1143504 | 0.0502514 | 0.1145798 | 0.07445734 | 0.1141792
[5 empty] | 0.01565784 | 0.1154765 |  |  | 0.02469402 | 0.115984 | 0.04959968 | 0.1162167 | 0.07399523 | 0.1158103
[5 empty] | 0.01744228 | 0.1171029 |  |  | 0.02438377 | 0.1176175 | 0.04846978 | 0.1178536 | 0.0726739 | 0.1174415
[5 empty] | 0.01524244 | 0.1187294 |  |  | 0.02409213 | 0.1192511 | 0.04807412 | 0.1194904 | 0.07151181 | 0.1190726
[5 empty] | 0.01506272 | 0.1203558 |  |  | 0.02362525 | 0.1208847 | 0.04732511 | 0.1211273 | 0.07082738 | 0.1207037
[5 empty] | 0.01590748 | 0.1219822 |  |  | 0.02328932 | 0.1225183 | 0.04713518 | 0.1227641 | 0.06993906 | 0.1223349
[5 empty] | 0.01678113 | 0.1236087 |  |  | 0.02309049 | 0.1241518 | 0.04681674 | 0.124401 | 0.0693653 | 0.123966
[5 empty] | 0.01568803 | 0.1252351 |  |  | 0.02313493 | 0.1257854 | 0.04648221 | 0.1260378 | 0.06922452 | 0.1255971
[5 empty] | 0.01663258 | 0.1268615 |  |  | 0.0228288 | 0.127419 | 0.04634401 | 0.1276747 | 0.06863516 | 0.1272283
[5 empty] | 0.01561839 | 0.1284879 |  |  | 0.02287828 | 0.1290526 | 0.04621457 | 0.1293115 | 0.06921568 | 0.1288594
[5 empty] | 0.01562293 | 0.1301144 |  |  | 0.02307693 | 0.1306862 | 0.04599593 | 0.1309484 | 0.06862348 | 0.1304905
[5 empty] | 0.01563372 | 0.1317408 |  |  | 0.02298749 | 0.1323197 | 0.04591291 | 0.1325852 | 0.06895981 | 0.1321216
[5 empty] | 0.01465044 | 0.1333672 |  |  | 0.0230066 | 0.1339533 | 0.04594728 | 0.1342221 | 0.06942149 | 0.1337528
[5 empty] | 0.01567278 | 0.1349937 |  |  | 0.0231338 | 0.1355869 | 0.04569813 | 0.135859 | 0.06860718 | 0.1353839
[5 empty] | 0.01470041 | 0.1366201 |  |  | 0.02316865 | 0.1372205 | 0.04576455 | 0.1374958 | 0.0691155 | 0.137015
[5 empty] | 0.01573301 | 0.1382465 |  |  | 0.02321068 | 0.138854 | 0.04634563 | 0.1391327 | 0.06904512 | 0.1386462
[5 empty] | 0.01577025 | 0.139873 |  |  | 0.02325944 | 0.1404876 | 0.04614045 | 0.1407695 | 0.06979467 | 0.1402773
[5 empty] | 0.01481181 | 0.1414994 |  |  | 0.02311448 | 0.1421212 | 0.04654809 | 0.1424064 | 0.06946281 | 0.1419084
[5 empty] | 0.01685738 | 0.1431258 |  |  | 0.02317535 | 0.1437548 | 0.04636766 | 0.1440432 | 0.07004816 | 0.1435396
[5 empty] | 0.01490663 | 0.1447522 |  |  | 0.02344159 | 0.1453883 | 0.04669823 | 0.1456801 | 0.06954939 | 0.1451707
[5 empty] | 0.01495923 | 0.1463787 |  |  | 0.02331276 | 0.1470219 | 0.04693889 | 0.1473169 | 0.07036513 | 0.1468018
[5 empty] | 0.0150152 | 0.1480051 |  |  | 0.02348839 | 0.1486555 | 0.04668874 | 0.1489538 | 0.07009403 | 0.148433
[5 empty] | 0.01710657 | 0.1496315 |  |  | 0.0236838 | 0.1502891 | 0.04736083 | 0.1505907 | 0.07120829 | 0.1500641
[5 empty] | 0.01624773 | 0.151258 |  |  | 0.02354984 | 0.1519227 | 0.04766356 | 0.1522275 | 0.07113895 | 0.1516952
[5 empty] | 0.01642896 | 0.1528844 |  |  | 0.02387836 | 0.1535562 | 0.04809771 | 0.1538644 | 0.0722502 | 0.1533264
[5 empty] | 0.01564053 | 0.1545108 |  |  | 0.02435568 | 0.1551898 | 0.04803573 | 0.1555012 | 0.07250115 | 0.1549575
[5 empty] | 0.01787273 | 0.1561373 |  |  | 0.0246681 | 0.1568234 | 0.04865007 | 0.1571381 | 0.07405089 | 0.1565886
[5 empty] | 0.01711584 | 0.1577637 |  |  | 0.02480197 | 0.158457 | 0.04971318 | 0.1587749 | 0.07505852 | 0.1582198
[5 empty] | 0.01636013 | 0.1593901 |  |  | 0.0251436 | 0.1600905 | 0.05059751 | 0.1604118 | 0.07588313 | 0.1598509
[5 empty] | 0.01759588 | 0.1610165 |  |  | 0.0253793 | 0.1617241 | 0.05117552 | 0.1620486 | 0.07718382 | 0.161482
[5 empty] | 0.01881337 | 0.162643 |  |  | 0.02599542 | 0.1633577 | 0.05191966 | 0.1636855 | 0.07791969 | 0.1631131
[5 empty] | 0.01900289 | 0.1642694 |  |  | 0.02627825 | 0.1649913 | 0.05200238 | 0.1653223 | 0.07884984 | 0.1647443
[5 empty] | 0.01917426 | 0.1658958 |  |  | 0.02632324 | 0.1666248 | 0.05240444 | 0.1669592 | 0.07917583 | 0.1663754
[5 empty] | 0.01934139 | 0.1675223 |  |  | 0.02665878 | 0.1682584 | 0.05307922 | 0.1685961 | 0.07987974 | 0.1680065
[5 empty] | 0.01950459 | 0.1691487 |  |  | 0.02668862 | 0.169892 | 0.0536424 | 0.1702329 | 0.08046681 | 0.1696377
[5 empty] | 0.01766416 | 0.1707751 |  |  | 0.02701322 | 0.1715256 | 0.05379486 | 0.1718698 | 0.08133833 | 0.1712688
[5 empty] | 0.01782043 | 0.1724016 |  |  | 0.027433 | 0.1731592 | 0.05433747 | 0.1735066 | 0.08169561 | 0.1728999
[5 empty] | 0.01997369 | 0.174028 |  |  | 0.02754839 | 0.1747927 | 0.05527111 | 0.1751435 | 0.08283994 | 0.1745311
[5 empty] | 0.01812426 | 0.1756544 |  |  | 0.02765984 | 0.1764263 | 0.05569664 | 0.1767803 | 0.08327262 | 0.1761622
[5 empty] | 0.01927244 | 0.1772808 |  |  | 0.02806777 | 0.1780599 | 0.05571495 | 0.1784172 | 0.08409494 | 0.1777933
[5 empty] | 0.01841854 | 0.1789073 |  |  | 0.02817261 | 0.1796935 | 0.05602691 | 0.180054 | 0.08450821 | 0.1794245
[5 empty] | 0.01956287 | 0.1805337 |  |  | 0.02847481 | 0.181327 | 0.05633339 | 0.1816909 | 0.08481371 | 0.1810556
[5 empty] | 0.01870574 | 0.1821601 |  |  | 0.0285748 | 0.1829606 | 0.05713526 | 0.1833277 | 0.08621276 | 0.1826867
[5 empty] | 0.01885053 | 0.1837866 |  |  | 0.02867395 | 0.1845942 | 0.05763382 | 0.1849646 | 0.08601217 | 0.1843179
[5 empty] | 0.02000377 | 0.185413 |  |  | 0.02908376 | 0.1862278 | 0.05755038 | 0.1866015 | 0.08674581 | 0.185949
[5 empty] | 0.02116081 | 0.1870394 |  |  | 0.02920166 | 0.1878613 | 0.05808578 | 0.1882383 | 0.08810085 | 0.1875801
[5 empty] | 0.01931635 | 0.1886658 |  |  | 0.0292202 | 0.1894949 | 0.05892498 | 0.1898752 | 0.08825501 | 0.1892113
[5 empty] | 0.01946509 | 0.1902923 |  |  | 0.02973193 | 0.1911285 | 0.05885299 | 0.191512 | 0.08938599 | 0.1908424
[5 empty] | 0.01960174 | 0.1919187 |  |  | 0.02992939 | 0.1927621 | 0.05965479 | 0.1931489 | 0.0893715 | 0.1924735
[5 empty] | 0.019721 | 0.1935451 |  |  | 0.03000513 | 0.1943957 | 0.05961537 | 0.1947857 | 0.09038927 | 0.1941046
[5 empty] | 0.02081757 | 0.1951716 |  |  | 0.0302517 | 0.1960292 | 0.06021972 | 0.1964226 | 0.09061698 | 0.1957358
[5 empty] | 0.0218865 | 0.196798 |  |  | 0.03016165 | 0.1976628 | 0.06055282 | 0.1980594 | 0.09063236 | 0.1973669
[5 empty] | 0.01994338 | 0.1984244 |  |  | 0.03044238 | 0.1992964 | 0.06041895 | 0.1996963 | 0.09067186 | 0.198998
[5 empty] | 0.02199904 | 0.2000509 |  |  | 0.03032058 | 0.20093 | 0.06107635 | 0.2013332 | 0.09170581 | 0.2006292
[5 empty] | 0.02105344 | 0.2016773 |  |  | 0.03039703 | 0.2025635 | 0.06113024 | 0.20297 | 0.09163452 | 0.2022603
[5 empty] | 0.02010657 | 0.2033037 |  |  | 0.03037171 | 0.2041971 | 0.06118058 | 0.2046069 | 0.09195792 | 0.2038914
[5 empty] | 0.02115841 | 0.2049301 |  |  | 0.03074459 | 0.2058307 | 0.06142731 | 0.2062437 | 0.09147592 | 0.2055226
[5 empty] | 0.02220894 | 0.2065566 |  |  | 0.03081565 | 0.2074643 | 0.06147038 | 0.2078806 | 0.09228844 | 0.2071537
[5 empty] | 0.02025814 | 0.208183 |  |  | 0.03088485 | 0.2090978 | 0.06170974 | 0.2095174 | 0.0925954 | 0.2087848
[5 empty] | 0.02130599 | 0.2098094 |  |  | 0.03065217 | 0.2107314 | 0.06154531 | 0.2111543 | 0.09289671 | 0.210416
[5 empty] | 0.02135247 | 0.2114359 |  |  | 0.03071758 | 0.212365 | 0.06207706 | 0.2127911 | 0.0931923 | 0.2120471
[5 empty] | 0.02039757 | 0.2130623 |  |  | 0.03088106 | 0.2139986 | 0.06190492 | 0.214428 | 0.09278209 | 0.2136782
[5 empty] | 0.02144125 | 0.2146887 |  |  | 0.03104257 | 0.2156322 | 0.06222885 | 0.2160648 | 0.09336598 | 0.2153094
[5 empty] | 0.02048351 | 0.2163152 |  |  | 0.03110209 | 0.2172657 | 0.06194877 | 0.2177017 | 0.0930439 | 0.2169405
[5 empty] | 0.02152432 | 0.2179416 |  |  | 0.03105959 | 0.2188993 | 0.06216465 | 0.2193386 | 0.09341576 | 0.2185716
[5 empty] | 0.02256367 | 0.219568 |  |  | 0.03101504 | 0.2205329 | 0.06227642 | 0.2209754 | 0.09328149 | 0.2202027
[5 empty] | 0.02160153 | 0.2211944 |  |  | 0.03136842 | 0.2221665 | 0.06258404 | 0.2226123 | 0.09384101 | 0.2218339
[5 empty] | 0.02163788 | 0.2228209 |  |  | 0.0312197 | 0.2238 | 0.06288743 | 0.2242491 | 0.09439422 | 0.223465
[5 empty] | 0.02267271 | 0.2244473 |  |  | 0.03126885 | 0.2254336 | 0.06268656 | 0.225886 | 0.09394105 | 0.2250961
[5 empty] | 0.022706 | 0.2260737 |  |  | 0.03131585 | 0.2270672 | 0.06258136 | 0.2275228 | 0.09408142 | 0.2267273
[5 empty] | 0.02273772 | 0.2277002 |  |  | 0.03126066 | 0.2287008 | 0.06297177 | 0.2291597 | 0.09421524 | 0.2283584
[5 empty] | 0.02276786 | 0.2293266 |  |  | 0.03140326 | 0.2303343 | 0.06295775 | 0.2307965 | 0.09454243 | 0.2299895
[5 empty] | 0.02179639 | 0.230953 |  |  | 0.03164362 | 0.2319679 | 0.06323924 | 0.2324334 | 0.09456291 | 0.2316207
[5 empty] | 0.0208233 | 0.2325795 |  |  | 0.03158172 | 0.2336015 | 0.06341618 | 0.2340703 | 0.0949766 | 0.2332518
[5 empty] | 0.02184857 | 0.2342059 |  |  | 0.03161753 | 0.2352351 | 0.06308852 | 0.2357071 | 0.09468342 | 0.2348829
[5 empty] | 0.02187218 | 0.2358323 |  |  | 0.03165101 | 0.2368687 | 0.06315619 | 0.237344 | 0.09518328 | 0.2365141
[5 empty] | 0.02189411 | 0.2374587 |  |  | 0.03158215 | 0.2385022 | 0.06331916 | 0.2389808 | 0.0945761 | 0.2381452
[5 empty] | 0.02191434 | 0.2390852 |  |  | 0.03181091 | 0.2401358 | 0.06317736 | 0.2406177 | 0.0954618 | 0.2397763
[5 empty] | 0.02193285 | 0.2407116 |  |  | 0.03183727 | 0.2417694 | 0.06323073 | 0.2422545 | 0.0950403 | 0.2414075
[5 empty] | 0.02294962 | 0.242338 |  |  | 0.03186119 | 0.243403 | 0.06357923 | 0.2438914 | 0.09491151 | 0.2430386
[5 empty] | 0.02196463 | 0.2439645 |  |  | 0.03168267 | 0.2450365 | 0.06372279 | 0.2455282 | 0.09507536 | 0.2446697
[5 empty] | 0.02197786 | 0.2455909 |  |  | 0.03170165 | 0.2466701 | 0.06356136 | 0.2471651 | 0.09573176 | 0.2463009
[5 empty] | 0.0209893 | 0.2472173 |  |  | 0.03191812 | 0.2483037 | 0.06349489 | 0.2488019 | 0.09498063 | 0.247932
[5 empty] | 0.02199892 | 0.2488437 |  |  | 0.03163206 | 0.2499373 | 0.06342331 | 0.2504388 | 0.09572189 | 0.2495631
[5 empty] | 0.0230067 | 0.2504702 |  |  | 0.03174342 | 0.2515708 | 0.06384658 | 0.2520757 | 0.09555545 | 0.2511942
[5 empty] | 0.02301262 | 0.2520966 |  |  | 0.03185219 | 0.2532044 | 0.06366465 | 0.2537125 | 0.09508124 | 0.2528254
[5 empty] | 0.02301667 | 0.253723 |  |  | 0.03165834 | 0.254838 | 0.06337744 | 0.2553494 | 0.09529917 | 0.2544565
[5 empty] | 0.02201883 | 0.2553495 |  |  | 0.03166184 | 0.2564716 | 0.06388492 | 0.2569862 | 0.09550915 | 0.2560876
[5 empty] | 0.02101495 | 0.2569759 |  |  | 0.03186111 | 0.2581052 | 0.06348598 | 0.2586231 | 0.09550306 | 0.2577188
[5 empty] | 0.02196415 | 0.2586023 |  |  | 0.03160421 | 0.2597387 | 0.06348485 | 0.2602599 | 0.09511798 | 0.2593499
[5 empty] | 0.02186073 | 0.2602288 |  |  | 0.03147211 | 0.2613723 | 0.0630312 | 0.2618968 | 0.09530923 | 0.260981
[5 empty] | 0.02071077 | 0.2618552 |  |  | 0.03127336 | 0.2630059 | 0.06314224 | 0.2635336 | 0.09440237 | 0.2626122
[5 empty] | 0.02252035 | 0.2634816 |  |  | 0.03131652 | 0.2646395 | 0.0626352 | 0.2651705 | 0.09352298 | 0.2642433
[5 empty] | 0.02229555 | 0.265108 |  |  | 0.03081013 | 0.266273 | 0.0621273 | 0.2668073 | 0.09249662 | 0.2658744
[5 empty] | 0.02104245 | 0.2667345 |  |  | 0.03056275 | 0.2679066 | 0.06113577 | 0.2684442 | 0.09144888 | 0.2675056
[5 empty] | 0.02176712 | 0.2683609 |  |  | 0.03018292 | 0.2695402 | 0.06027782 | 0.2700811 | 0.09020532 | 0.2691367
[5 empty] | 0.02147564 | 0.2699873 |  |  | 0.02987921 | 0.2711738 | 0.05977067 | 0.2717179 | 0.08939151 | 0.2707678
[5 empty] | 0.0201741 | 0.2716138 |  |  | 0.02946015 | 0.2728073 | 0.05893156 | 0.2733548 | 0.08823303 | 0.272399
[5 empty] | 0.02086856 | 0.2732402 |  |  | 0.02883431 | 0.2744409 | 0.0581777 | 0.2749916 | 0.08635545 | 0.2740301
[5 empty] | 0.01956511 | 0.2748666 |  |  | 0.02841023 | 0.2760745 | 0.05672632 | 0.2766285 | 0.08498434 | 0.2756612
[5 empty] | 0.01926983 | 0.2764931 |  |  | 0.02809647 | 0.2777081 | 0.05649463 | 0.2782653 | 0.08384527 | 0.2772924
[5 empty] | 0.01898879 | 0.2781195 |  |  | 0.02770157 | 0.2793417 | 0.05569987 | 0.2799022 | 0.08346382 | 0.2789235
[5 empty] | 0.01972807 | 0.2797459 |  |  | 0.0272341 | 0.2809752 | 0.05445925 | 0.281539 | 0.08166555 | 0.2805546
[5 empty] | 0.01848693 | 0.2813723 |  |  | 0.02699614 | 0.2826088 | 0.05367945 | 0.2831759 | 0.08095377 | 0.2821857
[5 empty] | 0.01924649 | 0.2829988 |  |  | 0.02666095 | 0.2842424 | 0.05340722 | 0.2848128 | 0.07964828 | 0.2838169
[5 empty] | 0.01700513 | 0.2846252 |  |  | 0.02622449 | 0.285876 | 0.05283242 | 0.2864496 | 0.07853898 | 0.285448
[5 empty] | 0.01876285 | 0.2862516 |  |  | 0.02608674 | 0.2875095 | 0.05205503 | 0.2880865 | 0.07822579 | 0.2870791
[5 empty] | 0.01851963 | 0.2878781 |  |  | 0.02564767 | 0.2891431 | 0.05137499 | 0.2897233 | 0.07640866 | 0.2887103
[5 empty] | 0.01727546 | 0.2895045 |  |  | 0.02520726 | 0.2907767 | 0.05039228 | 0.2913602 | 0.07588754 | 0.2903414
[5 empty] | 0.01803032 | 0.2911309 |  |  | 0.0249655 | 0.2924103 | 0.04970684 | 0.292997 | 0.07476235 | 0.2919725
[5 empty] | 0.01778419 | 0.2927574 |  |  | 0.02462237 | 0.2940438 | 0.04901863 | 0.2946339 | 0.07383304 | 0.2936037
[5 empty] | 0.01653707 | 0.2943838 |  |  | 0.02417784 | 0.2956774 | 0.04882763 | 0.2962707 | 0.07319955 | 0.2952348
[5 empty] | 0.01728893 | 0.2960102 |  |  | 0.02373189 | 0.297311 | 0.04783378 | 0.2979076 | 0.07156182 | 0.2968659
[5 empty] | 0.01603977 | 0.2976366 |  |  | 0.0235845 | 0.2989446 | 0.04723704 | 0.2995444 | 0.07081978 | 0.2984971
[5 empty] | 0.01478957 | 0.2992631 |  |  | 0.02323566 | 0.3005782 | 0.04623738 | 0.3011813 | 0.06947338 | 0.3001282
[5 empty] | 0.01553831 | 0.3008895 |  |  | 0.02288535 | 0.3022117 | 0.04563475 | 0.3028182 | 0.06842256 | 0.3017593
[5 empty] | 0.01628598 | 0.3025159 |  |  | 0.02253353 | 0.3038453 | 0.04492911 | 0.304455 | 0.06736725 | 0.3033905
[5 empty] | 0.01403257 | 0.3041424 |  |  | 0.0219802 | 0.3054789 | 0.04422042 | 0.3060919 | 0.06640739 | 0.3050216
[5 empty] | 0.01577806 | 0.3057688 |  |  | 0.02172533 | 0.3071125 | 0.04380864 | 0.3077287 | 0.06554293 | 0.3066527
[5 empty] | 0.01552243 | 0.3073952 |  |  | 0.0212689 | 0.308746 | 0.04269373 | 0.3093656 | 0.0640738 | 0.3082838
[5 empty] | 0.01326568 | 0.3090216 |  |  | 0.0210109 | 0.3103796 | 0.04197565 | 0.3110024 | 0.06309995 | 0.309915
[5 empty] | 0.01500779 | 0.3106481 |  |  | 0.02055129 | 0.3120132 | 0.04175436 | 0.3126393 | 0.0625213 | 0.3115461
[5 empty] | 0.01474874 | 0.3122745 |  |  | 0.02029007 | 0.3136468 | 0.04072982 | 0.3142761 | 0.06143781 | 0.3131772
[5 empty] | 0.01348852 | 0.3139009 |  |  | 0.02002721 | 0.3152803 | 0.03990198 | 0.315913 | 0.05964941 | 0.3148084
[5 empty] | 0.01322711 | 0.3155274 |  |  | 0.01966269 | 0.3169139 | 0.03917081 | 0.3175499 | 0.05885604 | 0.3164395
[5 empty] | 0.01396451 | 0.3171538 |  |  | 0.01939648 | 0.3185475 | 0.03833626 | 0.3191867 | 0.05825764 | 0.3180706
[5 empty] | 0.01370069 | 0.3187802 |  |  | 0.01892858 | 0.3201811 | 0.0374983 | 0.3208236 | 0.05675415 | 0.3197018
[5 empty] | 0.01143565 | 0.3204067 |  |  | 0.01835896 | 0.3218147 | 0.03725688 | 0.3224604 | 0.0555455 | 0.3213329
[5 empty] | 0.01316936 | 0.3220331 |  |  | 0.0179876 | 0.3234482 | 0.03661196 | 0.3240973 | 0.05493165 | 0.322964
[5 empty] | 0.01290182 | 0.3236595 |  |  | 0.01771448 | 0.3250818 | 0.0356635 | 0.3257341 | 0.05311252 | 0.3245952