## 1
Общество с ограниченной ответственностью "Инженерная геология" (ООО "ИнжГео") | [11 empty] | Общество с ограниченной ответственностью "Инженерная геология" (ООО "ИнжГео")
Юр. адрес: 117279, г. Москва, ул. Миклухо-Маклая, 36 а, этаж 5, пом. XXIII к. 76-84 | [11 empty] | Юр. адрес: 117279, г. Москва, ул. Миклухо-Маклая, 36 а, этаж 5, пом. XXIII к. 76-84 | [8 empty] | нагр |  |  | X0 | Y0 | R |  | нагр |  |  |  | X0 | Y0 | R | нагр |  |  |  | X0 | Y0 | R |  | нагр |  |  |  | X0 | Y0 | R
Телефон/факс +7 (495) 132-30-00, Адрес электронной почты inbox@inj-geo.ru | [11 empty] | Телефон/факс +7 (495) 132-30-00, Адрес электронной почты inbox@inj-geo.ru | [12 empty] | 0 | [7 empty] | 0 | [6 empty] | 0 | [7 empty] | 0
[21 empty] | девиатор | [6 empty] | девиатор | [6 empty] | девиатор | [7 empty] | девиатор
Испытательная лаборатория ООО «ИнжГео» | [11 empty] | Испытательная лаборатория ООО «ИнжГео» | [8 empty] | x0 | Угол | X | Y |  |  |  | x0 |  | Угол | X | Y |  |  | x0 |  | Угол | X | Y |  |  |  | x0 |  | Угол | X | Y
Адрес места осуществления деятельности лаборатории: г. Москва, просп. Вернадского, д. 51, стр. 1 | [11 empty] | Адрес места осуществления деятельности лаборатории: г. Москва, просп. Вернадского, д. 51, стр. 1 | [9 empty] | 0 | [7 empty] | 0 | [6 empty] | 0 | [7 empty] | 0
Телефон +7(910)4557682, E-mail: slg85@mail.ru | [11 empty] | Телефон +7(910)4557682, E-mail: slg85@mail.ru | [9 empty] | 5 | [7 empty] | 5 | [6 empty] | 5 | [7 empty] | 5
[22 empty] | 10 | [7 empty] | 10 | [6 empty] | 10 | [7 empty] | 10
[12 empty] | Протокол испытаний № 13-63/200 от 17-05-2023 | [9 empty] | 15 | [7 empty] | 15 | [6 empty] | 15 | [7 empty] | 15
[22 empty] | 20 | [7 empty] | 20 | [6 empty] | 20 | [7 empty] | 20
[12 empty] | Наименование и адрес заказчика: Переход трубопровода через р. Енисей | [9 empty] | 25 | [7 empty] | 25 | [6 empty] | 25 | [7 empty] | 25
[12 empty] | Наименование объекта: ООО Регионстрой | [9 empty] | 30 | [7 empty] | 30 | [6 empty] | 30 | [7 empty] | 30
Наименование используемого метода/методики: ГОСТ 12248.4-2020 | [11 empty] | Наименование используемого метода/методики: ГОСТ 12248.3-2020 | [9 empty] | 35 | [7 empty] | 35 | [6 empty] | 35 | [7 empty] | 35
Условия проведения испытания: температура окружающей среды (18 - 25)0С, влажность воздуха (40 - 75)% | [11 empty] | Условия проведения испытания: температура окружающей среды (18 - 25)0С, влажность воздуха (40 - 75)% | [9 empty] | 40 | [7 empty] | 40 | [6 empty] | 40 | [7 empty] | 40
[12 empty] | Дата получение объекта подлежащего испытаниям: 20-04-2023 | [9 empty] | 45 | [7 empty] | 45 | [6 empty] | 45 | [7 empty] | 45
[12 empty] | Дата испытания: 25.10.2022-19.11.2200 | [9 empty] | 50 | [7 empty] | 50 | [6 empty] | 50 | [7 empty] | 50
[22 empty] | 55 | [7 empty] | 55 | [6 empty] | 55 | [7 empty] | 55
Испытание грунтов методом трехосного сжатия | [11 empty] | Испытание грунтов методом трехосного сжатия | [9 empty] | 60 | [7 empty] | 60 | [6 empty] | 60 | [7 empty] | 60
[22 empty] | 65 | [7 empty] | 65 | [6 empty] | 65 | [7 empty] | 65
Лабораторный номер: | [6 empty] | We, д.е. = |  |  |  |  | Лабораторный номер: |  | 1235 |  |  |  | We, д.е. = | 0.520264095 |  |  | 70 | [7 empty] | 70 | [6 empty] | 70 | [7 empty] | 70
Номер скважины: | [6 empty] | ρ, г/см3 = |  |  |  |  | Номер скважины: |  | BH-111 |  |  |  | ρ, г/см3 = | 1.65 |  |  | 75 | [7 empty] | 75 | [6 empty] | 75 | [7 empty] | 75
Глубина отбора, м: | [6 empty] | ρs, г/см3 = |  |  |  |  | Глубина отбора, м: |  | 2.5 |  |  |  | ρs, г/см3 = | 2.72 |  |  | 80 | [7 empty] | 80 | [6 empty] | 80 | [7 empty] | 80
Наименование грунта: | [6 empty] | e, д.е. = |  |  |  |  | Наименование грунта: |  | Суглинок, после оттаивания текучий, легкий пылеватый |  |  |  | e, д.е. = | 1.506132 |  |  | 85 | [7 empty] | 85 | [6 empty] | 85 | [7 empty] | 85
Схема проведения опыта: | [6 empty] | IL, д.е. = |  |  |  |  | Схема проведения опыта: |  | КД |  |  |  | IL, д.е. = | 2.687 |  |  | 90 | [7 empty] | 90 | [6 empty] | 90 | [7 empty] | 90
[22 empty] | 95 | [7 empty] | 95 | [6 empty] | 95 | [7 empty] | 95
[22 empty] | 100 | [7 empty] | 100 | [6 empty] | 100 | [7 empty] | 100
Результаты испытаний | [11 empty] | Результаты испытаний | [9 empty] | 105 | [7 empty] | 105 | [6 empty] | 105 | [7 empty] | 105
[22 empty] | 110 | [7 empty] | 110 | [6 empty] | 110 | [7 empty] | 110
[22 empty] | 115 | [7 empty] | 115 | [6 empty] | 115 | [7 empty] | 115
[22 empty] | 120 | [7 empty] | 120 | [6 empty] | 120 | [7 empty] | 120
[22 empty] | 125 | [7 empty] | 125 | [6 empty] | 125 | [7 empty] | 125
[22 empty] | 130 | [7 empty] | 130 | [6 empty] | 130 | [7 empty] | 130
[22 empty] | 135 | [7 empty] | 135 | [6 empty] | 135 | [7 empty] | 135
[22 empty] | 140 | [7 empty] | 140 | [6 empty] | 140 | [7 empty] | 140
[22 empty] | 145 | [7 empty] | 145 | [6 empty] | 145 | [7 empty] | 145
[22 empty] | 150 | [7 empty] | 150 | [6 empty] | 150 | [7 empty] | 150
[22 empty] | 155 | [7 empty] | 155 | [6 empty] | 155 | [7 empty] | 155
[22 empty] | 160 | [7 empty] | 160 | [6 empty] | 160 | [7 empty] | 160
[22 empty] | 165 | [7 empty] | 165 | [6 empty] | 165 | [7 empty] | 165
[22 empty] | 170 | [7 empty] | 170 | [6 empty] | 170 | [7 empty] | 170
[22 empty] | 175 | [7 empty] | 175 | [6 empty] | 175 | [7 empty] | 175
[22 empty] | 180 | [7 empty] | 180 | [6 empty] | 180 | [7 empty] | 180
[13 empty] | Давление в камере, Мпа σ3 | Вертикальная нагрузка, Мпа σ1 | Поровое давление, Мпа u
| K0, д.е. | 0.7750489 |  |  |  |  | Коэфф. Точки | [5 empty] | 0.05 | 0.09159583 | [5 empty] | 1 | [6 empty] | σ3,кПа | σ1,кПа | u, кПа |  |  |  | 4
| q_zg, МПа | 0.03875245 | [10 empty] | 0.15 | 0.2496441 | [27 empty] | δ3, Мпа | δ1-δ3, МПа | δ1, МПа | δ1, КПа
|  |  | Модуль деформации, МПа: | [9 empty] | 0.25 | 0.4076923 | [21 empty] | С, МПа:
|  |  | Е0= |  | Точки модуля (полное напр.), МПа |  |  |  | 0.03875245 | 0.06200392 | [25 empty] | φ, град:
|  |  | E50 = |  | qf (полное напр.), МПа |  |  |  | 0.06220702 | [26 empty] | E, Мпа
|  |  | Коэф. Поперечной деформации, ϑ = | [9 empty] | Эффективные значения угла внутреннего трения и удельного сцепления ϕ', С' | [13 empty] | x | 0
[13 empty] | ϕ', град. = | 13 | [12 empty] | y |  |  |  | С, кПа | φ,°
[13 empty] | С', МПа = | 0.005
| Исполнитель: | [6 empty] | Морозов Д.С. |  |  |  |  | Исполнитель: |  |  |  |  | Морозов Д.С.
| Начальник исп. лаборатории: | [6 empty] | Семиколенова Л.Г. |  |  |  |  | Начальник исп. лаборатории: |  |  |  |  | Семиколенова Л.Г.
Лист 1 , всего листов 2 | [11 empty] | Лист 2 , всего листов 2
Частичное воспроизведение протокола испытаний без письменного разрешения ООО «ИнжГео» ЗАПРЕЩАЕТСЯ | [11 empty] | Частичное воспроизведение протокола испытаний без письменного разрешения ООО «ИнжГео» ЗАПРЕЩАЕТСЯ
[5 empty] | второй график |  | первый график | [9 empty] | К Пуассона
dev50 | epsE50 | ind | devE0 | epsE0 | dev | eps | sigma |  | dev1 | eps1 | dev2 | eps2 | dev3 | eps3 |  | Глины
0.01220702 | 0.009680846 |  |  |  | 0 | 0 |  |  | 0 | 0 | 0 | 0 | 0 | 0 |  | < 0 | 0,20-0,30
ind |  |  |  |  | 0.002241401 | 0.00163087 |  |  | 0.003042333 | 0.001644989 | 0.008481401 | 0.001651963 | 0.01505689 | 0.001647604 |  | 0-0,25 | 0,30-0,38
2 |  |  |  |  | 0.005812867 | 0.003226949 |  |  | 0.005989159 | 0.003289978 | 0.01647361 | 0.003303926 | 0.02941931 | 0.003295209 |  | 0,25< | 0,38-0,45
E0 |  |  |  |  | 0.00586893 | 0.004892609 |  |  | 0.0075 | 0.004163542 | 0.0225 | 0.004626157 | 0.0375 | 0.004337023 |  | Суглинки | 0,35-0,37
epsE0 | devE0 |  |  |  | 0.009605564 | 0.006523478 |  |  | 0.01163743 | 0.006579956 | 0.02926165 | 0.006607853 | 0.04963102 | 0.006590418 |  | Пески и супеси | 0,30-0,35
0.003226949 | 0.005812867 |  |  |  | 0.009073149 | 0.008154348 |  |  | 0.01460542 | 0.008224946 | 0.03465683 | 0.008259816 | 0.05743477 | 0.008238022
[5 empty] | 0.01220702 | 0.009680846 |  |  | 0.01718608 | 0.009869935 | 0.03878903 | 0.009911779 | 0.06487405 | 0.009885626
График E50 |  | График E |  |  | 0.01134347 | 0.01141609 |  |  | 0.0195291 | 0.01151492 | 0.04392845 | 0.01156374 | 0.07275489 | 0.01153323
eps | q | sigma |  |  | 0.01336859 | 0.01304696 |  |  | 0.02079792 | 0.012490625 | 0.04982203 | 0.01387847 | 0.07884614 | 0.01301107
Горизонтальная линия E50 |  | Касательная |  |  | 0.01334828 | 0.01467783 |  |  | 0.02319247 | 0.0148049 | 0.05175242 | 0.01486767 | 0.08449067 | 0.01482844
0 |  | a | b |  | 0.01527885 | 0.0163087 |  |  | 0.02459708 | 0.01644989 | 0.05585042 | 0.01651963 | 0.09036783 | 0.01647604
|  |  | 0 |  | 0.01515659 | 0.01793957 |  |  | 0.02643477 | 0.01809488 | 0.0594228 | 0.0181716 | 0.09685828 | 0.01812365
Вертикальная линия E50 |  | p1 и p2 |  |  | 0.01697781 | 0.01957044 |  |  | 0.02799677 | 0.01973987 | 0.06323097 | 0.01982356 | 0.103004 | 0.01977125
| 0 | 0 |  |  | 0.01673881 | 0.02120131 |  |  | 0.0295743 | 0.02138486 | 0.06653633 | 0.02147552 | 0.1087468 | 0.02141886
[5 empty] | 0.01843588 | 0.02283217 |  |  | 0.03065855 | 0.02302985 | 0.07070029 | 0.02312749 | 0.1149286 | 0.02306646
Касательная линия E50 |  |  |  |  | 0.01906533 | 0.02446304 |  |  | 0.03234076 | 0.02467484 | 0.07368428 | 0.02477945 | 0.1202915 | 0.02471407
0 | 0 | Горизонтальная 1 |  |  | 0.02062345 | 0.02609391 |  |  | 0.03321214 | 0.02631983 | 0.07744969 | 0.02643141 | 0.1245772 | 0.02636167
[5 empty] | 0.02010655 | 0.02772478 |  |  | 0.0341639 | 0.02796481 | 0.07995794 | 0.02808337 | 0.1288278 | 0.02800927
Горизонтальная линия qкр |  |  |  |  | 0.02151092 | 0.02935565 |  |  | 0.03548727 | 0.0296098 | 0.08227045 | 0.02973534 | 0.1326851 | 0.02965688
Горизонтальная линия q |  | Горизонтальная 2 |  |  | 0.02183399 | 0.03098652 |  |  | 0.03587345 | 0.03125479 | 0.08474861 | 0.0313873 | 0.1353911 | 0.03130448
0 |  | 0 |  |  | 0.02112315 | 0.03261739 |  |  | 0.03681366 | 0.03289978 | 0.08665386 | 0.03303926 | 0.1381877 | 0.03295209
[5 empty] | 0.02240369 | 0.03424826 |  |  | 0.03742774 | 0.03454477 | 0.08784758 | 0.03469123 | 0.140055 | 0.03459969
Вертикальная линия q |  |  |  |  | 0.02167374 | 0.03587913 |  |  | 0.03751821 | 0.03618976 | 0.08915578 | 0.03634319 | 0.1425327 | 0.0362473
| 0 |  |  |  | 0.0209314 | 0.03751 |  |  | 0.03809222 | 0.03783475 | 0.09052647 | 0.03799515 | 0.1435514 | 0.0378949
[5 empty] | 0.02317478 | 0.03914087 |  |  | 0.03854647 | 0.03947974 | 0.09145538 | 0.03964712 | 0.1456984 | 0.03954251
[5 empty] | 0.023402 | 0.04077174 |  |  | 0.03887767 | 0.04112473 | 0.09293449 | 0.04129908 | 0.1475612 | 0.04119011
[5 empty] | 0.02261117 | 0.04240261 |  |  | 0.0393825 | 0.04276972 | 0.09375581 | 0.04295104 | 0.1488273 | 0.04283771
[5 empty] | 0.0228004 | 0.04403348 |  |  | 0.03965767 | 0.04441471 | 0.09461131 | 0.04460301 | 0.1514839 | 0.04448532
[5 empty] | 0.02396779 | 0.04566435 |  |  | 0.04009987 | 0.0460597 | 0.09559299 | 0.04625497 | 0.1523187 | 0.04613292
[5 empty] | 0.02411147 | 0.04729522 |  |  | 0.04050581 | 0.04770468 | 0.09649284 | 0.04790693 | 0.1530189 | 0.04778053
[5 empty] | 0.02422955 | 0.04892609 |  |  | 0.04087218 | 0.04934967 | 0.09690285 | 0.0495589 | 0.1545721 | 0.04942813
[5 empty] | 0.02332013 | 0.05055696 |  |  | 0.04099568 | 0.05099466 | 0.098315 | 0.05121086 | 0.1548656 | 0.05107574
[5 empty] | 0.02441404 | 0.05218783 |  |  | 0.04097301 | 0.05263965 | 0.0988213 | 0.05286282 | 0.1552868 | 0.05272334
[5 empty] | 0.02241125 | 0.0538187 |  |  | 0.04150087 | 0.05428464 | 0.09871372 | 0.05451479 | 0.1571233 | 0.05437095
[5 empty] | 0.02441116 | 0.05544957 |  |  | 0.04159583 | 0.05592963 | 0.09868426 | 0.05616675 | 0.1576923 | 0.05601855
[5 empty] | 0.02339362 | 0.05708044 |  |  | 0.04159541 | 0.05757462 | 0.09964405 | 0.05781871 | 0.1571914 | 0.05766615
[5 empty] | 0.02236104 | 0.05871131 |  |  | 0.04127652 | 0.05921961 | 0.09943616 | 0.05947068 | 0.1570476 | 0.05931376
[5 empty] | 0.02331441 | 0.06034218 |  |  | 0.04113085 | 0.0608646 | 0.09927023 | 0.06112264 | 0.1565998 | 0.06096136
[5 empty] | 0.02425473 | 0.06197305 |  |  | 0.04146012 | 0.06250959 | 0.0992409 | 0.0627746 | 0.1563551 | 0.06260897
[5 empty] | 0.02218299 | 0.06360392 |  |  | 0.04116609 | 0.06415458 | 0.09915239 | 0.06442657 | 0.15662 | 0.06425657
[5 empty] | 0.02310018 | 0.06523478 |  |  | 0.0408505 | 0.06579956 | 0.09810893 | 0.06607853 | 0.1563012 | 0.06590418
[5 empty] | 0.02200731 | 0.06686565 |  |  | 0.04081508 | 0.06744455 | 0.09831474 | 0.06773049 | 0.1549054 | 0.06755178
[5 empty] | 0.02290536 | 0.06849652 |  |  | 0.04076157 | 0.06908954 | 0.09837403 | 0.06938246 | 0.1540391 | 0.06919938
[5 empty] | 0.02379534 | 0.07012739 |  |  | 0.04049171 | 0.07073453 | 0.09739104 | 0.07103442 | 0.1537089 | 0.07084699
[5 empty] | 0.02167823 | 0.07175826 |  |  | 0.04050725 | 0.07237952 | 0.09756998 | 0.07268638 | 0.1532216 | 0.07249459
[5 empty] | 0.02255504 | 0.07338913 |  |  | 0.04020992 | 0.07402451 | 0.09631506 | 0.07433834 | 0.1520837 | 0.0741422
[5 empty] | 0.02242675 | 0.07502 |  |  | 0.04010146 | 0.0756695 | 0.09573053 | 0.07599031 | 0.1524019 | 0.0757898
[5 empty] | 0.02129437 | 0.07665087 |  |  | 0.03968362 | 0.07731449 | 0.09582059 | 0.07764227 | 0.1514827 | 0.07743741
[5 empty] | 0.02215889 | 0.07828174 |  |  | 0.03965813 | 0.07895948 | 0.09488947 | 0.07929423 | 0.1498329 | 0.07908501
[5 empty] | 0.02102129 | 0.07991261 |  |  | 0.03932673 | 0.08060447 | 0.09494138 | 0.0809462 | 0.1498591 | 0.08073262
[5 empty] | 0.02288259 | 0.08154348 |  |  | 0.03929117 | 0.08224946 | 0.09368056 | 0.08259816 | 0.1482678 | 0.08238022
[5 empty] | 0.02074377 | 0.08317435 |  |  | 0.03905318 | 0.08389444 | 0.09321122 | 0.08425012 | 0.1479657 | 0.08402782
[5 empty] | 0.02260584 | 0.08480522 |  |  | 0.0384145 | 0.08553943 | 0.09303759 | 0.08590209 | 0.1460594 | 0.08567543
[5 empty] | 0.02246866 | 0.08643609 |  |  | 0.03857688 | 0.08718442 | 0.09256388 | 0.08755405 | 0.1461556 | 0.08732303
[5 empty] | 0.02231584 | 0.08806696 |  |  | 0.03814201 | 0.08882941 | 0.09149431 | 0.08920601 | 0.1449609 | 0.08897064
[5 empty] | 0.02014412 | 0.08969783 |  |  | 0.03808842 | 0.0904744 | 0.09112341 | 0.09085798 | 0.1438278 | 0.09061824
[5 empty] | 0.01995675 | 0.0913287 |  |  | 0.03740069 | 0.09211939 | 0.09047956 | 0.09250994 | 0.1423629 | 0.09226585
[5 empty] | 0.01975696 | 0.09295957 |  |  | 0.03708448 | 0.09376438 | 0.08975862 | 0.0941619 | 0.1416848 | 0.09391345
[5 empty] | 0.019548 | 0.09459044 |  |  | 0.03714546 | 0.09540937 | 0.08917433 | 0.09581387 | 0.1411152 | 0.09556106
[5 empty] | 0.02133312 | 0.09622131 |  |  | 0.0366893 | 0.09705436 | 0.08824046 | 0.09746583 | 0.1396755 | 0.09720866
[5 empty] | 0.01911555 | 0.09785218 |  |  | 0.03622168 | 0.09869935 | 0.08727074 | 0.09911779 | 0.1374874 | 0.09885626
[5 empty] | 0.02089853 | 0.09948305 |  |  | 0.03594826 | 0.1003443 | 0.08677895 | 0.1007698 | 0.1359725 | 0.1005039
[5 empty] | 0.01868531 | 0.1011139 |  |  | 0.03567471 | 0.1019893 | 0.08577883 | 0.1024217 | 0.1342523 | 0.1021515
[5 empty] | 0.01947914 | 0.1027448 |  |  | 0.03500669 | 0.1036343 | 0.08498414 | 0.1040737 | 0.1332486 | 0.1037991
[5 empty] | 0.01828259 | 0.1043757 |  |  | 0.03454989 | 0.1052793 | 0.08420862 | 0.1057256 | 0.1327828 | 0.1054467
[5 empty] | 0.01907578 | 0.1060065 |  |  | 0.03420993 | 0.1069243 | 0.08246605 | 0.1073776 | 0.1309765 | 0.1070943
[5 empty] | 0.01785149 | 0.1076374 |  |  | 0.03395993 | 0.1085693 | 0.08175399 | 0.1090296 | 0.129273 | 0.1087419
[5 empty] | 0.01961435 | 0.1092683 |  |  | 0.03357841 | 0.1102143 | 0.08147636 | 0.1106815 | 0.127747 | 0.1103895
[5 empty] | 0.01836901 | 0.1108991 |  |  | 0.03347347 | 0.1118593 | 0.0807312 | 0.1123335 | 0.1268254 | 0.1120371
[5 empty] | 0.01812011 | 0.11253 |  |  | 0.03305323 | 0.1135042 | 0.0795382 | 0.1139855 | 0.1242393 | 0.1136847
[5 empty] | 0.01687229 | 0.1141609 |  |  | 0.03262581 | 0.1151492 | 0.07851704 | 0.1156374 | 0.1230194 | 0.1153323
[5 empty] | 0.01663019 | 0.1157917 |  |  | 0.03179933 | 0.1167942 | 0.07768742 | 0.1172894 | 0.1208968 | 0.1169799
[5 empty] | 0.01639846 | 0.1174226 |  |  | 0.03168189 | 0.1184392 | 0.07626902 | 0.1189414 | 0.1206023 | 0.1186275
[5 empty] | 0.01818174 | 0.1190535 |  |  | 0.03128163 | 0.1200842 | 0.07488153 | 0.1205933 | 0.1191669 | 0.1202751
[5 empty] | 0.01598466 | 0.1206844 |  |  | 0.03070664 | 0.1217292 | 0.07394464 | 0.1222453 | 0.1177214 | 0.1219227
[5 empty] | 0.01781187 | 0.1223152 |  |  | 0.03066505 | 0.1233742 | 0.07347805 | 0.1238972 | 0.1149968 | 0.1235703
[5 empty] | 0.01566801 | 0.1239461 |  |  | 0.03026497 | 0.1250192 | 0.07270143 | 0.1255492 | 0.114724 | 0.1252179
[5 empty] | 0.01755773 | 0.125577 |  |  | 0.03001451 | 0.1266642 | 0.07223449 | 0.1272012 | 0.1143339 | 0.1268655
[5 empty] | 0.01648566 | 0.1272078 |  |  | 0.0297218 | 0.1283092 | 0.0710969 | 0.1288531 | 0.1132574 | 0.1285131
[5 empty] | 0.01745645 | 0.1288387 |  |  | 0.02959495 | 0.1299541 | 0.07090837 | 0.1305051 | 0.1118255 | 0.1301607
[5 empty] | 0.01645865 | 0.1304696 |  |  | 0.02944207 | 0.1315991 | 0.07088857 | 0.1321571 | 0.111669 | 0.1318084
[5 empty] | 0.01546793 | 0.1321004 |  |  | 0.02954526 | 0.1332441 | 0.07044717 | 0.133809 | 0.1123597 | 0.133456
[5 empty] | 0.01648358 | 0.1337313 |  |  | 0.029561 | 0.1348891 | 0.07087125 | 0.135461 | 0.1117114 | 0.1351036
[5 empty] | 0.01750526 | 0.1353622 |  |  | 0.0295878 | 0.1365341 | 0.07052276 | 0.1371129 | 0.1125055 | 0.1367512
[5 empty] | 0.01553264 | 0.136993 |  |  | 0.02972506 | 0.1381791 | 0.07130026 | 0.1387649 | 0.1115399 | 0.1383988
[5 empty] | 0.01656537 | 0.1386239 |  |  | 0.0297722 | 0.1398241 | 0.0709023 | 0.1404169 | 0.1128122 | 0.1400464
[5 empty] | 0.01660312 | 0.1402548 |  |  | 0.0298286 | 0.1414691 | 0.07072744 | 0.1420688 | 0.1128202 | 0.141694
[5 empty] | 0.01764554 | 0.1418857 |  |  | 0.02989369 | 0.1431141 | 0.07087424 | 0.1437208 | 0.1122616 | 0.1433416
[5 empty] | 0.01569228 | 0.1435165 |  |  | 0.02996685 | 0.144759 | 0.07164123 | 0.1453728 | 0.1137341 | 0.1449892
[5 empty] | 0.01674302 | 0.1451474 |  |  | 0.02994749 | 0.146404 | 0.07152698 | 0.1470247 | 0.1129355 | 0.1466368
[5 empty] | 0.01679741 | 0.1467783 |  |  | 0.03013503 | 0.148049 | 0.07193005 | 0.1486767 | 0.1132635 | 0.1482844
[5 empty] | 0.0158551 | 0.1484091 |  |  | 0.03032885 | 0.149694 | 0.07254897 | 0.1503287 | 0.1149158 | 0.149932
[5 empty] | 0.01793507 | 0.15004 |  |  | 0.03042837 | 0.151339 | 0.07198231 | 0.1519806 | 0.1146901 | 0.1515796
[5 empty] | 0.01806955 | 0.1516709 |  |  | 0.03037269 | 0.152984 | 0.07235243 | 0.1536326 | 0.114284 | 0.1532272
[5 empty] | 0.01824933 | 0.1533017 |  |  | 0.03061123 | 0.154629 | 0.07282953 | 0.1552845 | 0.1159341 | 0.1548748
[5 empty] | 0.0184641 | 0.1549326 |  |  | 0.03082666 | 0.156274 | 0.07421174 | 0.1569365 | 0.1170881 | 0.1565224
[5 empty] | 0.01670357 | 0.1565635 |  |  | 0.03140098 | 0.157919 | 0.07505538 | 0.1585885 | 0.1183773 | 0.15817
[5 empty] | 0.01895745 | 0.1581944 |  |  | 0.03191617 | 0.1595639 | 0.07591677 | 0.1602404 | 0.1204332 | 0.1598176
[5 empty] | 0.01721543 | 0.1598252 |  |  | 0.03205425 | 0.1612089 | 0.07625225 | 0.1618924 | 0.1218872 | 0.1614652
[5 empty] | 0.01846723 | 0.1614561 |  |  | 0.0324972 | 0.1628539 | 0.07751813 | 0.1635444 | 0.1237707 | 0.1631128
[5 empty] | 0.01870254 | 0.163087 |  |  | 0.03292703 | 0.1644989 | 0.07877075 | 0.1651963 | 0.1256152 | 0.1647604
[5 empty] | 0.01891106 | 0.1647178 |  |  | 0.03332574 | 0.1661439 | 0.07946644 | 0.1668483 | 0.1260522 | 0.166408
[5 empty] | 0.01909367 | 0.1663487 |  |  | 0.03397532 | 0.1677889 | 0.0803615 | 0.1685002 | 0.1284129 | 0.1680556
[5 empty] | 0.02027085 | 0.1679796 |  |  | 0.03408644 | 0.1694339 | 0.0814333 | 0.1701522 | 0.1287039 | 0.1697033
[5 empty] | 0.01944379 | 0.1696104 |  |  | 0.03448962 | 0.1710789 | 0.08197011 | 0.1718042 | 0.1306595 | 0.1713509
[5 empty] | 0.02061283 | 0.1712413 |  |  | 0.03478556 | 0.1727239 | 0.08318886 | 0.1734561 | 0.1308872 | 0.1729985
[5 empty] | 0.02077828 | 0.1728722 |  |  | 0.03497483 | 0.1743688 | 0.08329095 | 0.1751081 | 0.1317892 | 0.1746461
[5 empty] | 0.02094047 | 0.174503 |  |  | 0.03525801 | 0.1760138 | 0.08407777 | 0.1767601 | 0.1337677 | 0.1762937
[5 empty] | 0.01909974 | 0.1761339 |  |  | 0.03533565 | 0.1776588 | 0.08525069 | 0.178412 | 0.1343249 | 0.1779413
[5 empty] | 0.02025641 | 0.1777648 |  |  | 0.03600834 | 0.1793038 | 0.08541111 | 0.180064 | 0.1359629 | 0.1795889
[5 empty] | 0.0204108 | 0.1793957 |  |  | 0.03597665 | 0.1809488 | 0.08616041 | 0.181716 | 0.1371839 | 0.1812365
[5 empty] | 0.02156324 | 0.1810265 |  |  | 0.03624114 | 0.1825938 | 0.08669998 | 0.1833679 | 0.1368901 | 0.1828841
[5 empty] | 0.02171406 | 0.1826574 |  |  | 0.03650239 | 0.1842388 | 0.08703119 | 0.1850199 | 0.1392837 | 0.1845317
[5 empty] | 0.01986506 | 0.1842883 |  |  | 0.03706096 | 0.1858838 | 0.08805544 | 0.1866718 | 0.1392668 | 0.1861793
[5 empty] | 0.02102473 | 0.1859191 |  |  | 0.03702339 | 0.1875288 | 0.08897788 | 0.1883238 | 0.1411568 | 0.1878269
[5 empty] | 0.0201897 | 0.18755 |  |  | 0.03730117 | 0.1891737 | 0.08953472 | 0.1899758 | 0.1420054 | 0.1894745
[5 empty] | 0.02235438 | 0.1891809 |  |  | 0.0378855 | 0.1908187 | 0.09051583 | 0.1916277 | 0.1427838 | 0.1911221
[5 empty] | 0.02051314 | 0.1908117 |  |  | 0.03776657 | 0.1924637 | 0.09039742 | 0.1932797 | 0.1437548 | 0.1927697
[5 empty] | 0.02266039 | 0.1924426 |  |  | 0.03813458 | 0.1941087 | 0.09165569 | 0.1949317 | 0.144181 | 0.1944173
[5 empty] | 0.02179051 | 0.1940735 |  |  | 0.03837972 | 0.1957537 | 0.09166684 | 0.1965836 | 0.145125 | 0.1960649
[5 empty] | 0.02289788 | 0.1957044 |  |  | 0.03869217 | 0.1973987 | 0.09300706 | 0.1982356 | 0.1458494 | 0.1977125
[5 empty] | 0.0209769 | 0.1973352 |  |  | 0.03906212 | 0.1990437 | 0.09325255 | 0.1998875 | 0.1467169 | 0.1993601
[5 empty] | 0.02203716 | 0.1989661 |  |  | 0.03918183 | 0.2006887 | 0.09287953 | 0.2015395 | 0.1471924 | 0.2010077
[5 empty] | 0.02309605 | 0.200597 |  |  | 0.03908452 | 0.2023337 | 0.09332856 | 0.2031915 | 0.1485834 | 0.2026553
[5 empty] | 0.02315363 | 0.2022278 |  |  | 0.03928495 | 0.2039787 | 0.0940719 | 0.2048434 | 0.1488657 | 0.2043029
[5 empty] | 0.02320986 | 0.2038587 |  |  | 0.03918308 | 0.2056236 | 0.09390973 | 0.2064954 | 0.1491394 | 0.2059506
[5 empty] | 0.02226474 | 0.2054896 |  |  | 0.03917887 | 0.2072686 | 0.09444194 | 0.2081474 | 0.1497042 | 0.2075982
[5 empty] | 0.02331824 | 0.2071204 |  |  | 0.0396723 | 0.2089136 | 0.09426846 | 0.2097993 | 0.15016 | 0.2092458
[5 empty] | 0.02237033 | 0.2087513 |  |  | 0.03956332 | 0.2105586 | 0.0947892 | 0.2114513 | 0.1497066 | 0.2108934
[5 empty] | 0.02142101 | 0.2103822 |  |  | 0.0396519 | 0.2122036 | 0.09510406 | 0.2131033 | 0.150544 | 0.212541
[5 empty] | 0.02347024 | 0.2120131 |  |  | 0.03983801 | 0.2138486 | 0.09551296 | 0.2147552 | 0.151272 | 0.2141886
[5 empty] | 0.02251801 | 0.2136439 |  |  | 0.0398216 | 0.2154936 | 0.09571582 | 0.2164072 | 0.1513905 | 0.2158362
[5 empty] | 0.0215643 | 0.2152748 |  |  | 0.03990264 | 0.2171386 | 0.09591254 | 0.2180591 | 0.1515992 | 0.2174838
[5 empty] | 0.02360909 | 0.2169057 |  |  | 0.03988109 | 0.2187836 | 0.09570304 | 0.2197111 | 0.1516982 | 0.2191314
[5 empty] | 0.02265235 | 0.2185365 |  |  | 0.04025693 | 0.2204285 | 0.09628723 | 0.2213631 | 0.1517872 | 0.220779
[5 empty] | 0.02169406 | 0.2201674 |  |  | 0.0399301 | 0.2220735 | 0.09596503 | 0.223015 | 0.152066 | 0.2224266
[5 empty] | 0.02173421 | 0.2217983 |  |  | 0.04010058 | 0.2237185 | 0.09643633 | 0.224667 | 0.1526347 | 0.2240742
[5 empty] | 0.02377277 | 0.2234291 |  |  | 0.04046833 | 0.2253635 | 0.09670107 | 0.226319 | 0.152193 | 0.2257218
[5 empty] | 0.02280973 | 0.22506 |  |  | 0.04023332 | 0.2270085 | 0.09625915 | 0.2279709 | 0.1531408 | 0.2273694
[5 empty] | 0.02384506 | 0.2266909 |  |  | 0.0404955 | 0.2286535 | 0.09701047 | 0.2296229 | 0.1534779 | 0.229017
[5 empty] | 0.02387874 | 0.2283217 |  |  | 0.04045484 | 0.2302985 | 0.09665497 | 0.2312749 | 0.1530043 | 0.2306646
[5 empty] | 0.02391075 | 0.2299526 |  |  | 0.04071131 | 0.2319435 | 0.09699254 | 0.2329268 | 0.1530197 | 0.2323122
[5 empty] | 0.02294107 | 0.2315835 |  |  | 0.04076487 | 0.2335885 | 0.0976231 | 0.2345788 | 0.1541241 | 0.2339598
[5 empty] | 0.02396968 | 0.2332144 |  |  | 0.04041548 | 0.2352334 | 0.09744656 | 0.2362307 | 0.1540173 | 0.2356074
[5 empty] | 0.02199656 | 0.2348452 |  |  | 0.04046311 | 0.2368784 | 0.09736283 | 0.2378827 | 0.1547991 | 0.237255
[5 empty] | 0.02202169 | 0.2364761 |  |  | 0.04060772 | 0.2385234 | 0.09727184 | 0.2395347 | 0.1535695 | 0.2389026
[5 empty] | 0.02304505 | 0.238107 |  |  | 0.04054928 | 0.2401684 | 0.09777348 | 0.2411866 | 0.1538283 | 0.2405502
[5 empty] | 0.02406662 | 0.2397378 |  |  | 0.04088774 | 0.2418134 | 0.09786767 | 0.2428386 | 0.1550753 | 0.2421978
[5 empty] | 0.02208637 | 0.2413687 |  |  | 0.04062308 | 0.2434584 | 0.09805433 | 0.2444906 | 0.1540105 | 0.2438455
[5 empty] | 0.02410428 | 0.2429996 |  |  | 0.04095525 | 0.2451034 | 0.09743337 | 0.2461425 | 0.1549336 | 0.2454931
[5 empty] | 0.02212035 | 0.2446304 |  |  | 0.04088422 | 0.2467484 | 0.09750469 | 0.2477945 | 0.1553446 | 0.2471407
[5 empty] | 0.02413453 | 0.2462613 |  |  | 0.04080996 | 0.2483934 | 0.09756822 | 0.2494464 | 0.1555433 | 0.2487883
[5 empty] | 0.02414682 | 0.2478922 |  |  | 0.04083243 | 0.2500383 | 0.09792386 | 0.2510984 | 0.1550295 | 0.2504359
[5 empty] | 0.0241572 | 0.2495231 |  |  | 0.04075159 | 0.2516833 | 0.09837152 | 0.2527504 | 0.1553032 | 0.2520835
[5 empty] | 0.02316564 | 0.2511539 |  |  | 0.0410674 | 0.2533283 | 0.09811112 | 0.2544023 | 0.1556642 | 0.2537311
[5 empty] | 0.02217211 | 0.2527848 |  |  | 0.04077983 | 0.2549733 | 0.09774258 | 0.2560543 | 0.1554123 | 0.2553787
[5 empty] | 0.02317661 | 0.2544157 |  |  | 0.04108885 | 0.2566183 | 0.0985658 | 0.2577063 | 0.1557475 | 0.2570263
[5 empty] | 0.02417912 | 0.2560465 |  |  | 0.04109442 | 0.2582633 | 0.09828069 | 0.2593582 | 0.1558695 | 0.2586739
[5 empty] | 0.02317746 | 0.2576774 |  |  | 0.0410965 | 0.2599083 | 0.09828717 | 0.2610102 | 0.1550783 | 0.2603215
[5 empty] | 0.02213047 | 0.2593083 |  |  | 0.04085183 | 0.2615533 | 0.09771624 | 0.2626622 | 0.1552316 | 0.2619691
[5 empty] | 0.02302721 | 0.2609391 |  |  | 0.04060621 | 0.2631983 | 0.09810489 | 0.2643141 | 0.1552016 | 0.2636167
[5 empty] | 0.02287412 | 0.26257 |  |  | 0.04077043 | 0.2648432 | 0.09727126 | 0.2659661 | 0.1542261 | 0.2652643
[5 empty] | 0.02267762 | 0.2642009 |  |  | 0.04045577 | 0.2664882 | 0.09644263 | 0.267618 | 0.1522479 | 0.2669119
[5 empty] | 0.02244417 | 0.2658317 |  |  | 0.03977345 | 0.2681332 | 0.09564633 | 0.26927 | 0.15201 | 0.2685595
[5 empty] | 0.02118019 | 0.2674626 |  |  | 0.03963475 | 0.2697782 | 0.09440965 | 0.270922 | 0.1497551 | 0.2702071
[5 empty] | 0.02289212 | 0.2690935 |  |  | 0.03915092 | 0.2714232 | 0.0937599 | 0.2725739 | 0.1482263 | 0.2718547
[5 empty] | 0.02258641 | 0.2707244 |  |  | 0.03863321 | 0.2730682 | 0.09242439 | 0.2742259 | 0.1461663 | 0.2735023
[5 empty] | 0.02126948 | 0.2723552 |  |  | 0.03799287 | 0.2747132 | 0.09113041 | 0.2758779 | 0.143118 | 0.2751499
[5 empty] | 0.01994777 | 0.2739861 |  |  | 0.03744117 | 0.2763582 | 0.09000527 | 0.2775298 | 0.1421242 | 0.2767975
[5 empty] | 0.02062773 | 0.275617 |  |  | 0.03668935 | 0.2780032 | 0.08807629 | 0.2791818 | 0.139928 | 0.2784451
[5 empty] | 0.02131578 | 0.2772478 |  |  | 0.03634866 | 0.2796481 | 0.08667075 | 0.2808337 | 0.138272 | 0.2800927
[5 empty] | 0.02101837 | 0.2788787 |  |  | 0.03563037 | 0.2812931 | 0.08551598 | 0.2824857 | 0.1357993 | 0.2817404
[5 empty] | 0.02074193 | 0.2805096 |  |  | 0.03514573 | 0.2829381 | 0.08433926 | 0.2841377 | 0.1332526 | 0.283388
[5 empty] | 0.01848721 | 0.2821404 |  |  | 0.03490231 | 0.2845831 | 0.08336364 | 0.2857896 | 0.1324638 | 0.2850356
[5 empty] | 0.01823403 | 0.2837713 |  |  | 0.03416757 | 0.2862281 | 0.0828182 | 0.2874416 | 0.1303133 | 0.2866832
[5 empty] | 0.01797988 | 0.2854022 |  |  | 0.03383116 | 0.2878731 | 0.08186877 | 0.2890936 | 0.1286565 | 0.2883308
[5 empty] | 0.01872475 | 0.2870331 |  |  | 0.03339307 | 0.2895181 | 0.08071526 | 0.2907455 | 0.1267933 | 0.2899784
[5 empty] | 0.01746864 | 0.2886639 |  |  | 0.03325326 | 0.2911631 | 0.07965762 | 0.2923975 | 0.1250235 | 0.291626
[5 empty] | 0.01721151 | 0.2902948 |  |  | 0.03261171 | 0.2928081 | 0.07819577 | 0.2940495 | 0.1244471 | 0.2932736
[5 empty] | 0.01895337 | 0.2919257 |  |  | 0.0323684 | 0.2944531 | 0.07702967 | 0.2957014 | 0.1216641 | 0.2949212
[5 empty] | 0.01769418 | 0.2935565 |  |  | 0.03192329 | 0.296098 | 0.07565923 | 0.2973534 | 0.1208741 | 0.2965688
[5 empty] | 0.01843394 | 0.2951874 |  |  | 0.03117636 | 0.297743 | 0.0752844 | 0.2990053 | 0.1181773 | 0.2982164
[5 empty] | 0.01717264 | 0.2968183 |  |  | 0.03082758 | 0.299388 | 0.07430512 | 0.3006573 | 0.1163735 | 0.299864
[5 empty] | 0.01691025 | 0.2984491 |  |  | 0.03037693 | 0.301033 | 0.0724213 | 0.3023093 | 0.1157625 | 0.3015116
[5 empty] | 0.01664676 | 0.30008 |  |  | 0.02982437 | 0.302678 | 0.07193291 | 0.3039612 | 0.1134443 | 0.3031592
[5 empty] | 0.01538216 | 0.3017109 |  |  | 0.02966989 | 0.304323 | 0.07103986 | 0.3056132 | 0.1115187 | 0.3048068
[5 empty] | 0.01511643 | 0.3033417 |  |  | 0.02921346 | 0.305968 | 0.06924209 | 0.3072652 | 0.1106858 | 0.3064544
[5 empty] | 0.01684955 | 0.3049726 |  |  | 0.02835504 | 0.307613 | 0.06863954 | 0.3089171 | 0.1081453 | 0.308102
[5 empty] | 0.01558152 | 0.3066035 |  |  | 0.02809462 | 0.309258 | 0.06713214 | 0.3105691 | 0.1064972 | 0.3097496
[5 empty] | 0.01431231 | 0.3082344 |  |  | 0.02783216 | 0.3109029 | 0.06621983 | 0.312221 | 0.1046413 | 0.3113972
[5 empty] | 0.01504191 | 0.3098652 |  |  | 0.02706764 | 0.3125479 | 0.06510255 | 0.313873 | 0.1030776 | 0.3130448
[5 empty] | 0.0157703 | 0.3114961 |  |  | 0.02670104 | 0.3141929 | 0.06448023 | 0.315525 | 0.100606 | 0.3146924
[5 empty] | 0.01449748 | 0.313127 |  |  | 0.02613232 | 0.3158379 | 0.0624528 | 0.3171769 | 0.0995263 | 0.31634
[5 empty] | 0.01322342 | 0.3147578 |  |  | 0.02596146 | 0.3174829 | 0.0616202 | 0.3188289 | 0.09783849 | 0.3179876
[5 empty] | 0.0139481 | 0.3163887 |  |  | 0.02538843 | 0.3191279 | 0.06028236 | 0.3204809 | 0.09594244 | 0.3196353
[5 empty] | 0.01467152 | 0.3180196 |  |  | 0.02501321 | 0.3207729 | 0.05973923 | 0.3221328 | 0.09473804 | 0.3212829
[5 empty] | 0.01239366 | 0.3196504 |  |  | 0.02453577 | 0.3224179 | 0.05839073 | 0.3237848 | 0.0925252 | 0.3229305
[5 empty] | 0.0121145 | 0.3212813 |  |  | 0.02385608 | 0.3240629 | 0.05703681 | 0.3254368 | 0.09100381 | 0.3245781
[5 empty] | 0.01183403 | 0.3229122 |  |  | 0.02337411 | 0.3257078 | 0.05617739 | 0.3270887 | 0.08867377 | 0.3262257
[5 empty] | 0.01355223 | 0.3245431 |  |  | 0.02268985 | 0.3273528 | 0.05471241 | 0.3287407 | 0.08623498 | 0.3278733