## 1
Общество с ограниченной ответственностью "Инженерная геология" (ООО "ИнжГео") | [11 empty] | Общество с ограниченной ответственностью "Инженерная геология" (ООО "ИнжГео")
Юр. адрес: 117279, г. Москва, ул. Миклухо-Маклая, 36 а, этаж 5, пом. XXIII к. 76-84 | [11 empty] | Юр. адрес: 117279, г. Москва, ул. Миклухо-Маклая, 36 а, этаж 5, пом. XXIII к. 76-84 | [8 empty] | нагр |  |  | X0 | Y0 | R |  | нагр |  |  |  | X0 | Y0 | R | нагр |  |  |  | X0 | Y0 | R |  | нагр |  |  |  | X0 | Y0 | R
Телефон/факс +7 (495) 132-30-00, Адрес электронной почты inbox@inj-geo.ru | [11 empty] | Телефон/факс +7 (495) 132-30-00, Адрес электронной почты inbox@inj-geo.ru | [12 empty] | 0 | [7 empty] | 0 | [6 empty] | 0 | [7 empty] | 0
[21 empty] | девиатор | [6 empty] | девиатор | [6 empty] | девиатор | [7 empty] | девиатор
Испытательная лаборатория ООО «ИнжГео» | [11 empty] | Испытательная лаборатория ООО «ИнжГео» | [8 empty] | x0 | Угол | X | Y |  |  |  | x0 |  | Угол | X | Y |  |  | x0 |  | Угол | X | Y |  |  |  | x0 |  | Угол | X | Y
Адрес места осуществления деятельности лаборатории: г. Москва, просп. Вернадского, д. 51, стр. 1 | [11 empty] | Адрес места осуществления деятельности лаборатории: г. Москва, просп. Вернадского, д. 51, стр. 1 | [9 empty] | 0 | [7 empty] | 0 | [6 empty] | 0 | [7 empty] | 0
Телефон +7(910)4557682, E-mail: slg85@mail.ru | [11 empty] | Телефон +7(910)4557682, E-mail: slg85@mail.ru | [9 empty] | 5 | [7 empty] | 5 | [6 empty] | 5 | [7 empty] | 5
[22 empty] | 10 | [7 empty] | 10 | [6 empty] | 10 | [7 empty] | 10
[12 empty] | Протокол испытаний № 13-63/209 от 26-05-2023 | [9 empty] | 15 | [7 empty] | 15 | [6 empty] | 15 | [7 empty] | 15
[22 empty] | 20 | [7 empty] | 20 | [6 empty] | 20 | [7 empty] | 20
[12 empty] | Наименование и адрес заказчика: Переход трубопровода через р. Енисей | [9 empty] | 25 | [7 empty] | 25 | [6 empty] | 25 | [7 empty] | 25
[12 empty] | Наименование объекта: ООО Регионстрой | [9 empty] | 30 | [7 empty] | 30 | [6 empty] | 30 | [7 empty] | 30
Наименование используемого метода/методики: ГОСТ 12248.4-2020 | [11 empty] | Наименование используемого метода/методики: ГОСТ 12248.3-2020 | [9 empty] | 35 | [7 empty] | 35 | [6 empty] | 35 | [7 empty] | 35
Условия проведения испытания: температура окружающей среды (18 - 25)0С, влажность воздуха (40 - 75)% | [11 empty] | Условия проведения испытания: температура окружающей среды (18 - 25)0С, влажность воздуха (40 - 75)% | [9 empty] | 40 | [7 empty] | 40 | [6 empty] | 40 | [7 empty] | 40
[12 empty] | Дата получение объекта подлежащего испытаниям: 29-04-2023 | [9 empty] | 45 | [7 empty] | 45 | [6 empty] | 45 | [7 empty] | 45
[12 empty] | Дата испытания: 25.10.2022-19.11.2209 | [9 empty] | 50 | [7 empty] | 50 | [6 empty] | 50 | [7 empty] | 50
[22 empty] | 55 | [7 empty] | 55 | [6 empty] | 55 | [7 empty] | 55
Испытание грунтов методом трехосного сжатия | [11 empty] | Испытание грунтов методом трехосного сжатия | [9 empty] | 60 | [7 empty] | 60 | [6 empty] | 60 | [7 empty] | 60
[22 empty] | 65 | [7 empty] | 65 | [6 empty] | 65 | [7 empty] | 65
Лабораторный номер: | [6 empty] | We, д.е. = |  |  |  |  | Лабораторный номер: |  | 1244 |  |  |  | We, д.е. = | 0.48988069 |  |  | 70 | [7 empty] | 70 | [6 empty] | 70 | [7 empty] | 70
Номер скважины: | [6 empty] | ρ, г/см3 = |  |  |  |  | Номер скважины: |  | BH-117 |  |  |  | ρ, г/см3 = | 1.6 |  |  | 75 | [7 empty] | 75 | [6 empty] | 75 | [7 empty] | 75
Глубина отбора, м: | [6 empty] | ρs, г/см3 = |  |  |  |  | Глубина отбора, м: |  | 1.7 |  |  |  | ρs, г/см3 = | 2.73 |  |  | 80 | [7 empty] | 80 | [6 empty] | 80 | [7 empty] | 80
Наименование грунта: | [6 empty] | e, д.е. = |  |  |  |  | Наименование грунта: |  | Суглинок, после оттаивания текучий, легкий пылеватый |  |  |  | e, д.е. = | 1.542109 |  |  | 85 | [7 empty] | 85 | [6 empty] | 85 | [7 empty] | 85
Схема проведения опыта: | [6 empty] | IL, д.е. = |  |  |  |  | Схема проведения опыта: |  | КД |  |  |  | IL, д.е. = | 2.133 |  |  | 90 | [7 empty] | 90 | [6 empty] | 90 | [7 empty] | 90
[22 empty] | 95 | [7 empty] | 95 | [6 empty] | 95 | [7 empty] | 95
[22 empty] | 100 | [7 empty] | 100 | [6 empty] | 100 | [7 empty] | 100
Результаты испытаний | [11 empty] | Результаты испытаний | [9 empty] | 105 | [7 empty] | 105 | [6 empty] | 105 | [7 empty] | 105
[22 empty] | 110 | [7 empty] | 110 | [6 empty] | 110 | [7 empty] | 110
[22 empty] | 115 | [7 empty] | 115 | [6 empty] | 115 | [7 empty] | 115
[22 empty] | 120 | [7 empty] | 120 | [6 empty] | 120 | [7 empty] | 120
[22 empty] | 125 | [7 empty] | 125 | [6 empty] | 125 | [7 empty] | 125
[22 empty] | 130 | [7 empty] | 130 | [6 empty] | 130 | [7 empty] | 130
[22 empty] | 135 | [7 empty] | 135 | [6 empty] | 135 | [7 empty] | 135
[22 empty] | 140 | [7 empty] | 140 | [6 empty] | 140 | [7 empty] | 140
[22 empty] | 145 | [7 empty] | 145 | [6 empty] | 145 | [7 empty] | 145
[22 empty] | 150 | [7 empty] | 150 | [6 empty] | 150 | [7 empty] | 150
[22 empty] | 155 | [7 empty] | 155 | [6 empty] | 155 | [7 empty] | 155
[22 empty] | 160 | [7 empty] | 160 | [6 empty] | 160 | [7 empty] | 160
[22 empty] | 165 | [7 empty] | 165 | [6 empty] | 165 | [7 empty] | 165
[22 empty] | 170 | [7 empty] | 170 | [6 empty] | 170 | [7 empty] | 170
[22 empty] | 175 | [7 empty] | 175 | [6 empty] | 175 | [7 empty] | 175
[22 empty] | 180 | [7 empty] | 180 | [6 empty] | 180 | [7 empty] | 180
[13 empty] | Давление в камере, Мпа σ3 | Вертикальная нагрузка, Мпа σ1 | Поровое давление, Мпа u
| K0, д.е. | 0.8263518 |  |  |  |  | Коэфф. Точки | [5 empty] | 0.05 | 0.08054786 | [5 empty] | 1 | [6 empty] | σ3,кПа | σ1,кПа | u, кПа |  |  |  | 4
| q_zg, МПа | 0.04131759 | [10 empty] | 0.15 | 0.2225755 | [27 empty] | δ3, Мпа | δ1-δ3, МПа | δ1, МПа | δ1, КПа
|  |  | Модуль деформации, МПа: | [9 empty] | 0.25 | 0.3646032 | [21 empty] | С, МПа:
|  |  | Е0= |  | Точки модуля (полное напр.), МПа |  |  |  | 0.04131759 | 0.06610815 | [25 empty] | φ, град:
|  |  | E50 = |  | qf (полное напр.), МПа |  |  |  | 0.06115575 | [26 empty] | E, Мпа
|  |  | Коэф. Поперечной деформации, ϑ = | [9 empty] | Эффективные значения угла внутреннего трения и удельного сцепления ϕ', С' | [13 empty] | x | 0
[13 empty] | ϕ', град. = | 10 | [12 empty] | y |  |  |  | С, кПа | φ,°
[13 empty] | С', МПа = | 0.004
| Исполнитель: | [6 empty] | Морозов Д.С. |  |  |  |  | Исполнитель: |  |  |  |  | Морозов Д.С.
| Начальник исп. лаборатории: | [6 empty] | Семиколенова Л.Г. |  |  |  |  | Начальник исп. лаборатории: |  |  |  |  | Семиколенова Л.Г.
Лист 1 , всего листов 2 | [11 empty] | Лист 2 , всего листов 2
Частичное воспроизведение протокола испытаний без письменного разрешения ООО «ИнжГео» ЗАПРЕЩАЕТСЯ | [11 empty] | Частичное воспроизведение протокола испытаний без письменного разрешения ООО «ИнжГео» ЗАПРЕЩАЕТСЯ
[5 empty] | второй график |  | первый график | [9 empty] | К Пуассона
dev50 | epsE50 | ind | devE0 | epsE0 | dev | eps | sigma |  | dev1 | eps1 | dev2 | eps2 | dev3 | eps3 |  | Глины
0.01115575 | 0.008444987 |  |  |  | 0 | 0 |  |  | 0 | 0 | 0 | 0 | 0 | 0 |  | < 0 | 0,20-0,30
ind |  |  |  |  | 0.004054027 | 0.001624659 |  |  | 0.003915429 | 0.001633577 | 0.01086979 | 0.001635717 | 0.02635873 | 0.00232471 |  | 0-0,25 | 0,30-0,38
2 |  |  |  |  | 0.006197639 | 0.002814996 |  |  | 0.0075 | 0.003406534 | 0.01669237 | 0.002632552 | 0.03207893 | 0.003264162 |  | 0,25< | 0,38-0,45
E0 |  |  |  |  | 0.008506308 | 0.004873978 |  |  | 0.009470398 | 0.004900731 | 0.02414072 | 0.00490715 | 0.04025566 | 0.004896244 |  | Суглинки | 0,35-0,37
epsE0 | devE0 |  |  |  | 0.009863463 | 0.006498637 |  |  | 0.01141082 | 0.006534308 | 0.02776857 | 0.006542867 | 0.04651754 | 0.006528325 |  | Пески и супеси | 0,30-0,35
0.002814996 | 0.006197639 |  |  |  | 0.01115575 | 0.008444987 |  |  | 0.01344876 | 0.008167885 | 0.03101284 | 0.008178584 | 0.0510705 | 0.008160406
[5 empty] | 0.01093596 | 0.009747956 |  |  | 0.01527393 | 0.0102196 | 0.03437803 | 0.0098143 | 0.05730159 | 0.009921944
График E50 |  | График E |  |  | 0.01087656 | 0.01137261 |  |  | 0.01614398 | 0.01143504 | 0.03628776 | 0.01064542 | 0.06139162 | 0.01142457
eps | q | sigma |  |  | 0.01177809 | 0.01299727 |  |  | 0.01741485 | 0.01306862 | 0.04038696 | 0.01308573 | 0.06615427 | 0.01305665
Горизонтальная линия E50 |  | Касательная |  |  | 0.01263701 | 0.01462193 |  |  | 0.01864212 | 0.01470219 | 0.04306433 | 0.01472145 | 0.07037929 | 0.01468873
0 |  | a | b |  | 0.01444982 | 0.01624659 |  |  | 0.0197194 | 0.01633577 | 0.0463602 | 0.01635717 | 0.07453825 | 0.01632081
|  |  | 0 |  | 0.01521299 | 0.01787125 |  |  | 0.02084027 | 0.01796935 | 0.04845373 | 0.01799288 | 0.07840275 | 0.01795289
Вертикальная линия E50 |  | p1 и p2 |  |  | 0.015923 | 0.01949591 |  |  | 0.02199835 | 0.01960292 | 0.05142411 | 0.0196286 | 0.08304436 | 0.01958497
| 0 | 0 |  |  | 0.01757632 | 0.02112057 |  |  | 0.02278723 | 0.0212365 | 0.05385049 | 0.02126432 | 0.08673467 | 0.02121706
[5 empty] | 0.01716944 | 0.02274523 |  |  | 0.02370051 | 0.02287008 | 0.05591207 | 0.02290003 | 0.09044526 | 0.02284914
Касательная линия E50 |  |  |  |  | 0.01669883 | 0.02436989 |  |  | 0.02463178 | 0.02450365 | 0.05768801 | 0.02453575 | 0.0926477 | 0.02448122
0 | 0 | Горизонтальная 1 |  |  | 0.01916098 | 0.02599455 |  |  | 0.02547465 | 0.02613723 | 0.05975749 | 0.02617147 | 0.09571359 | 0.0261133
[5 empty] | 0.01755236 | 0.02761921 |  |  | 0.02602272 | 0.02777081 | 0.06129969 | 0.02780718 | 0.09841449 | 0.02774538
Горизонтальная линия qкр |  |  |  |  | 0.01786945 | 0.02924387 |  |  | 0.02646958 | 0.02940438 | 0.06329377 | 0.0294429 | 0.100022 | 0.02937746
Горизонтальная линия q |  | Горизонтальная 2 |  |  | 0.02013554 | 0.03086853 |  |  | 0.02710884 | 0.03103796 | 0.06411892 | 0.03107862 | 0.101508 | 0.03100954
0 |  | 0 |  |  | 0.01839362 | 0.03249319 |  |  | 0.02747491 | 0.03267154 | 0.06511092 | 0.03271433 | 0.103671 | 0.03264162
[5 empty] | 0.01864272 | 0.03411784 |  |  | 0.02762997 | 0.03430512 | 0.0660617 | 0.03435005 | 0.1038948 | 0.0342737
Вертикальная линия q |  |  |  |  | 0.02088113 | 0.0357425 |  |  | 0.02827254 | 0.03593869 | 0.06638407 | 0.03598577 | 0.1061704 | 0.03590579
| 0 |  |  |  | 0.02010716 | 0.03736716 |  |  | 0.02860027 | 0.03757227 | 0.06707236 | 0.03762148 | 0.1068889 | 0.03753787
[5 empty] | 0.02031909 | 0.03899182 |  |  | 0.02871076 | 0.03920585 | 0.06822092 | 0.0392572 | 0.1082415 | 0.03916995
[5 empty] | 0.02151523 | 0.04061648 |  |  | 0.02890165 | 0.04083942 | 0.06902408 | 0.04089292 | 0.1095192 | 0.04080203
[5 empty] | 0.01969385 | 0.04224114 |  |  | 0.02927056 | 0.042473 | 0.06917617 | 0.04252863 | 0.1098133 | 0.04243411
[5 empty] | 0.02085326 | 0.0438658 |  |  | 0.02971512 | 0.04410658 | 0.07007154 | 0.04416435 | 0.1113147 | 0.04406619
[5 empty] | 0.02199175 | 0.04549046 |  |  | 0.02983295 | 0.04574015 | 0.07050452 | 0.04580007 | 0.1117146 | 0.04569827
[5 empty] | 0.02110762 | 0.04711512 |  |  | 0.03002168 | 0.04737373 | 0.07136944 | 0.04743578 | 0.1122042 | 0.04733035
[5 empty] | 0.02019916 | 0.04873978 |  |  | 0.03017893 | 0.04900731 | 0.07126064 | 0.0490715 | 0.1136745 | 0.04896244
[5 empty] | 0.02126465 | 0.05036444 |  |  | 0.03020234 | 0.05064089 | 0.07207246 | 0.05070722 | 0.1137166 | 0.05059452
[5 empty] | 0.0223115 | 0.0519891 |  |  | 0.03048951 | 0.05227446 | 0.07169924 | 0.05234294 | 0.1140218 | 0.0522266
[5 empty] | 0.02031112 | 0.05361376 |  |  | 0.03054786 | 0.05390804 | 0.07257552 | 0.05397865 | 0.1146032 | 0.05385868
[5 empty] | 0.02230045 | 0.05523842 |  |  | 0.03024681 | 0.05554162 | 0.07247526 | 0.05561437 | 0.1139946 | 0.05549076
[5 empty] | 0.0222758 | 0.05686307 |  |  | 0.0305302 | 0.05717519 | 0.07244599 | 0.05725009 | 0.1136212 | 0.05712284
[5 empty] | 0.02123806 | 0.05848773 |  |  | 0.03039436 | 0.05880877 | 0.07177028 | 0.0588858 | 0.1137765 | 0.05875492
[5 empty] | 0.02018815 | 0.06011239 |  |  | 0.03024054 | 0.06044235 | 0.07165111 | 0.06052152 | 0.1139652 | 0.060387
[5 empty] | 0.02012696 | 0.06173705 |  |  | 0.03017001 | 0.06207592 | 0.07179148 | 0.06215724 | 0.1132919 | 0.06201908
[5 empty] | 0.02205538 | 0.06336171 |  |  | 0.029984 | 0.0637095 | 0.07189436 | 0.06379295 | 0.1125614 | 0.06365117
[5 empty] | 0.01997432 | 0.06498637 |  |  | 0.03018377 | 0.06534308 | 0.07136274 | 0.06542867 | 0.1127783 | 0.06528325
[5 empty] | 0.02088467 | 0.06661103 |  |  | 0.02977057 | 0.06697665 | 0.07149961 | 0.06706439 | 0.1120474 | 0.06691533
[5 empty] | 0.02178734 | 0.06823569 |  |  | 0.02994565 | 0.06861023 | 0.07110795 | 0.0687001 | 0.1122732 | 0.06854741
[5 empty] | 0.01968322 | 0.06986035 |  |  | 0.02981026 | 0.07024381 | 0.07059075 | 0.07033582 | 0.1114605 | 0.07017949
[5 empty] | 0.01957322 | 0.07148501 |  |  | 0.02936566 | 0.07187739 | 0.07015098 | 0.07197154 | 0.110814 | 0.07181157
[5 empty] | 0.02145823 | 0.07310967 |  |  | 0.0295131 | 0.07351096 | 0.06949164 | 0.07360725 | 0.1098383 | 0.07344365
[5 empty] | 0.02133915 | 0.07473433 |  |  | 0.02935383 | 0.07514454 | 0.06911571 | 0.07524297 | 0.1089382 | 0.07507573
[5 empty] | 0.02021687 | 0.07635899 |  |  | 0.02898909 | 0.07677812 | 0.06932618 | 0.07687869 | 0.1088183 | 0.07670781
[5 empty] | 0.02109231 | 0.07798365 |  |  | 0.02882015 | 0.07841169 | 0.06892603 | 0.0785144 | 0.1082832 | 0.0783399
[5 empty] | 0.01996636 | 0.0796083 |  |  | 0.02874824 | 0.08004527 | 0.06841824 | 0.08015012 | 0.1070377 | 0.07997198
[5 empty] | 0.02083991 | 0.08123296 |  |  | 0.02867464 | 0.08167885 | 0.0678058 | 0.08178584 | 0.1064865 | 0.08160406
[5 empty] | 0.02071387 | 0.08285762 |  |  | 0.02830057 | 0.08331242 | 0.0670917 | 0.08342155 | 0.1064342 | 0.08323614
[5 empty] | 0.01858914 | 0.08448228 |  |  | 0.02812731 | 0.084946 | 0.06707891 | 0.08505727 | 0.1053856 | 0.08486822
[5 empty] | 0.02045832 | 0.08610694 |  |  | 0.02795604 | 0.08657958 | 0.06627044 | 0.08669299 | 0.1044431 | 0.0865003
[5 empty] | 0.01830929 | 0.0877316 |  |  | 0.02777084 | 0.08821315 | 0.06604143 | 0.0883287 | 0.1042357 | 0.08813238
[5 empty] | 0.02014475 | 0.08935626 |  |  | 0.02756094 | 0.08984673 | 0.06595247 | 0.08996442 | 0.1039378 | 0.08976446
[5 empty] | 0.01996762 | 0.09098092 |  |  | 0.02723041 | 0.09148031 | 0.06511254 | 0.09160014 | 0.1031648 | 0.09139655
[5 empty] | 0.01778084 | 0.09260558 |  |  | 0.02698332 | 0.09311389 | 0.06433137 | 0.09323585 | 0.1011317 | 0.09302863
[5 empty] | 0.01958733 | 0.09423024 |  |  | 0.02672377 | 0.09474746 | 0.06421868 | 0.09487157 | 0.1006539 | 0.09466071
[5 empty] | 0.01839002 | 0.0958549 |  |  | 0.02645582 | 0.09638104 | 0.06358419 | 0.09650729 | 0.09984663 | 0.09629279
[5 empty] | 0.01719184 | 0.09747956 |  |  | 0.02638355 | 0.09801462 | 0.06293765 | 0.098143 | 0.09812515 | 0.09792487
[5 empty] | 0.01799573 | 0.09910422 |  |  | 0.02611104 | 0.09964819 | 0.06228876 | 0.09977872 | 0.09720472 | 0.09955695
[5 empty] | 0.0188046 | 0.1007289 |  |  | 0.02584237 | 0.1012818 | 0.06134725 | 0.1014144 | 0.09690059 | 0.101189
[5 empty] | 0.0176214 | 0.1023535 |  |  | 0.02548161 | 0.1029153 | 0.06062285 | 0.1030502 | 0.09572801 | 0.1028211
[5 empty] | 0.01744095 | 0.1039782 |  |  | 0.02523284 | 0.1045489 | 0.06052529 | 0.1046859 | 0.09510153 | 0.1044532
[5 empty] | 0.01724399 | 0.1056029 |  |  | 0.02497931 | 0.1061825 | 0.05993104 | 0.1063216 | 0.09393943 | 0.1060853
[5 empty] | 0.01803332 | 0.1072275 |  |  | 0.02460255 | 0.1078161 | 0.05858134 | 0.1079573 | 0.09249295 | 0.1077174
[5 empty] | 0.01681313 | 0.1088522 |  |  | 0.02460839 | 0.1094497 | 0.05818773 | 0.109593 | 0.09208393 | 0.1093494
[5 empty] | 0.01758762 | 0.1104768 |  |  | 0.02400265 | 0.1110832 | 0.05786416 | 0.1112287 | 0.09073421 | 0.1109815
[5 empty] | 0.01636098 | 0.1121015 |  |  | 0.02369117 | 0.1127168 | 0.05672453 | 0.1128645 | 0.08876564 | 0.1126136
[5 empty] | 0.0151374 | 0.1137261 |  |  | 0.02357979 | 0.1143504 | 0.05598277 | 0.1145002 | 0.08810004 | 0.1142457
[5 empty] | 0.01492109 | 0.1153508 |  |  | 0.02307435 | 0.115984 | 0.05545281 | 0.1161359 | 0.08695925 | 0.1158778
[5 empty] | 0.01671622 | 0.1169755 |  |  | 0.02308068 | 0.1176175 | 0.05444856 | 0.1177716 | 0.08546511 | 0.1175098
[5 empty] | 0.016527 | 0.1186001 |  |  | 0.02270462 | 0.1192511 | 0.05428394 | 0.1194073 | 0.08543946 | 0.1191419
[5 empty] | 0.01435762 | 0.1202248 |  |  | 0.02255201 | 0.1208847 | 0.05367288 | 0.121043 | 0.08370413 | 0.120774
[5 empty] | 0.01621228 | 0.1218494 |  |  | 0.02232869 | 0.1225183 | 0.0527293 | 0.1226788 | 0.08348097 | 0.1224061
[5 empty] | 0.01609516 | 0.1234741 |  |  | 0.02184048 | 0.1241518 | 0.05226712 | 0.1243145 | 0.08219181 | 0.1240382
[5 empty] | 0.01501046 | 0.1250988 |  |  | 0.02179323 | 0.1257854 | 0.05200026 | 0.1259502 | 0.08225848 | 0.1256702
[5 empty] | 0.01596237 | 0.1267234 |  |  | 0.02179278 | 0.127419 | 0.05204265 | 0.1275859 | 0.08190283 | 0.1273023
[5 empty] | 0.01595306 | 0.1283481 |  |  | 0.02154496 | 0.1290526 | 0.0513082 | 0.1292216 | 0.08154669 | 0.1289344
[5 empty] | 0.01495821 | 0.1299727 |  |  | 0.02184368 | 0.1306862 | 0.05139425 | 0.1308573 | 0.08135119 | 0.1305665
[5 empty] | 0.01496931 | 0.1315974 |  |  | 0.02175368 | 0.1323197 | 0.05191496 | 0.1324931 | 0.08119204 | 0.1321986
[5 empty] | 0.01498605 | 0.1332221 |  |  | 0.02167177 | 0.1339533 | 0.05135509 | 0.1341288 | 0.080963 | 0.1338307
[5 empty] | 0.01600813 | 0.1348467 |  |  | 0.02169751 | 0.1355869 | 0.05181363 | 0.1357645 | 0.08166248 | 0.1354627
[5 empty] | 0.01503524 | 0.1364714 |  |  | 0.02183049 | 0.1372205 | 0.05188955 | 0.1374002 | 0.08148887 | 0.1370948
[5 empty] | 0.01406707 | 0.138096 |  |  | 0.02187028 | 0.138854 | 0.05198182 | 0.1390359 | 0.08164056 | 0.1387269
[5 empty] | 0.01410331 | 0.1397207 |  |  | 0.02171643 | 0.1404876 | 0.05218944 | 0.1406716 | 0.08161595 | 0.140359
[5 empty] | 0.01514365 | 0.1413454 |  |  | 0.02186853 | 0.1421212 | 0.05221136 | 0.1423074 | 0.08181344 | 0.1419911
[5 empty] | 0.01518779 | 0.14297 |  |  | 0.02202615 | 0.1437548 | 0.05184657 | 0.1439431 | 0.08243142 | 0.1436231
[5 empty] | 0.01523542 | 0.1445947 |  |  | 0.02188886 | 0.1453883 | 0.05199405 | 0.1455788 | 0.08266828 | 0.1452552
[5 empty] | 0.01428622 | 0.1462193 |  |  | 0.02225622 | 0.1470219 | 0.05265278 | 0.1472145 | 0.08252243 | 0.1468873
[5 empty] | 0.01634129 | 0.147844 |  |  | 0.02202781 | 0.1486555 | 0.05252172 | 0.1488502 | 0.08339225 | 0.1485194
[5 empty] | 0.01643497 | 0.1494687 |  |  | 0.02241812 | 0.1502891 | 0.05322154 | 0.1504859 | 0.08415029 | 0.1501515
[5 empty] | 0.01657526 | 0.1510933 |  |  | 0.02247529 | 0.1519227 | 0.05317336 | 0.1521217 | 0.08416315 | 0.1517835
[5 empty] | 0.01575286 | 0.152718 |  |  | 0.02279159 | 0.1535562 | 0.05367033 | 0.1537574 | 0.08529274 | 0.1534156
[5 empty] | 0.01495846 | 0.1543426 |  |  | 0.02275409 | 0.1551898 | 0.05418155 | 0.1553931 | 0.08549063 | 0.1550477
[5 empty] | 0.01618277 | 0.1559673 |  |  | 0.02304982 | 0.1568234 | 0.05517615 | 0.1570288 | 0.08700837 | 0.1566798
[5 empty] | 0.01641648 | 0.1575919 |  |  | 0.02366584 | 0.158457 | 0.05582325 | 0.1586645 | 0.08809753 | 0.1583119
[5 empty] | 0.01665028 | 0.1592166 |  |  | 0.02378921 | 0.1600905 | 0.05669197 | 0.1603002 | 0.08960967 | 0.159944
[5 empty] | 0.01587488 | 0.1608413 |  |  | 0.02420698 | 0.1617241 | 0.05715142 | 0.161936 | 0.09069635 | 0.161576
[5 empty] | 0.01708097 | 0.1624659 |  |  | 0.0244062 | 0.1633577 | 0.05787072 | 0.1635717 | 0.09180912 | 0.1632081
[5 empty] | 0.0182596 | 0.1640906 |  |  | 0.02467392 | 0.1649913 | 0.058619 | 0.1652074 | 0.09279956 | 0.1648402
[5 empty] | 0.01642348 | 0.1657152 |  |  | 0.02480582 | 0.1666248 | 0.05887806 | 0.1668431 | 0.09336199 | 0.1664723
[5 empty] | 0.01758333 | 0.1673399 |  |  | 0.02522876 | 0.1682584 | 0.05991012 | 0.1684788 | 0.09509578 | 0.1681044
[5 empty] | 0.01773945 | 0.1689646 |  |  | 0.02534633 | 0.169892 | 0.06032924 | 0.1701145 | 0.09530956 | 0.1697364
[5 empty] | 0.01689213 | 0.1705892 |  |  | 0.02565892 | 0.1715256 | 0.06063639 | 0.1717503 | 0.09650486 | 0.1713685
[5 empty] | 0.01904167 | 0.1722139 |  |  | 0.02596696 | 0.1731592 | 0.06123256 | 0.173386 | 0.09728321 | 0.1730006
[5 empty] | 0.01818836 | 0.1738385 |  |  | 0.02617084 | 0.1747927 | 0.06201873 | 0.1750217 | 0.09774616 | 0.1746327
[5 empty] | 0.0173325 | 0.1754632 |  |  | 0.02617099 | 0.1764263 | 0.06199587 | 0.1766574 | 0.09809523 | 0.1762648
[5 empty] | 0.01947438 | 0.1770879 |  |  | 0.0262678 | 0.1780599 | 0.06236497 | 0.1782931 | 0.09933196 | 0.1778968
[5 empty] | 0.0196143 | 0.1787125 |  |  | 0.0264617 | 0.1796935 | 0.063527 | 0.1799288 | 0.1002579 | 0.1795289
[5 empty] | 0.01875255 | 0.1803372 |  |  | 0.02685309 | 0.181327 | 0.06378295 | 0.1815646 | 0.1005746 | 0.181161
[5 empty] | 0.01888943 | 0.1819618 |  |  | 0.02694239 | 0.1829606 | 0.06413379 | 0.1832003 | 0.1017835 | 0.1827931
[5 empty] | 0.02002897 | 0.1835865 |  |  | 0.0273309 | 0.1845942 | 0.06468141 | 0.184836 | 0.1025915 | 0.1844252
[5 empty] | 0.02017647 | 0.1852112 |  |  | 0.0275295 | 0.1862278 | 0.06475076 | 0.1864717 | 0.102839 | 0.1860573
[5 empty] | 0.01832713 | 0.1868358 |  |  | 0.02773575 | 0.1878613 | 0.06564023 | 0.1881074 | 0.1032132 | 0.1876893
[5 empty] | 0.0184759 | 0.1884605 |  |  | 0.02774261 | 0.1894949 | 0.065733 | 0.1897431 | 0.1042877 | 0.1893214
[5 empty] | 0.0206177 | 0.1900851 |  |  | 0.02794303 | 0.1911285 | 0.06631223 | 0.1913789 | 0.105436 | 0.1909535
[5 empty] | 0.01974746 | 0.1917098 |  |  | 0.02832994 | 0.1927621 | 0.0668611 | 0.1930146 | 0.1059317 | 0.1925856
[5 empty] | 0.01886011 | 0.1933345 |  |  | 0.02849629 | 0.1943957 | 0.06726278 | 0.1946503 | 0.1060485 | 0.1942177
[5 empty] | 0.01995059 | 0.1949591 |  |  | 0.02833503 | 0.1960292 | 0.06780045 | 0.196286 | 0.1073599 | 0.1958497
[5 empty] | 0.02001465 | 0.1965838 |  |  | 0.0284391 | 0.1976628 | 0.06795727 | 0.1979217 | 0.1068396 | 0.1974818
[5 empty] | 0.0210691 | 0.1982084 |  |  | 0.02851551 | 0.1992964 | 0.06834187 | 0.1995574 | 0.1072239 | 0.1991139
[5 empty] | 0.01912237 | 0.1998331 |  |  | 0.02858953 | 0.20093 | 0.06811834 | 0.2011932 | 0.1080009 | 0.200746
[5 empty] | 0.01917444 | 0.2014577 |  |  | 0.0287619 | 0.2025635 | 0.06809089 | 0.2028289 | 0.1086717 | 0.2023781
[5 empty] | 0.02122528 | 0.2030824 |  |  | 0.02873259 | 0.2041971 | 0.06855945 | 0.2044646 | 0.1089362 | 0.2040101
[5 empty] | 0.02127489 | 0.2047071 |  |  | 0.02910158 | 0.2058307 | 0.06872395 | 0.2061003 | 0.1087944 | 0.2056422
[5 empty] | 0.02032325 | 0.2063317 |  |  | 0.02906884 | 0.2074643 | 0.06918435 | 0.207736 | 0.1089461 | 0.2072743
[5 empty] | 0.01937033 | 0.2079564 |  |  | 0.02923434 | 0.2090978 | 0.06874057 | 0.2093717 | 0.1090911 | 0.2089064
[5 empty] | 0.02041611 | 0.209581 |  |  | 0.02929806 | 0.2107314 | 0.06939255 | 0.2110075 | 0.1099295 | 0.2105385
[5 empty] | 0.01946058 | 0.2112057 |  |  | 0.02905998 | 0.212365 | 0.06974023 | 0.2126432 | 0.1094612 | 0.2121706
[5 empty] | 0.01950372 | 0.2128304 |  |  | 0.02932006 | 0.2139986 | 0.06958356 | 0.2142789 | 0.1103859 | 0.2138026
[5 empty] | 0.02154551 | 0.214455 |  |  | 0.02927828 | 0.2156322 | 0.06992246 | 0.2159146 | 0.1102037 | 0.2154347
[5 empty] | 0.01958593 | 0.2160797 |  |  | 0.02953462 | 0.2172657 | 0.06975688 | 0.2175503 | 0.1103145 | 0.2170668
[5 empty] | 0.02062497 | 0.2177043 |  |  | 0.02928905 | 0.2188993 | 0.06958675 | 0.219186 | 0.110218 | 0.2186989
[5 empty] | 0.0216626 | 0.219329 |  |  | 0.02934154 | 0.2205329 | 0.06971201 | 0.2208218 | 0.1112143 | 0.220331
[5 empty] | 0.0196988 | 0.2209537 |  |  | 0.02969207 | 0.2221665 | 0.0704326 | 0.2224575 | 0.1106033 | 0.221963
[5 empty] | 0.02073356 | 0.2225783 |  |  | 0.02974061 | 0.2238 | 0.07054846 | 0.2240932 | 0.1106848 | 0.2235951
[5 empty] | 0.01976686 | 0.224203 |  |  | 0.02958713 | 0.2254336 | 0.07015953 | 0.2257289 | 0.1112588 | 0.2252272
[5 empty] | 0.02079868 | 0.2258276 |  |  | 0.02983161 | 0.2270672 | 0.07086574 | 0.2273646 | 0.1108251 | 0.2268593
[5 empty] | 0.019829 | 0.2274523 |  |  | 0.02977403 | 0.2287008 | 0.07066703 | 0.2290003 | 0.1120836 | 0.2284914
[5 empty] | 0.02085781 | 0.229077 |  |  | 0.02981436 | 0.2303343 | 0.07106334 | 0.2306361 | 0.1118343 | 0.2301234
[5 empty] | 0.01988507 | 0.2307016 |  |  | 0.02985256 | 0.2319679 | 0.07085461 | 0.2322718 | 0.1114771 | 0.2317555
[5 empty] | 0.02191078 | 0.2323263 |  |  | 0.02978862 | 0.2336015 | 0.07124078 | 0.2339075 | 0.1114119 | 0.2333876
[5 empty] | 0.02193492 | 0.2339509 |  |  | 0.02982252 | 0.2352351 | 0.07122178 | 0.2355432 | 0.1115385 | 0.2350197
[5 empty] | 0.02195746 | 0.2355756 |  |  | 0.02995421 | 0.2368687 | 0.07089756 | 0.2371789 | 0.1122569 | 0.2366518
[5 empty] | 0.0209784 | 0.2372003 |  |  | 0.02998368 | 0.2385022 | 0.07076804 | 0.2388146 | 0.1128669 | 0.2382839
[5 empty] | 0.0199977 | 0.2388249 |  |  | 0.02991091 | 0.2401358 | 0.07093317 | 0.2404504 | 0.1122686 | 0.2399159
[5 empty] | 0.02201536 | 0.2404496 |  |  | 0.03013586 | 0.2417694 | 0.07099289 | 0.2420861 | 0.1125617 | 0.241548
[5 empty] | 0.02003134 | 0.2420742 |  |  | 0.02995851 | 0.243403 | 0.07164714 | 0.2437218 | 0.1123462 | 0.2431801
[5 empty] | 0.02204565 | 0.2436989 |  |  | 0.03007883 | 0.2450365 | 0.07119585 | 0.2453575 | 0.1127219 | 0.2448122
[5 empty] | 0.02105825 | 0.2453236 |  |  | 0.0299968 | 0.2466701 | 0.07123896 | 0.2469932 | 0.1124889 | 0.2464443
[5 empty] | 0.02006912 | 0.2469482 |  |  | 0.02991239 | 0.2483037 | 0.0716764 | 0.2486289 | 0.112347 | 0.2480763
[5 empty] | 0.02007825 | 0.2485729 |  |  | 0.03022558 | 0.2499373 | 0.07120813 | 0.2502647 | 0.112296 | 0.2497084
[5 empty] | 0.02008563 | 0.2501975 |  |  | 0.03013634 | 0.2515708 | 0.07153407 | 0.2519004 | 0.113436 | 0.2513405
[5 empty] | 0.02009122 | 0.2518222 |  |  | 0.03004464 | 0.2532044 | 0.07125416 | 0.2535361 | 0.1129667 | 0.2529726
[5 empty] | 0.02209502 | 0.2534468 |  |  | 0.03015046 | 0.254838 | 0.07176834 | 0.2551718 | 0.1128881 | 0.2546047
[5 empty] | 0.020097 | 0.2550715 |  |  | 0.03005377 | 0.2564716 | 0.07147656 | 0.2568075 | 0.1127002 | 0.2562367
[5 empty] | 0.02009221 | 0.2566962 |  |  | 0.03005308 | 0.2581052 | 0.0712769 | 0.2584432 | 0.1127949 | 0.2578688
[5 empty] | 0.02204115 | 0.2583208 |  |  | 0.02999922 | 0.2597387 | 0.0713583 | 0.260079 | 0.1130826 | 0.2595009
[5 empty] | 0.02093994 | 0.2599455 |  |  | 0.02987418 | 0.2613723 | 0.07146913 | 0.2617147 | 0.1119048 | 0.261133
[5 empty] | 0.0197944 | 0.2615701 |  |  | 0.02968605 | 0.2630059 | 0.0704287 | 0.2633504 | 0.1117919 | 0.2627651
[5 empty] | 0.01961035 | 0.2631948 |  |  | 0.02954294 | 0.2646395 | 0.07035633 | 0.2649861 | 0.1100741 | 0.2643971
[5 empty] | 0.0203936 | 0.2648195 |  |  | 0.02935292 | 0.266273 | 0.0695713 | 0.2666218 | 0.1093818 | 0.2660292
[5 empty] | 0.02014996 | 0.2664441 |  |  | 0.0289241 | 0.2679066 | 0.06879294 | 0.2682575 | 0.1084451 | 0.2676613
[5 empty] | 0.02088526 | 0.2680688 |  |  | 0.02846458 | 0.2695402 | 0.06784055 | 0.2698933 | 0.1068944 | 0.2692934
[5 empty] | 0.0206053 | 0.2696934 |  |  | 0.02818244 | 0.2711738 | 0.06653343 | 0.271529 | 0.1052599 | 0.2709255
[5 empty] | 0.02031591 | 0.2713181 |  |  | 0.02788578 | 0.2728073 | 0.0655909 | 0.2731647 | 0.104372 | 0.2725576
[5 empty] | 0.02002291 | 0.2729428 |  |  | 0.02718269 | 0.2744409 | 0.06463225 | 0.2748004 | 0.1027609 | 0.2741896
[5 empty] | 0.01873209 | 0.2745674 |  |  | 0.02688128 | 0.2760745 | 0.06417679 | 0.2764361 | 0.101357 | 0.2758217
[5 empty] | 0.01744929 | 0.2761921 |  |  | 0.02658963 | 0.2777081 | 0.06304384 | 0.2780718 | 0.09949043 | 0.2774538
[5 empty] | 0.01918031 | 0.2778167 |  |  | 0.02631584 | 0.2793417 | 0.06205269 | 0.2797076 | 0.09779154 | 0.2790859
[5 empty] | 0.01693098 | 0.2794414 |  |  | 0.025768 | 0.2809752 | 0.06102265 | 0.2813433 | 0.09729062 | 0.280718
[5 empty] | 0.01669998 | 0.2810661 |  |  | 0.0253481 | 0.2826088 | 0.0608603 | 0.282979 | 0.09599298 | 0.28235
[5 empty] | 0.0174694 | 0.2826907 |  |  | 0.02503082 | 0.2842424 | 0.06000563 | 0.2846147 | 0.09470368 | 0.2839821
[5 empty] | 0.01623794 | 0.2843154 |  |  | 0.02491234 | 0.285876 | 0.05874809 | 0.2862504 | 0.09290987 | 0.2856142
[5 empty] | 0.01800559 | 0.28594 |  |  | 0.02439264 | 0.2875095 | 0.05848763 | 0.2878861 | 0.09231146 | 0.2872463
[5 empty] | 0.01577234 | 0.2875647 |  |  | 0.02437169 | 0.2891431 | 0.05772421 | 0.2895219 | 0.0905084 | 0.2888784
[5 empty] | 0.01753818 | 0.2891894 |  |  | 0.02374948 | 0.2907767 | 0.05705778 | 0.2911576 | 0.0895006 | 0.2905104
[5 empty] | 0.01630309 | 0.290814 |  |  | 0.02352598 | 0.2924103 | 0.05638829 | 0.2927933 | 0.08868799 | 0.2921425
[5 empty] | 0.01706706 | 0.2924387 |  |  | 0.02340118 | 0.2940438 | 0.05501571 | 0.294429 | 0.08687051 | 0.2937746
[5 empty] | 0.01683007 | 0.2940633 |  |  | 0.02277506 | 0.2956774 | 0.05413998 | 0.2960647 | 0.08544807 | 0.2954067
[5 empty] | 0.01659211 | 0.295688 |  |  | 0.0224476 | 0.297311 | 0.05366105 | 0.2977004 | 0.08462062 | 0.2970388
[5 empty] | 0.01435317 | 0.2973126 |  |  | 0.02241878 | 0.2989446 | 0.05297889 | 0.2993362 | 0.08358808 | 0.2986709
[5 empty] | 0.01611323 | 0.2989373 |  |  | 0.02188859 | 0.3005782 | 0.05239345 | 0.3009719 | 0.08215037 | 0.3003029
[5 empty] | 0.01487228 | 0.300562 |  |  | 0.02155699 | 0.3022117 | 0.05170467 | 0.3026076 | 0.08140742 | 0.301935
[5 empty] | 0.01563031 | 0.3021866 |  |  | 0.02132398 | 0.3038453 | 0.05071252 | 0.3042433 | 0.07995917 | 0.3035671
[5 empty] | 0.0133873 | 0.3038113 |  |  | 0.02098953 | 0.3054789 | 0.04951695 | 0.305879 | 0.07810553 | 0.3051992
[5 empty] | 0.01314323 | 0.3054359 |  |  | 0.02045362 | 0.3071125 | 0.04861792 | 0.3075147 | 0.07694645 | 0.3068313
[5 empty] | 0.0138981 | 0.3070606 |  |  | 0.02031624 | 0.308746 | 0.04851537 | 0.3091505 | 0.07578184 | 0.3084633
[5 empty] | 0.01365189 | 0.3086853 |  |  | 0.01987737 | 0.3103796 | 0.04720927 | 0.3107862 | 0.07511164 | 0.3100954
[5 empty] | 0.01440458 | 0.3103099 |  |  | 0.01943698 | 0.3120132 | 0.04669956 | 0.3124219 | 0.07393577 | 0.3117275
[5 empty] | 0.01315617 | 0.3119346 |  |  | 0.01919506 | 0.3136468 | 0.0455862 | 0.3140576 | 0.07205417 | 0.3133596
[5 empty] | 0.01390664 | 0.3135592 |  |  | 0.01905159 | 0.3152803 | 0.04476915 | 0.3156933 | 0.07096675 | 0.3149917
[5 empty] | 0.01165597 | 0.3151839 |  |  | 0.01860655 | 0.3169139 | 0.04404835 | 0.317329 | 0.06947345 | 0.3166237
[5 empty] | 0.01140415 | 0.3168086 |  |  | 0.01835992 | 0.3185475 | 0.04332377 | 0.3189648 | 0.0677742 | 0.3182558
[5 empty] | 0.01315117 | 0.3184332 |  |  | 0.01801168 | 0.3201811 | 0.04259536 | 0.3206005 | 0.06706893 | 0.3198879
[5 empty] | 0.01189701 | 0.3200579 |  |  | 0.01736181 | 0.3218147 | 0.04146307 | 0.3222362 | 0.06625755 | 0.32152
[5 empty] | 0.01064166 | 0.3216825 |  |  | 0.0171103 | 0.3234482 | 0.04112686 | 0.3238719 | 0.06494001 | 0.3231521
[5 empty] | 0.01038511 | 0.3233072 |  |  | 0.01665712 | 0.3250818 | 0.03988667 | 0.3255076 | 0.06321623 | 0.3247842