## 1
Общество с ограниченной ответственностью "Инженерная геология" (ООО "ИнжГео") | [11 empty] | Общество с ограниченной ответственностью "Инженерная геология" (ООО "ИнжГео")
Юр. адрес: 117279, г. Москва, ул. Миклухо-Маклая, 36 а, этаж 5, пом. XXIII к. 76-84 | [11 empty] | Юр. адрес: 117279, г. Москва, ул. Миклухо-Маклая, 36 а, этаж 5, пом. XXIII к. 76-84 | [8 empty] | нагр |  |  | X0 | Y0 | R |  | нагр |  |  |  | X0 | Y0 | R | нагр |  |  |  | X0 | Y0 | R |  | нагр |  |  |  | X0 | Y0 | R
Телефон/факс +7 (495) 132-30-00, Адрес электронной почты inbox@inj-geo.ru | [11 empty] | Телефон/факс +7 (495) 132-30-00, Адрес электронной почты inbox@inj-geo.ru | [12 empty] | 0 | [7 empty] | 0 | [6 empty] | 0 | [7 empty] | 0
[21 empty] | девиатор | [6 empty] | девиатор | [6 empty] | девиатор | [7 empty] | девиатор
Испытательная лаборатория ООО «ИнжГео» | [11 empty] | Испытательная лаборатория ООО «ИнжГео» | [8 empty] | x0 | Угол | X | Y |  |  |  | x0 |  | Угол | X | Y |  |  | x0 |  | Угол | X | Y |  |  |  | x0 |  | Угол | X | Y
Адрес места осуществления деятельности лаборатории: г. Москва, просп. Вернадского, д. 51, стр. 1 | [11 empty] | Адрес места осуществления деятельности лаборатории: г. Москва, просп. Вернадского, д. 51, стр. 1 | [9 empty] | 0 | [7 empty] | 0 | [6 empty] | 0 | [7 empty] | 0
Телефон +7(910)4557682, E-mail: slg85@mail.ru | [11 empty] | Телефон +7(910)4557682, E-mail: slg85@mail.ru | [9 empty] | 5 | [7 empty] | 5 | [6 empty] | 5 | [7 empty] | 5
[22 empty] | 10 | [7 empty] | 10 | [6 empty] | 10 | [7 empty] | 10
[12 empty] | Протокол испытаний № 13-63/211 от 28-05-2023 | [9 empty] | 15 | [7 empty] | 15 | [6 empty] | 15 | [7 empty] | 15
[22 empty] | 20 | [7 empty] | 20 | [6 empty] | 20 | [7 empty] | 20
[12 empty] | Наименование и адрес заказчика: Переход трубопровода через р. Енисей | [9 empty] | 25 | [7 empty] | 25 | [6 empty] | 25 | [7 empty] | 25
[12 empty] | Наименование объекта: ООО Регионстрой | [9 empty] | 30 | [7 empty] | 30 | [6 empty] | 30 | [7 empty] | 30
Наименование используемого метода/методики: ГОСТ 12248.4-2020 | [11 empty] | Наименование используемого метода/методики: ГОСТ 12248.3-2020 | [9 empty] | 35 | [7 empty] | 35 | [6 empty] | 35 | [7 empty] | 35
Условия проведения испытания: температура окружающей среды (18 - 25)0С, влажность воздуха (40 - 75)% | [11 empty] | Условия проведения испытания: температура окружающей среды (18 - 25)0С, влажность воздуха (40 - 75)% | [9 empty] | 40 | [7 empty] | 40 | [6 empty] | 40 | [7 empty] | 40
[12 empty] | Дата получение объекта подлежащего испытаниям: 01-05-2023 | [9 empty] | 45 | [7 empty] | 45 | [6 empty] | 45 | [7 empty] | 45
[12 empty] | Дата испытания: 25.10.2022-19.11.2211 | [9 empty] | 50 | [7 empty] | 50 | [6 empty] | 50 | [7 empty] | 50
[22 empty] | 55 | [7 empty] | 55 | [6 empty] | 55 | [7 empty] | 55
Испытание грунтов методом трехосного сжатия | [11 empty] | Испытание грунтов методом трехосного сжатия | [9 empty] | 60 | [7 empty] | 60 | [6 empty] | 60 | [7 empty] | 60
[22 empty] | 65 | [7 empty] | 65 | [6 empty] | 65 | [7 empty] | 65
Лабораторный номер: | [6 empty] | We, д.е. = |  |  |  |  | Лабораторный номер: |  | 1246 |  |  |  | We, д.е. = | 0.488295122 |  |  | 70 | [7 empty] | 70 | [6 empty] | 70 | [7 empty] | 70
Номер скважины: | [6 empty] | ρ, г/см3 = |  |  |  |  | Номер скважины: |  | BH-117 |  |  |  | ρ, г/см3 = | 1.57 |  |  | 75 | [7 empty] | 75 | [6 empty] | 75 | [7 empty] | 75
Глубина отбора, м: | [6 empty] | ρs, г/см3 = |  |  |  |  | Глубина отбора, м: |  | 4.4 |  |  |  | ρs, г/см3 = | 2.7 |  |  | 80 | [7 empty] | 80 | [6 empty] | 80 | [7 empty] | 80
Наименование грунта: | [6 empty] | e, д.е. = |  |  |  |  | Наименование грунта: |  | Суглинок, после оттаивания текучий, легкий песчанистый |  |  |  | e, д.е. = | 1.559488 |  |  | 85 | [7 empty] | 85 | [6 empty] | 85 | [7 empty] | 85
Схема проведения опыта: | [6 empty] | IL, д.е. = |  |  |  |  | Схема проведения опыта: |  | КД |  |  |  | IL, д.е. = | 2.833 |  |  | 90 | [7 empty] | 90 | [6 empty] | 90 | [7 empty] | 90
[22 empty] | 95 | [7 empty] | 95 | [6 empty] | 95 | [7 empty] | 95
[22 empty] | 100 | [7 empty] | 100 | [6 empty] | 100 | [7 empty] | 100
Результаты испытаний | [11 empty] | Результаты испытаний | [9 empty] | 105 | [7 empty] | 105 | [6 empty] | 105 | [7 empty] | 105
[22 empty] | 110 | [7 empty] | 110 | [6 empty] | 110 | [7 empty] | 110
[22 empty] | 115 | [7 empty] | 115 | [6 empty] | 115 | [7 empty] | 115
[22 empty] | 120 | [7 empty] | 120 | [6 empty] | 120 | [7 empty] | 120
[22 empty] | 125 | [7 empty] | 125 | [6 empty] | 125 | [7 empty] | 125
[22 empty] | 130 | [7 empty] | 130 | [6 empty] | 130 | [7 empty] | 130
[22 empty] | 135 | [7 empty] | 135 | [6 empty] | 135 | [7 empty] | 135
[22 empty] | 140 | [7 empty] | 140 | [6 empty] | 140 | [7 empty] | 140
[22 empty] | 145 | [7 empty] | 145 | [6 empty] | 145 | [7 empty] | 145
[22 empty] | 150 | [7 empty] | 150 | [6 empty] | 150 | [7 empty] | 150
[22 empty] | 155 | [7 empty] | 155 | [6 empty] | 155 | [7 empty] | 155
[22 empty] | 160 | [7 empty] | 160 | [6 empty] | 160 | [7 empty] | 160
[22 empty] | 165 | [7 empty] | 165 | [6 empty] | 165 | [7 empty] | 165
[22 empty] | 170 | [7 empty] | 170 | [6 empty] | 170 | [7 empty] | 170
[22 empty] | 175 | [7 empty] | 175 | [6 empty] | 175 | [7 empty] | 175
[22 empty] | 180 | [7 empty] | 180 | [6 empty] | 180 | [7 empty] | 180
[13 empty] | Давление в камере, Мпа σ3 | Вертикальная нагрузка, Мпа σ1 | Поровое давление, Мпа u
| K0, д.е. | 0.8781307 |  |  |  |  | Коэфф. Точки | [5 empty] | 0.0676984 | 0.0932709 | [5 empty] | 1 | [6 empty] | σ3,кПа | σ1,кПа | u, кПа |  |  |  | 4
| q_zg, МПа | 0.05944804 | [10 empty] | 0.1676984 | 0.2210274 | [27 empty] | δ3, Мпа | δ1-δ3, МПа | δ1, МПа | δ1, КПа
|  |  | Модуль деформации, МПа: | [9 empty] | 0.2676984 | 0.348784 | [21 empty] | С, МПа:
|  |  | Е0= |  | Точки модуля (полное напр.), МПа |  |  |  | 0.05944804 | 0.09511686 | [25 empty] | φ, град:
|  |  | E50 = |  | qf (полное напр.), МПа |  |  |  | 0.08642453 | [26 empty] | E, Мпа
|  |  | Коэф. Поперечной деформации, ϑ = | [9 empty] | Эффективные значения угла внутреннего трения и удельного сцепления ϕ', С' | [13 empty] | x | 0
[13 empty] | ϕ', град. = | 7 | [12 empty] | y |  |  |  | С, кПа | φ,°
[13 empty] | С', МПа = | 0.003
| Исполнитель: | [6 empty] | Морозов Д.С. |  |  |  |  | Исполнитель: |  |  |  |  | Морозов Д.С.
| Начальник исп. лаборатории: | [6 empty] | Семиколенова Л.Г. |  |  |  |  | Начальник исп. лаборатории: |  |  |  |  | Семиколенова Л.Г.
Лист 1 , всего листов 2 | [11 empty] | Лист 2 , всего листов 2
Частичное воспроизведение протокола испытаний без письменного разрешения ООО «ИнжГео» ЗАПРЕЩАЕТСЯ | [11 empty] | Частичное воспроизведение протокола испытаний без письменного разрешения ООО «ИнжГео» ЗАПРЕЩАЕТСЯ
[5 empty] | второй график |  | первый график | [9 empty] | К Пуассона
dev50 | epsE50 | ind | devE0 | epsE0 | dev | eps | sigma |  | dev1 | eps1 | dev2 | eps2 | dev3 | eps3 |  | Глины
0.01872613 | 0.01485086 |  |  |  | 0 | 0 |  |  | 0 | 0 | 0 | 0 | 0 | 0 |  | < 0 | 0,20-0,30
ind |  |  |  |  | 0.003359949 | 0.00165685 |  |  | 0.00358468 | 0.001667207 | 0.007786086 | 0.001673603 | 0.01864968 | 0.002402035 |  | 0-0,25 | 0,30-0,38
2 |  |  |  |  | 0.003419266 | 0.003313699 |  |  | 0.007032437 | 0.00390398 | 0.01146574 | 0.002762933 | 0.02142524 | 0.003320379 |  | 0,25< | 0,38-0,45
E0 |  |  |  |  | 0.008917206 | 0.004950288 |  |  | 0.007642905 | 0.00500162 | 0.01472592 | 0.00502081 | 0.0248793 | 0.004980569 |  | Суглинки | 0,35-0,37
epsE0 | devE0 |  |  |  | 0.007997237 | 0.006627398 |  |  | 0.008756141 | 0.006668826 | 0.0167424 | 0.006694413 | 0.02832269 | 0.006640758 |  | Пески и супеси | 0,30-0,35
0.004950288 | 0.008917206 |  |  |  | 0.01081931 | 0.008284248 |  |  | 0.009460586 | 0.008336033 | 0.0188668 | 0.008368016 | 0.03079207 | 0.008300948
[5 empty] | 0.01245925 | 0.009941098 |  |  | 0.01011702 | 0.01000324 | 0.02000289 | 0.01004162 | 0.03302408 | 0.009961137
График E50 |  | График E |  |  | 0.01396613 | 0.01159795 |  |  | 0.01088621 | 0.01167045 | 0.02155441 | 0.01171522 | 0.03545535 | 0.01162133
eps | q | sigma |  |  | 0.01538902 | 0.0132548 |  |  | 0.01132895 | 0.01333765 | 0.02242513 | 0.01338883 | 0.03742253 | 0.01328152
Горизонтальная линия E50 |  | Касательная |  |  | 0.01872613 | 0.01485086 |  |  | 0.01180601 | 0.01500486 | 0.02381879 | 0.01506243 | 0.04054279 | 0.01551551
0 |  | a | b |  | 0.01918059 | 0.0165685 |  |  | 0.01278625 | 0.01691190655 | 0.02503915 | 0.01673603 | 0.04151344 | 0.0166019
|  |  | 0 |  | 0.01860405 | 0.01822535 |  |  | 0.01326914 | 0.01833927 | 0.02666452 | 0.01818485 | 0.04514952 | 0.01826208
Вертикальная линия E50 |  | p1 и p2 |  |  | 0.02002989 | 0.0198822 |  |  | 0.01413076 | 0.02000648 | 0.028139 | 0.02008324 | 0.04779728 | 0.01992227
| 0 | 0 |  |  | 0.02144059 | 0.02153904 |  |  | 0.0150429 | 0.02167369 | 0.0301085 | 0.02175684 | 0.05030498 | 0.02158246
[5 empty] | 0.02281862 | 0.02319589 |  |  | 0.01598623 | 0.02334089 | 0.03215845 | 0.02343045 | 0.05392092 | 0.02324265
Касательная линия E50 |  |  |  |  | 0.02414648 | 0.02485274 |  |  | 0.01704141 | 0.0250081 | 0.03415033 | 0.02510405 | 0.05669339 | 0.02490284
0 | 0 | Горизонтальная 1 |  |  | 0.02640663 | 0.02650959 |  |  | 0.01808913 | 0.02667531 | 0.0360456 | 0.02677765 | 0.05957065 | 0.02656303
[5 empty] | 0.02658157 | 0.02816644 |  |  | 0.01901003 | 0.02834251 | 0.03820575 | 0.02845126 | 0.06260101 | 0.02822322
Горизонтальная линия qкр |  |  |  |  | 0.02865378 | 0.02982329 |  |  | 0.01988478 | 0.03000972 | 0.03999223 | 0.03012486 | 0.06523273 | 0.02988341
Горизонтальная линия q |  | Горизонтальная 2 |  |  | 0.02860572 | 0.03148014 |  |  | 0.02059406 | 0.03167693 | 0.04176652 | 0.03179846 | 0.06671411 | 0.0315436
0 |  | 0 |  |  | 0.0294199 | 0.03313699 |  |  | 0.02121852 | 0.03334413 | 0.0435901 | 0.03347207 | 0.06949343 | 0.03320379
[5 empty] | 0.03307878 | 0.03479384 |  |  | 0.02193883 | 0.03501134 | 0.04472442 | 0.03514567 | 0.07051897 | 0.03486398
Вертикальная линия q |  |  |  |  | 0.0305752 | 0.03645069 |  |  | 0.02243567 | 0.03667855 | 0.04613097 | 0.03681927 | 0.07153901 | 0.03652417
| 0 |  |  |  | 0.03402354 | 0.03810754 |  |  | 0.02279411 | 0.03834575 | 0.04717121 | 0.03849288 | 0.07322107 | 0.03818436
[5 empty] | 0.03445766 | 0.03976439 |  |  | 0.02310299 | 0.04001296 | 0.04745709 | 0.04016648 | 0.07367451 | 0.03984455
[5 empty] | 0.03287452 | 0.04142124 |  |  | 0.02350223 | 0.04168017 | 0.04839752 | 0.04184008 | 0.07439277 | 0.04150474
[5 empty] | 0.03327109 | 0.04307809 |  |  | 0.02368972 | 0.04334737 | 0.04901623 | 0.04351369 | 0.07566923 | 0.04316493
[5 empty] | 0.03264432 | 0.04473494 |  |  | 0.02406336 | 0.04501458 | 0.04930875 | 0.04518729 | 0.07639727 | 0.04482512
[5 empty] | 0.03499118 | 0.04639179 |  |  | 0.02432102 | 0.04668179 | 0.05007064 | 0.04686089 | 0.07687028 | 0.04648531
[5 empty] | 0.03530864 | 0.04804864 |  |  | 0.02456059 | 0.04834899 | 0.05089744 | 0.0485345 | 0.07768163 | 0.0481455
[5 empty] | 0.03559365 | 0.04970549 |  |  | 0.02467997 | 0.0500162 | 0.05108468 | 0.0502081 | 0.07862473 | 0.04980569
[5 empty] | 0.03384318 | 0.05136234 |  |  | 0.02497703 | 0.0516834 | 0.05142791 | 0.0518817 | 0.07949294 | 0.05146588
[5 empty] | 0.03705419 | 0.05301919 |  |  | 0.02514967 | 0.05335061 | 0.05192268 | 0.05355531 | 0.07967965 | 0.05312607
[5 empty] | 0.03722364 | 0.05467604 |  |  | 0.02529576 | 0.05501782 | 0.05226452 | 0.05522891 | 0.07967825 | 0.05478625
[5 empty] | 0.03434849 | 0.05633289 |  |  | 0.02531321 | 0.05668502 | 0.05284897 | 0.05690251 | 0.08028211 | 0.05644644
[5 empty] | 0.03745227 | 0.05798974 |  |  | 0.02539989 | 0.05835223 | 0.05277159 | 0.05857612 | 0.08108558 | 0.05810663
[5 empty] | 0.03745227 | 0.05964659 |  |  | 0.0255725 | 0.06001944 | 0.05312791 | 0.06024972 | 0.08027919 | 0.05976682
[5 empty] | 0.03643946 | 0.06130344 |  |  | 0.02557249 | 0.06168664 | 0.05332904 | 0.06192332 | 0.08097297 | 0.06142701
[5 empty] | 0.03740193 | 0.06296029 |  |  | 0.02556387 | 0.06335385 | 0.05302652 | 0.06359692 | 0.08080863 | 0.0630872
[5 empty] | 0.03434126 | 0.06461713 |  |  | 0.02553814 | 0.06502106 | 0.05309442 | 0.06527053 | 0.08069288 | 0.06474739
[5 empty] | 0.03625906 | 0.06627398 |  |  | 0.02539641 | 0.06668826 | 0.05282728 | 0.06694413 | 0.08072919 | 0.06640758
[5 empty] | 0.03715692 | 0.06793083 |  |  | 0.0253398 | 0.06835547 | 0.05302744 | 0.06861773 | 0.07982106 | 0.06806777
[5 empty] | 0.03503646 | 0.06958768 |  |  | 0.02526942 | 0.07002268 | 0.05299725 | 0.07029134 | 0.07987197 | 0.06972796
[5 empty] | 0.03689926 | 0.07124453 |  |  | 0.02528639 | 0.07168988 | 0.05233907 | 0.07196494 | 0.07918541 | 0.07138815
[5 empty] | 0.03374694 | 0.07290138 |  |  | 0.02519182 | 0.07335709 | 0.05265523 | 0.07363854 | 0.07966487 | 0.07304834
[5 empty] | 0.03458108 | 0.07455823 |  |  | 0.02498683 | 0.0750243 | 0.05234809 | 0.07531215 | 0.07921383 | 0.07470853
[5 empty] | 0.0334033 | 0.07621508 |  |  | 0.02487252 | 0.0766915 | 0.05182 | 0.07698575 | 0.07883579 | 0.07636872
[5 empty] | 0.03621519 | 0.07787193 |  |  | 0.02485002 | 0.07835871 | 0.05167331 | 0.07865935 | 0.07803422 | 0.07802891
[5 empty] | 0.03401835 | 0.07952878 |  |  | 0.02472043 | 0.08002592 | 0.05151036 | 0.08033296 | 0.07801262 | 0.0796891
[5 empty] | 0.03381439 | 0.08118563 |  |  | 0.02458487 | 0.08169312 | 0.05133351 | 0.08200656 | 0.07767446 | 0.08134929
[5 empty] | 0.0346049 | 0.08284248 |  |  | 0.02444445 | 0.08336033 | 0.05064511 | 0.08368016 | 0.07672325 | 0.08300948
[5 empty] | 0.03339149 | 0.08449933 |  |  | 0.02420029 | 0.08502754 | 0.0504475 | 0.08535377 | 0.07676246 | 0.08466967
[5 empty] | 0.03417576 | 0.08615618 |  |  | 0.0241535 | 0.08669474 | 0.05034304 | 0.08702737 | 0.07619558 | 0.08632986
[5 empty] | 0.0339593 | 0.08781303 |  |  | 0.02400519 | 0.08836195 | 0.04973406 | 0.08870097 | 0.07522611 | 0.08799005
[5 empty] | 0.03474373 | 0.08946988 |  |  | 0.02365648 | 0.09002916 | 0.04942294 | 0.09037458 | 0.07465751 | 0.08965024
[5 empty] | 0.03153063 | 0.09112673 |  |  | 0.02350848 | 0.09169636 | 0.049112 | 0.09204818 | 0.0748933 | 0.09131042
[5 empty] | 0.03330182 | 0.09278358 |  |  | 0.02346214 | 0.09336357 | 0.04880361 | 0.09372178 | 0.07401501 | 0.09297061
[5 empty] | 0.03104167 | 0.09444043 |  |  | 0.02320241 | 0.09503078 | 0.04859099 | 0.09539539 | 0.07346901 | 0.0946308
[5 empty] | 0.03175538 | 0.09609728 |  |  | 0.02302141 | 0.09669798 | 0.04843532 | 0.09706899 | 0.07266295 | 0.09629099
[5 empty] | 0.03344817 | 0.09775413 |  |  | 0.02292277 | 0.09836519 | 0.04813845 | 0.09874259 | 0.0726082 | 0.09795118
[5 empty] | 0.03012526 | 0.09941098 |  |  | 0.02281012 | 0.1000324 | 0.04750804 | 0.1004162 | 0.07171611 | 0.09961137
[5 empty] | 0.03279186 | 0.1010678 |  |  | 0.02248708 | 0.1016996 | 0.04695174 | 0.1020898 | 0.07109805 | 0.1012716
[5 empty] | 0.03145319 | 0.1027247 |  |  | 0.02225729 | 0.1033668 | 0.04637721 | 0.1037634 | 0.07006538 | 0.1029318
[5 empty] | 0.03111447 | 0.1043815 |  |  | 0.02192438 | 0.105034 | 0.0459921 | 0.105437 | 0.06932946 | 0.1045919
[5 empty] | 0.03078091 | 0.1060384 |  |  | 0.02189196 | 0.1067012 | 0.04550407 | 0.1071106 | 0.06850165 | 0.1062521
[5 empty] | 0.02945772 | 0.1076952 |  |  | 0.02146368 | 0.1083684 | 0.04512077 | 0.1087842 | 0.06819331 | 0.1079123
[5 empty] | 0.02914998 | 0.1093521 |  |  | 0.02144315 | 0.1100356 | 0.04464986 | 0.1104578 | 0.0676158 | 0.1095725
[5 empty] | 0.02783114 | 0.1110089 |  |  | 0.02113284 | 0.1117028 | 0.04409898 | 0.1121314 | 0.06664096 | 0.1112327
[5 empty] | 0.02848387 | 0.1126658 |  |  | 0.02100993 | 0.11337 | 0.04405343 | 0.113805 | 0.06590235 | 0.1128929
[5 empty] | 0.02911562 | 0.1143226 |  |  | 0.02066828 | 0.1150373 | 0.04356585 | 0.1154786 | 0.06461387 | 0.1145531
[5 empty] | 0.02873386 | 0.1159795 |  |  | 0.02041311 | 0.1167045 | 0.04264439 | 0.1171522 | 0.06449178 | 0.1162133
[5 empty] | 0.02634606 | 0.1176363 |  |  | 0.0201496 | 0.1183717 | 0.0424 | 0.1188258 | 0.06295233 | 0.1178735
[5 empty] | 0.02695969 | 0.1192932 |  |  | 0.01998294 | 0.1200389 | 0.04144364 | 0.1204994 | 0.06211179 | 0.1195336
[5 empty] | 0.0275822 | 0.12095 |  |  | 0.01961833 | 0.1217061 | 0.04118626 | 0.122173 | 0.06138642 | 0.1211938
[5 empty] | 0.02722108 | 0.1226069 |  |  | 0.01936096 | 0.1233733 | 0.04063884 | 0.1238466 | 0.06069249 | 0.122854
[5 empty] | 0.02688377 | 0.1242637 |  |  | 0.01901603 | 0.1250405 | 0.03981231 | 0.1255202 | 0.05984626 | 0.1245142
[5 empty] | 0.02657776 | 0.1259206 |  |  | 0.01878873 | 0.1267077 | 0.03941764 | 0.1271938 | 0.05976398 | 0.1261744
[5 empty] | 0.02731051 | 0.1275774 |  |  | 0.01868426 | 0.1283749 | 0.03906579 | 0.1288675 | 0.05856193 | 0.1278346
[5 empty] | 0.02408947 | 0.1292343 |  |  | 0.01840781 | 0.1300421 | 0.03866771 | 0.1305411 | 0.05795637 | 0.1294948
[5 empty] | 0.02392213 | 0.1308911 |  |  | 0.01826457 | 0.1317093 | 0.03833436 | 0.1322147 | 0.05826355 | 0.131155
[5 empty] | 0.02581594 | 0.132548 |  |  | 0.01835975 | 0.1333765 | 0.0381767 | 0.1338883 | 0.05769975 | 0.1328152
[5 empty] | 0.02677837 | 0.1342048 |  |  | 0.01819852 | 0.1350437 | 0.03770569 | 0.1355619 | 0.05738122 | 0.1344754
[5 empty] | 0.02678372 | 0.1358617 |  |  | 0.01808459 | 0.1367109 | 0.03773227 | 0.1372355 | 0.05718294 | 0.1361355
[5 empty] | 0.02579964 | 0.1375185 |  |  | 0.01819028 | 0.1383781 | 0.03813547 | 0.1389091 | 0.05781219 | 0.1377957
[5 empty] | 0.02482557 | 0.1391754 |  |  | 0.01820316 | 0.1400454 | 0.03795586 | 0.1405827 | 0.05756349 | 0.1394559
[5 empty] | 0.02486096 | 0.1408322 |  |  | 0.01832286 | 0.1417126 | 0.03799094 | 0.1422563 | 0.05743564 | 0.1411161
[5 empty] | 0.02390528 | 0.1424891 |  |  | 0.018149 | 0.1433798 | 0.03793989 | 0.1439299 | 0.05752745 | 0.1427763
[5 empty] | 0.02595796 | 0.1441459 |  |  | 0.01828119 | 0.145047 | 0.0379019 | 0.1456035 | 0.05763773 | 0.1444365
[5 empty] | 0.02701846 | 0.1458028 |  |  | 0.01831906 | 0.1467142 | 0.03787618 | 0.1472771 | 0.05826527 | 0.1460967
[5 empty] | 0.02408623 | 0.1474596 |  |  | 0.01846221 | 0.1483814 | 0.03816192 | 0.1489507 | 0.05820888 | 0.1477569
[5 empty] | 0.02416072 | 0.1491165 |  |  | 0.01851027 | 0.1500486 | 0.03855832 | 0.1506243 | 0.05876737 | 0.1494171
[5 empty] | 0.02724139 | 0.1507733 |  |  | 0.01846286 | 0.1517158 | 0.03826456 | 0.1522979 | 0.05853955 | 0.1510772
[5 empty] | 0.02632769 | 0.1524302 |  |  | 0.01841959 | 0.153383 | 0.03857984 | 0.1539715 | 0.05842421 | 0.1527374
[5 empty] | 0.02641978 | 0.154087 |  |  | 0.01858009 | 0.1550502 | 0.03840337 | 0.1556451 | 0.05912017 | 0.1543976
[5 empty] | 0.02657213 | 0.1557439 |  |  | 0.01875097 | 0.1567174 | 0.03903458 | 0.1573187 | 0.05890876 | 0.1560578
[5 empty] | 0.02780716 | 0.1574007 |  |  | 0.01887663 | 0.1583846 | 0.03894624 | 0.1589923 | 0.05988383 | 0.157718
[5 empty] | 0.0271083 | 0.1590576 |  |  | 0.01885544 | 0.1600518 | 0.03947925 | 0.1606659 | 0.06021016 | 0.1593782
[5 empty] | 0.027459 | 0.1607144 |  |  | 0.01917588 | 0.161719 | 0.03970932 | 0.1623395 | 0.06135169 | 0.1610384
[5 empty] | 0.02784268 | 0.1623713 |  |  | 0.01942643 | 0.1633862 | 0.04001214 | 0.1640131 | 0.06227233 | 0.1626986
[5 empty] | 0.0272428 | 0.1640281 |  |  | 0.01979557 | 0.1650535 | 0.0408634 | 0.1656867 | 0.06283602 | 0.1643588
[5 empty] | 0.02664279 | 0.165685 |  |  | 0.01987178 | 0.1667207 | 0.04133881 | 0.1673603 | 0.06400668 | 0.166019
[5 empty] | 0.03002608 | 0.1673418 |  |  | 0.02014353 | 0.1683879 | 0.04221405 | 0.1690339 | 0.06414824 | 0.1676791
[5 empty] | 0.02737612 | 0.1689987 |  |  | 0.02049931 | 0.1700551 | 0.04266482 | 0.1707075 | 0.06492463 | 0.1693393
[5 empty] | 0.02967796 | 0.1706555 |  |  | 0.02062758 | 0.1717223 | 0.04296681 | 0.1723811 | 0.06629989 | 0.1709995
[5 empty] | 0.02995773 | 0.1723124 |  |  | 0.02092517 | 0.1733895 | 0.04329886 | 0.1740547 | 0.06620987 | 0.1726597
[5 empty] | 0.02823053 | 0.1739692 |  |  | 0.02121539 | 0.1750567 | 0.04360079 | 0.1757283 | 0.06700448 | 0.1743199
[5 empty] | 0.02849689 | 0.1756261 |  |  | 0.02120094 | 0.1767239 | 0.04439264 | 0.1774019 | 0.06768486 | 0.1759801
[5 empty] | 0.03175732 | 0.1772829 |  |  | 0.02148218 | 0.1783911 | 0.04457517 | 0.1790756 | 0.06855215 | 0.1776403
[5 empty] | 0.03001236 | 0.1789398 |  |  | 0.02175949 | 0.1800583 | 0.04474915 | 0.1807492 | 0.06870751 | 0.1793005
[5 empty] | 0.03126253 | 0.1805966 |  |  | 0.02183322 | 0.1817255 | 0.04521536 | 0.1824228 | 0.06925207 | 0.1809607
[5 empty] | 0.03050836 | 0.1822535 |  |  | 0.02200375 | 0.1833927 | 0.04577456 | 0.1840964 | 0.06998699 | 0.1826208
[5 empty] | 0.03075037 | 0.1839103 |  |  | 0.02227143 | 0.1850599 | 0.04632753 | 0.18577 | 0.07041339 | 0.184281
[5 empty] | 0.03098908 | 0.1855672 |  |  | 0.02233664 | 0.1867271 | 0.04667503 | 0.1874436 | 0.07073244 | 0.1859412
[5 empty] | 0.03022503 | 0.187224 |  |  | 0.02249974 | 0.1883943 | 0.04671784 | 0.1891172 | 0.07154527 | 0.1876014
[5 empty] | 0.03345887 | 0.1888809 |  |  | 0.02266109 | 0.1900616 | 0.04685672 | 0.1907908 | 0.07175303 | 0.1892616
[5 empty] | 0.03070278 | 0.1905377 |  |  | 0.02282353 | 0.1917288 | 0.04749352 | 0.1924644 | 0.07207612 | 0.1909218
[5 empty] | 0.03095812 | 0.1921946 |  |  | 0.02289564 | 0.193396 | 0.04794775 | 0.194138 | 0.07282723 | 0.192582
[5 empty] | 0.03321584 | 0.1938514 |  |  | 0.02307264 | 0.1950632 | 0.04811646 | 0.1958116 | 0.07318683 | 0.1942422
[5 empty] | 0.03146693 | 0.1955083 |  |  | 0.02344825 | 0.1967304 | 0.0485864 | 0.1974852 | 0.07403524 | 0.1959024
[5 empty] | 0.03270235 | 0.1971651 |  |  | 0.02361619 | 0.1983976 | 0.04894432 | 0.1991588 | 0.07495282 | 0.1975626
[5 empty] | 0.03291309 | 0.198822 |  |  | 0.02367018 | 0.2000648 | 0.04937699 | 0.2008324 | 0.07511989 | 0.1992227
[5 empty] | 0.03309012 | 0.2004788 |  |  | 0.02390395 | 0.201732 | 0.04957115 | 0.202506 | 0.07571681 | 0.2008829
[5 empty] | 0.03322441 | 0.2021357 |  |  | 0.02401121 | 0.2033992 | 0.04951357 | 0.2041796 | 0.07542392 | 0.2025431
[5 empty] | 0.03432078 | 0.2037925 |  |  | 0.02388672 | 0.2050664 | 0.05019099 | 0.2058532 | 0.07603986 | 0.2042033
[5 empty] | 0.03441297 | 0.2054494 |  |  | 0.02405073 | 0.2067336 | 0.04992596 | 0.2075268 | 0.07594055 | 0.2058635
[5 empty] | 0.03450309 | 0.2071062 |  |  | 0.02401331 | 0.2084008 | 0.05015783 | 0.2092004 | 0.07623672 | 0.2075237
[5 empty] | 0.03259109 | 0.2087631 |  |  | 0.02427445 | 0.210068 | 0.05038667 | 0.210874 | 0.07692832 | 0.2091839
[5 empty] | 0.03467694 | 0.2104199 |  |  | 0.0243341 | 0.2117352 | 0.05021243 | 0.2125476 | 0.07681526 | 0.2108441
[5 empty] | 0.03276062 | 0.2120767 |  |  | 0.02439227 | 0.2134024 | 0.05063505 | 0.2142212 | 0.07739747 | 0.2125043
[5 empty] | 0.03484208 | 0.2137336 |  |  | 0.02434891 | 0.2150697 | 0.05045449 | 0.2158948 | 0.07677488 | 0.2141645
[5 empty] | 0.0339213 | 0.2153904 |  |  | 0.02440401 | 0.2167369 | 0.0510707 | 0.2175684 | 0.07694741 | 0.2158246
[5 empty] | 0.03299823 | 0.2170473 |  |  | 0.02445754 | 0.2184041 | 0.05068364 | 0.219242 | 0.077215 | 0.2174848
[5 empty] | 0.03607286 | 0.2187041 |  |  | 0.02460949 | 0.2200713 | 0.05109324 | 0.2209156 | 0.07807758 | 0.219145
[5 empty] | 0.03314513 | 0.220361 |  |  | 0.02465982 | 0.2217385 | 0.05089948 | 0.2225892 | 0.07773506 | 0.2208052
[5 empty] | 0.03521503 | 0.2220178 |  |  | 0.02460852 | 0.2234057 | 0.05150228 | 0.2242628 | 0.07808739 | 0.2224654
[5 empty] | 0.03428252 | 0.2236747 |  |  | 0.02465556 | 0.2250729 | 0.05130162 | 0.2259364 | 0.07843447 | 0.2241256
[5 empty] | 0.03634756 | 0.2253315 |  |  | 0.02480091 | 0.2267401 | 0.05169743 | 0.22761 | 0.07857626 | 0.2257858
[5 empty] | 0.03441012 | 0.2269884 |  |  | 0.02484457 | 0.2284073 | 0.05148967 | 0.2292837 | 0.07881266 | 0.227446
[5 empty] | 0.03647017 | 0.2286452 |  |  | 0.02468649 | 0.2300745 | 0.05187829 | 0.2309573 | 0.07874361 | 0.2291062
[5 empty] | 0.03652767 | 0.2303021 |  |  | 0.02482666 | 0.2317417 | 0.05166325 | 0.2326309 | 0.07866904 | 0.2307663
[5 empty] | 0.0365826 | 0.2319589 |  |  | 0.02496506 | 0.2334089 | 0.05194449 | 0.2343045 | 0.07848887 | 0.2324265
[5 empty] | 0.03463491 | 0.2336158 |  |  | 0.02480167 | 0.2350761 | 0.05202196 | 0.2359781 | 0.07890303 | 0.2340867
[5 empty] | 0.03368458 | 0.2352726 |  |  | 0.02493645 | 0.2367433 | 0.05209562 | 0.2376517 | 0.07861145 | 0.2357469
[5 empty] | 0.03373157 | 0.2369295 |  |  | 0.02486939 | 0.2384105 | 0.05176541 | 0.2393253 | 0.07911406 | 0.2374071
[5 empty] | 0.03477585 | 0.2385863 |  |  | 0.02510046 | 0.2400778 | 0.05193129 | 0.2409989 | 0.07941078 | 0.2390673
[5 empty] | 0.03681739 | 0.2402432 |  |  | 0.02492964 | 0.241745 | 0.05219322 | 0.2426725 | 0.07930155 | 0.2407275
[5 empty] | 0.03385614 | 0.2419 |  |  | 0.02515691 | 0.2434122 | 0.05215113 | 0.2443461 | 0.07958628 | 0.2423877
[5 empty] | 0.03489209 | 0.2435569 |  |  | 0.02518225 | 0.2450794 | 0.05210498 | 0.2460197 | 0.07906491 | 0.2440479
[5 empty] | 0.03692519 | 0.2452137 |  |  | 0.02520562 | 0.2467466 | 0.05245473 | 0.2476933 | 0.07923737 | 0.2457081
[5 empty] | 0.03595542 | 0.2468706 |  |  | 0.02512701 | 0.2484138 | 0.05240033 | 0.2493669 | 0.08000358 | 0.2473682
[5 empty] | 0.03398273 | 0.2485274 |  |  | 0.0251464 | 0.250081 | 0.05264171 | 0.2510405 | 0.07936347 | 0.2490284
[5 empty] | 0.03400711 | 0.2501843 |  |  | 0.02516376 | 0.2517482 | 0.05217885 | 0.2527141 | 0.08001697 | 0.2506886
[5 empty] | 0.0360285 | 0.2518411 |  |  | 0.02527907 | 0.2534154 | 0.05261168 | 0.2543877 | 0.080164 | 0.2523488
[5 empty] | 0.03704688 | 0.253498 |  |  | 0.02519231 | 0.2550826 | 0.05254017 | 0.2560613 | 0.0800045 | 0.254009
[5 empty] | 0.03706222 | 0.2551548 |  |  | 0.02520344 | 0.2567498 | 0.05226425 | 0.2577349 | 0.07993838 | 0.2556692
[5 empty] | 0.03707449 | 0.2568117 |  |  | 0.02521246 | 0.258417 | 0.05268389 | 0.2594085 | 0.07956559 | 0.2573294
[5 empty] | 0.03708364 | 0.2584685 |  |  | 0.02521933 | 0.2600842 | 0.05229903 | 0.2610821 | 0.07948604 | 0.2589896
[5 empty] | 0.03408965 | 0.2601254 |  |  | 0.02512404 | 0.2617514 | 0.05250962 | 0.2627557 | 0.07979967 | 0.2606498
[5 empty] | 0.03409249 | 0.2617822 |  |  | 0.02512655 | 0.2634186 | 0.05281562 | 0.2644293 | 0.0797064 | 0.2623099
[5 empty] | 0.03607379 | 0.2634391 |  |  | 0.0252224 | 0.2650859 | 0.05271386 | 0.2661029 | 0.07947611 | 0.2639701
[5 empty] | 0.03696689 | 0.2650959 |  |  | 0.02526451 | 0.2667531 | 0.05241324 | 0.2677765 | 0.08005989 | 0.2656303
[5 empty] | 0.03477475 | 0.2667528 |  |  | 0.02514595 | 0.2684203 | 0.05218285 | 0.2694501 | 0.07905661 | 0.2672905
[5 empty] | 0.03350772 | 0.2684096 |  |  | 0.02487391 | 0.2700875 | 0.05213789 | 0.2711237 | 0.07888883 | 0.2689507
[5 empty] | 0.03317617 | 0.2700665 |  |  | 0.0246556 | 0.2717547 | 0.05149355 | 0.2727973 | 0.0778791 | 0.2706109
[5 empty] | 0.03579045 | 0.2717233 |  |  | 0.02439823 | 0.2734219 | 0.05066503 | 0.2744709 | 0.07734998 | 0.2722711
[5 empty] | 0.03236091 | 0.2733802 |  |  | 0.024209 | 0.2750891 | 0.05046751 | 0.2761445 | 0.07632402 | 0.2739313
[5 empty] | 0.0318979 | 0.275037 |  |  | 0.02369511 | 0.2767563 | 0.04941621 | 0.2778181 | 0.07552376 | 0.2755915
[5 empty] | 0.03341178 | 0.2766939 |  |  | 0.02336377 | 0.2784235 | 0.04902631 | 0.2794917 | 0.07437178 | 0.2772517
[5 empty] | 0.0329129 | 0.2783507 |  |  | 0.02322217 | 0.2800907 | 0.048513 | 0.2811654 | 0.0728906 | 0.2789118
[5 empty] | 0.03241162 | 0.2800076 |  |  | 0.02277753 | 0.2817579 | 0.04739149 | 0.282839 | 0.0716028 | 0.280572
[5 empty] | 0.03291829 | 0.2816644 |  |  | 0.02253703 | 0.2834251 | 0.04707697 | 0.2845126 | 0.07083092 | 0.2822322
[5 empty] | 0.03044327 | 0.2833213 |  |  | 0.0222079 | 0.2850923 | 0.04618463 | 0.2861862 | 0.07009752 | 0.2838924
[5 empty] | 0.0289969 | 0.2849781 |  |  | 0.02169733 | 0.2867595 | 0.04572967 | 0.2878598 | 0.06882514 | 0.2855526
[5 empty] | 0.02958877 | 0.286635 |  |  | 0.02151252 | 0.2884267 | 0.04472729 | 0.2895334 | 0.06793552 | 0.2872128
[5 empty] | 0.03119479 | 0.2882918 |  |  | 0.02124199 | 0.2900939 | 0.04426091 | 0.291207 | 0.06738097 | 0.288873
[5 empty] | 0.02879929 | 0.2899487 |  |  | 0.02097041 | 0.2917612 | 0.0436926 | 0.2928806 | 0.06632314 | 0.2905332
[5 empty] | 0.03040225 | 0.2916055 |  |  | 0.02069778 | 0.2934284 | 0.04342207 | 0.2945542 | 0.06536197 | 0.2921934
[5 empty] | 0.02900366 | 0.2932624 |  |  | 0.02052406 | 0.2950956 | 0.04274927 | 0.2962278 | 0.0649974 | 0.2938535
[5 empty] | 0.02660347 | 0.2949192 |  |  | 0.02024926 | 0.2967628 | 0.04207418 | 0.2979014 | 0.06372939 | 0.2955137
[5 empty] | 0.02720168 | 0.2965761 |  |  | 0.01977334 | 0.29843 | 0.04139675 | 0.299575 | 0.06325788 | 0.2971739
[5 empty] | 0.02879825 | 0.2982329 |  |  | 0.01949629 | 0.3000972 | 0.04101696 | 0.3012486 | 0.06198282 | 0.2988341
[5 empty] | 0.02839316 | 0.2998898 |  |  | 0.0193181 | 0.3017644 | 0.04023476 | 0.3029222 | 0.06080416 | 0.3004943
[5 empty] | 0.02698638 | 0.3015466 |  |  | 0.01913874 | 0.3034316 | 0.03985012 | 0.3045958 | 0.06002183 | 0.3021545
[5 empty] | 0.0275779 | 0.3032035 |  |  | 0.01885821 | 0.3050988 | 0.039363 | 0.3062694 | 0.05893579 | 0.3038147
[5 empty] | 0.02516769 | 0.3048603 |  |  | 0.01857648 | 0.306766 | 0.03877337 | 0.307943 | 0.05824598 | 0.3054749
[5 empty] | 0.02575571 | 0.3065172 |  |  | 0.01809353 | 0.3084332 | 0.0379812 | 0.3096166 | 0.05775236 | 0.3071351
[5 empty] | 0.02434195 | 0.308174 |  |  | 0.01800936 | 0.3101004 | 0.03738644 | 0.3112902 | 0.05705486 | 0.3087953
[5 empty] | 0.02292639 | 0.3098309 |  |  | 0.01772393 | 0.3117676 | 0.03648905 | 0.3129638 | 0.05565343 | 0.3104554
[5 empty] | 0.022509 | 0.3114877 |  |  | 0.01733724 | 0.3134348 | 0.03628901 | 0.3146374 | 0.05484803 | 0.3121156
[5 empty] | 0.02408974 | 0.3131446 |  |  | 0.01694927 | 0.315102 | 0.03548628 | 0.316311 | 0.05433859 | 0.3137758
[5 empty] | 0.02466861 | 0.3148014 |  |  | 0.01686 | 0.3167693 | 0.03518082 | 0.3179846 | 0.05332506 | 0.315436
[5 empty] | 0.02424558 | 0.3164583 |  |  | 0.01646942 | 0.3184365 | 0.0343726 | 0.3196582 | 0.0522074 | 0.3170962
[5 empty] | 0.02382061 | 0.3181151 |  |  | 0.0161775 | 0.3201037 | 0.03346157 | 0.3213318 | 0.05148554 | 0.3187564
[5 empty] | 0.02039369 | 0.319772 |  |  | 0.01598423 | 0.3217709 | 0.03284771 | 0.3230054 | 0.04995943 | 0.3204166
[5 empty] | 0.02296479 | 0.3214288 |  |  | 0.01568959 | 0.3234381 | 0.03223097 | 0.324679 | 0.04922902 | 0.3220768
[5 empty] | 0.02053389 | 0.3230857 |  |  | 0.01529357 | 0.3251053 | 0.03171133 | 0.3263526 | 0.04879426 | 0.323737
[5 empty] | 0.02110096 | 0.3247425 |  |  | 0.01489614 | 0.3267725 | 0.03098874 | 0.3280262 | 0.04765509 | 0.3253972
[5 empty] | 0.02166597 | 0.3263994 |  |  | 0.0145973 | 0.3284397 | 0.03086317 | 0.3296998 | 0.04631146 | 0.3270573
[5 empty] | 0.02022891 | 0.3280562 |  |  | 0.01439702 | 0.3301069 | 0.02993459 | 0.3313735 | 0.04526332 | 0.3287175
[5 empty] | 0.01878975 | 0.3297131 |  |  | 0.01419529 | 0.3317741 | 0.02940295 | 0.3330471 | 0.04471061 | 0.3303777