## 1
Общество с ограниченной ответственностью "Инженерная геология" (ООО "ИнжГео") | [11 empty] | Общество с ограниченной ответственностью "Инженерная геология" (ООО "ИнжГео")
Юр. адрес: 117279, г. Москва, ул. Миклухо-Маклая, 36 а, этаж 5, пом. XXIII к. 76-84 | [11 empty] | Юр. адрес: 117279, г. Москва, ул. Миклухо-Маклая, 36 а, этаж 5, пом. XXIII к. 76-84 | [8 empty] | нагр |  |  | X0 | Y0 | R |  | нагр |  |  |  | X0 | Y0 | R | нагр |  |  |  | X0 | Y0 | R |  | нагр |  |  |  | X0 | Y0 | R
Телефон/факс +7 (495) 132-30-00, Адрес электронной почты inbox@inj-geo.ru | [11 empty] | Телефон/факс +7 (495) 132-30-00, Адрес электронной почты inbox@inj-geo.ru | [12 empty] | 0 | [7 empty] | 0 | [6 empty] | 0 | [7 empty] | 0
[21 empty] | девиатор | [6 empty] | девиатор | [6 empty] | девиатор | [7 empty] | девиатор
Испытательная лаборатория ООО «ИнжГео» | [11 empty] | Испытательная лаборатория ООО «ИнжГео» | [8 empty] | x0 | Угол | X | Y |  |  |  | x0 |  | Угол | X | Y |  |  | x0 |  | Угол | X | Y |  |  |  | x0 |  | Угол | X | Y
Адрес места осуществления деятельности лаборатории: г. Москва, просп. Вернадского, д. 51, стр. 1 | [11 empty] | Адрес места осуществления деятельности лаборатории: г. Москва, просп. Вернадского, д. 51, стр. 1 | [9 empty] | 0 | [7 empty] | 0 | [6 empty] | 0 | [7 empty] | 0
Телефон +7(910)4557682, E-mail: slg85@mail.ru | [11 empty] | Телефон +7(910)4557682, E-mail: slg85@mail.ru | [9 empty] | 5 | [7 empty] | 5 | [6 empty] | 5 | [7 empty] | 5
[22 empty] | 10 | [7 empty] | 10 | [6 empty] | 10 | [7 empty] | 10
[12 empty] | Протокол испытаний № 13-63/217 от 03-06-2023 | [9 empty] | 15 | [7 empty] | 15 | [6 empty] | 15 | [7 empty] | 15
[22 empty] | 20 | [7 empty] | 20 | [6 empty] | 20 | [7 empty] | 20
[12 empty] | Наименование и адрес заказчика: Переход трубопровода через р. Енисей | [9 empty] | 25 | [7 empty] | 25 | [6 empty] | 25 | [7 empty] | 25
[12 empty] | Наименование объекта: ООО Регионстрой | [9 empty] | 30 | [7 empty] | 30 | [6 empty] | 30 | [7 empty] | 30
Наименование используемого метода/методики: ГОСТ 12248.4-2020 | [11 empty] | Наименование используемого метода/методики: ГОСТ 12248.3-2020 | [9 empty] | 35 | [7 empty] | 35 | [6 empty] | 35 | [7 empty] | 35
Условия проведения испытания: температура окружающей среды (18 - 25)0С, влажность воздуха (40 - 75)% | [11 empty] | Условия проведения испытания: температура окружающей среды (18 - 25)0С, влажность воздуха (40 - 75)% | [9 empty] | 40 | [7 empty] | 40 | [6 empty] | 40 | [7 empty] | 40
[12 empty] | Дата получение объекта подлежащего испытаниям: 07-05-2023 | [9 empty] | 45 | [7 empty] | 45 | [6 empty] | 45 | [7 empty] | 45
[12 empty] | Дата испытания: 25.10.2022-19.11.2217 | [9 empty] | 50 | [7 empty] | 50 | [6 empty] | 50 | [7 empty] | 50
[22 empty] | 55 | [7 empty] | 55 | [6 empty] | 55 | [7 empty] | 55
Испытание грунтов методом трехосного сжатия | [11 empty] | Испытание грунтов методом трехосного сжатия | [9 empty] | 60 | [7 empty] | 60 | [6 empty] | 60 | [7 empty] | 60
[22 empty] | 65 | [7 empty] | 65 | [6 empty] | 65 | [7 empty] | 65
Лабораторный номер: | [6 empty] | We, д.е. = |  |  |  |  | Лабораторный номер: |  | 1252 |  |  |  | We, д.е. = | 0.589057596 |  |  | 70 | [7 empty] | 70 | [6 empty] | 70 | [7 empty] | 70
Номер скважины: | [6 empty] | ρ, г/см3 = |  |  |  |  | Номер скважины: |  | BH-121 |  |  |  | ρ, г/см3 = | 1.55 |  |  | 75 | [7 empty] | 75 | [6 empty] | 75 | [7 empty] | 75
Глубина отбора, м: | [6 empty] | ρs, г/см3 = |  |  |  |  | Глубина отбора, м: |  | 1 |  |  |  | ρs, г/см3 = | 2.74 |  |  | 80 | [7 empty] | 80 | [6 empty] | 80 | [7 empty] | 80
Наименование грунта: | [6 empty] | e, д.е. = |  |  |  |  | Наименование грунта: |  | Суглинок, после оттаивания текучий, тяжелый песчанистый |  |  |  | e, д.е. = | 1.809044 |  |  | 85 | [7 empty] | 85 | [6 empty] | 85 | [7 empty] | 85
Схема проведения опыта: | [6 empty] | IL, д.е. = |  |  |  |  | Схема проведения опыта: |  | КД |  |  |  | IL, д.е. = | 2.758 |  |  | 90 | [7 empty] | 90 | [6 empty] | 90 | [7 empty] | 90
[22 empty] | 95 | [7 empty] | 95 | [6 empty] | 95 | [7 empty] | 95
[22 empty] | 100 | [7 empty] | 100 | [6 empty] | 100 | [7 empty] | 100
Результаты испытаний | [11 empty] | Результаты испытаний | [9 empty] | 105 | [7 empty] | 105 | [6 empty] | 105 | [7 empty] | 105
[22 empty] | 110 | [7 empty] | 110 | [6 empty] | 110 | [7 empty] | 110
[22 empty] | 115 | [7 empty] | 115 | [6 empty] | 115 | [7 empty] | 115
[22 empty] | 120 | [7 empty] | 120 | [6 empty] | 120 | [7 empty] | 120
[22 empty] | 125 | [7 empty] | 125 | [6 empty] | 125 | [7 empty] | 125
[22 empty] | 130 | [7 empty] | 130 | [6 empty] | 130 | [7 empty] | 130
[22 empty] | 135 | [7 empty] | 135 | [6 empty] | 135 | [7 empty] | 135
[22 empty] | 140 | [7 empty] | 140 | [6 empty] | 140 | [7 empty] | 140
[22 empty] | 145 | [7 empty] | 145 | [6 empty] | 145 | [7 empty] | 145
[22 empty] | 150 | [7 empty] | 150 | [6 empty] | 150 | [7 empty] | 150
[22 empty] | 155 | [7 empty] | 155 | [6 empty] | 155 | [7 empty] | 155
[22 empty] | 160 | [7 empty] | 160 | [6 empty] | 160 | [7 empty] | 160
[22 empty] | 165 | [7 empty] | 165 | [6 empty] | 165 | [7 empty] | 165
[22 empty] | 170 | [7 empty] | 170 | [6 empty] | 170 | [7 empty] | 170
[22 empty] | 175 | [7 empty] | 175 | [6 empty] | 175 | [7 empty] | 175
[22 empty] | 180 | [7 empty] | 180 | [6 empty] | 180 | [7 empty] | 180
[13 empty] | Давление в камере, Мпа σ3 | Вертикальная нагрузка, Мпа σ1 | Поровое давление, Мпа u
| K0, д.е. | 0.7750489 |  |  |  |  | Коэфф. Точки | [5 empty] | 0.05 | 0.08908149 | [5 empty] | 1 | [6 empty] | σ3,кПа | σ1,кПа | u, кПа |  |  |  | 4
| q_zg, МПа | 0.03875245 | [10 empty] | 0.15 | 0.2471297 | [27 empty] | δ3, Мпа | δ1-δ3, МПа | δ1, МПа | δ1, КПа
|  |  | Модуль деформации, МПа: | [9 empty] | 0.25 | 0.4051779 | [21 empty] | С, МПа:
|  |  | Е0= |  | Точки модуля (полное напр.), МПа |  |  |  | 0.03875245 | 0.06200392 | [25 empty] | φ, град:
|  |  | E50 = |  | qf (полное напр.), МПа |  |  |  | 0.06220702 | [26 empty] | E, Мпа
|  |  | Коэф. Поперечной деформации, ϑ = | [9 empty] | Эффективные значения угла внутреннего трения и удельного сцепления ϕ', С' | [13 empty] | x | 0
[13 empty] | ϕ', град. = | 13 | [12 empty] | y |  |  |  | С, кПа | φ,°
[13 empty] | С', МПа = | 0.004
| Исполнитель: | [6 empty] | Морозов Д.С. |  |  |  |  | Исполнитель: |  |  |  |  | Морозов Д.С.
| Начальник исп. лаборатории: | [6 empty] | Семиколенова Л.Г. |  |  |  |  | Начальник исп. лаборатории: |  |  |  |  | Семиколенова Л.Г.
Лист 1 , всего листов 2 | [11 empty] | Лист 2 , всего листов 2
Частичное воспроизведение протокола испытаний без письменного разрешения ООО «ИнжГео» ЗАПРЕЩАЕТСЯ | [11 empty] | Частичное воспроизведение протокола испытаний без письменного разрешения ООО «ИнжГео» ЗАПРЕЩАЕТСЯ
[5 empty] | второй график |  | первый график | [9 empty] | К Пуассона
dev50 | epsE50 | ind | devE0 | epsE0 | dev | eps | sigma |  | dev1 | eps1 | dev2 | eps2 | dev3 | eps3 |  | Глины
0.01220702 | 0.007576314 |  |  |  | 0 | 0 |  |  | 0 | 0 | 0 | 0 | 0 | 0 |  | < 0 | 0,20-0,30
ind |  |  |  |  | 0.004030029 | 0.001620294 |  |  | 0.003708919 | 0.001631344 | 0.01314614 | 0.001627288 | 0.02074414 | 0.001629005 |  | 0-0,25 | 0,30-0,38
2 |  |  |  |  | 0.005812867 | 0.002525438 |  |  | 0.0075 | 0.003258424 | 0.0225 | 0.00298938 | 0.0375 | 0.003103261 |  | 0,25< | 0,38-0,45
E0 |  |  |  |  | 0.007358967 | 0.004860882 |  |  | 0.01095081 | 0.004894032 | 0.03237607 | 0.004881865 | 0.05055303 | 0.004887015 |  | Суглинки | 0,35-0,37
epsE0 | devE0 |  |  |  | 0.01125165 | 0.006481176 |  |  | 0.01400557 | 0.006525376 | 0.03928931 | 0.006509153 | 0.06252994 | 0.00651602 |  | Пески и супеси | 0,30-0,35
0.002525438 | 0.005812867 |  |  |  | 0.01220702 | 0.007576314 |  |  | 0.01697356 | 0.008156721 | 0.04574983 | 0.008136441 | 0.07062938 | 0.008145025
[5 empty] | 0.01173243 | 0.009721764 |  |  | 0.01954074 | 0.009775272 | 0.04856485 | 0.008968139 | 0.07758896 | 0.009309783
График E50 |  | График E |  |  | 0.01479936 | 0.01134206 |  |  | 0.02135424 | 0.01141941 | 0.05424695 | 0.01139102 | 0.08625233 | 0.01140303
eps | q | sigma |  |  | 0.01579374 | 0.01296235 |  |  | 0.02305862 | 0.01305075 | 0.05822862 | 0.01301831 | 0.09224129 | 0.01303204
Горизонтальная линия E50 |  | Касательная |  |  | 0.01471618 | 0.01458265 |  |  | 0.02436614 | 0.0146821 | 0.06278265 | 0.01464559 | 0.09861826 | 0.01466104
0 |  | a | b |  | 0.01756729 | 0.01620294 |  |  | 0.02587459 | 0.01631344 | 0.06610121 | 0.01627288 | 0.1044628 | 0.01629005
|  |  | 0 |  | 0.01634768 | 0.01782323 |  |  | 0.02748175 | 0.01794479 | 0.06937644 | 0.01790017 | 0.1094544 | 0.01791905
Вертикальная линия E50 |  | p1 и p2 |  |  | 0.01805795 | 0.01944353 |  |  | 0.0285854 | 0.01957613 | 0.07220053 | 0.01952746 | 0.1154726 | 0.01954806
| 0 | 0 |  |  | 0.01769871 | 0.02106382 |  |  | 0.03008331 | 0.02120747 | 0.07516561 | 0.02115475 | 0.118997 | 0.02117706
[5 empty] | 0.02027058 | 0.02268412 |  |  | 0.03087327 | 0.02283882 | 0.07786386 | 0.02278203 | 0.124307 | 0.02280607
Касательная линия E50 |  |  |  |  | 0.02077416 | 0.02430441 |  |  | 0.03205305 | 0.02447016 | 0.08038744 | 0.02440932 | 0.1269823 | 0.02443507
0 | 0 | Горизонтальная 1 |  |  | 0.02121005 | 0.02592471 |  |  | 0.03302045 | 0.02610151 | 0.0822285 | 0.02603661 | 0.1315024 | 0.02606408
[5 empty] | 0.02157888 | 0.027545 |  |  | 0.03357323 | 0.02773285 | 0.0843792 | 0.0276639 | 0.1339468 | 0.02769308
Горизонтальная линия qкр |  |  |  |  | 0.01988476 | 0.02916529 |  |  | 0.03440919 | 0.02936419 | 0.08583171 | 0.02929119 | 0.1357951 | 0.02932209
Горизонтальная линия q |  | Горизонтальная 2 |  |  | 0.02217071 | 0.03078559 |  |  | 0.03462683 | 0.03099554 | 0.08722349 | 0.03091848 | 0.137661 | 0.03095109
0 |  | 0 |  |  | 0.02244786 | 0.03240588 |  |  | 0.03509048 | 0.03262688 | 0.08755878 | 0.03254576 | 0.1400866 | 0.0325801
[5 empty] | 0.02271434 | 0.03402618 |  |  | 0.03554049 | 0.03425823 | 0.08945702 | 0.03417305 | 0.1425551 | 0.0342091
Вертикальная линия q |  |  |  |  | 0.02296831 | 0.03564647 |  |  | 0.03617385 | 0.03588957 | 0.09031075 | 0.03580034 | 0.1431546 | 0.03583811
| 0 |  |  |  | 0.02320791 | 0.03726676 |  |  | 0.03638752 | 0.03752091 | 0.0910125 | 0.03742763 | 0.1456731 | 0.03746711
[5 empty] | 0.02243129 | 0.03888706 |  |  | 0.03697847 | 0.03915226 | 0.09245482 | 0.03905492 | 0.1470987 | 0.03909612
[5 empty] | 0.02163661 | 0.04050735 |  |  | 0.03724369 | 0.0407836 | 0.09333024 | 0.0406822 | 0.1486193 | 0.04072512
[5 empty] | 0.022822 | 0.04212765 |  |  | 0.03768015 | 0.04241495 | 0.09403129 | 0.04230949 | 0.1493231 | 0.04235413
[5 empty] | 0.02198561 | 0.04374794 |  |  | 0.03778482 | 0.04404629 | 0.09405052 | 0.04393678 | 0.1504981 | 0.04398313
[5 empty] | 0.0241256 | 0.04536823 |  |  | 0.03835468 | 0.04567764 | 0.09508046 | 0.04556407 | 0.1524323 | 0.04561214
[5 empty] | 0.02424012 | 0.04698853 |  |  | 0.0382867 | 0.04730898 | 0.09541364 | 0.04719136 | 0.1522138 | 0.04724114
[5 empty] | 0.0233273 | 0.04860882 |  |  | 0.03867786 | 0.04894032 | 0.09584261 | 0.04881865 | 0.1534305 | 0.04887015
[5 empty] | 0.02441404 | 0.05022912 |  |  | 0.03882513 | 0.05057167 | 0.0963599 | 0.05044593 | 0.1539706 | 0.05049915
[5 empty] | 0.02441227 | 0.05184941 |  |  | 0.03882549 | 0.05220301 | 0.09712971 | 0.05207322 | 0.1551779 | 0.05212816
[5 empty] | 0.02341037 | 0.0534697 |  |  | 0.03908149 | 0.05383436 | 0.09702958 | 0.05370051 | 0.1550728 | 0.05375716
[5 empty] | 0.02439182 | 0.05509 |  |  | 0.03887758 | 0.0554657 | 0.09680011 | 0.0553278 | 0.1537462 | 0.05538617
[5 empty] | 0.02335849 | 0.05671029 |  |  | 0.0390507 | 0.05709704 | 0.09610846 | 0.05695509 | 0.1546164 | 0.05701517
[5 empty] | 0.02431135 | 0.05833059 |  |  | 0.03899964 | 0.05872839 | 0.09615865 | 0.05858237 | 0.1543924 | 0.05864418
[5 empty] | 0.02425138 | 0.05995088 |  |  | 0.038726 | 0.06035973 | 0.0960546 | 0.06020966 | 0.1533805 | 0.06027318
[5 empty] | 0.02417957 | 0.06157118 |  |  | 0.03863138 | 0.06199108 | 0.09560025 | 0.06183695 | 0.1538869 | 0.06190219
[5 empty] | 0.02209687 | 0.06319147 |  |  | 0.03851737 | 0.06362242 | 0.09599953 | 0.06346424 | 0.1530181 | 0.06353119
[5 empty] | 0.02300427 | 0.06481176 |  |  | 0.03838557 | 0.06525376 | 0.09555637 | 0.06509153 | 0.1515803 | 0.0651602
[5 empty] | 0.02190275 | 0.06643206 |  |  | 0.03833756 | 0.06688511 | 0.0946747 | 0.06671882 | 0.1513797 | 0.0667892
[5 empty] | 0.02379328 | 0.06805235 |  |  | 0.03827495 | 0.06851645 | 0.09445847 | 0.0683461 | 0.1518228 | 0.06841821
[5 empty] | 0.02267684 | 0.06967265 |  |  | 0.03789933 | 0.0701478 | 0.0943116 | 0.06997339 | 0.1506157 | 0.07004721
[5 empty] | 0.02355439 | 0.07129294 |  |  | 0.03761229 | 0.07177914 | 0.09393802 | 0.07160068 | 0.1497649 | 0.07167622
[5 empty] | 0.02242693 | 0.07291323 |  |  | 0.03771543 | 0.07341049 | 0.09354168 | 0.07322797 | 0.1490766 | 0.07330522
[5 empty] | 0.02129542 | 0.07453353 |  |  | 0.03731035 | 0.07504183 | 0.0930265 | 0.07485526 | 0.1487571 | 0.07493423
[5 empty] | 0.02316085 | 0.07615382 |  |  | 0.03729863 | 0.07667317 | 0.09189642 | 0.07648254 | 0.1476128 | 0.07656323
[5 empty] | 0.02102417 | 0.07777412 |  |  | 0.03688187 | 0.07830452 | 0.09125536 | 0.07810983 | 0.1463498 | 0.07819224
[5 empty] | 0.02088639 | 0.07939441 |  |  | 0.03676167 | 0.07993586 | 0.09120727 | 0.07973712 | 0.1456746 | 0.07982124
[5 empty] | 0.02074846 | 0.0810147 |  |  | 0.03643962 | 0.08156721 | 0.09055608 | 0.08136441 | 0.1452935 | 0.08145025
[5 empty] | 0.02261136 | 0.082635 |  |  | 0.03641731 | 0.08319855 | 0.09010572 | 0.0829917 | 0.1431126 | 0.08307925
[5 empty] | 0.02147529 | 0.08425529 |  |  | 0.03599634 | 0.08482989 | 0.08886012 | 0.08461899 | 0.1423384 | 0.08470826
[5 empty] | 0.02232448 | 0.08587559 |  |  | 0.035777 | 0.08646124 | 0.08840417 | 0.08624627 | 0.14236 | 0.08633726
[5 empty] | 0.02015485 | 0.08749588 |  |  | 0.0357337 | 0.08809258 | 0.08787215 | 0.08787356 | 0.1405684 | 0.08796627
[5 empty] | 0.02196958 | 0.08911617 |  |  | 0.0353599 | 0.08972393 | 0.08776937 | 0.08950085 | 0.1392603 | 0.08959527
[5 empty] | 0.01977184 | 0.09073647 |  |  | 0.03516082 | 0.09135527 | 0.08630863 | 0.09112814 | 0.1387564 | 0.09122428
[5 empty] | 0.02156481 | 0.09235676 |  |  | 0.03464163 | 0.09298661 | 0.08570276 | 0.09275543 | 0.1367771 | 0.09285328
[5 empty] | 0.01935168 | 0.09397706 |  |  | 0.03450754 | 0.09461796 | 0.08516456 | 0.09438271 | 0.1363429 | 0.09448229
[5 empty] | 0.02113562 | 0.09559735 |  |  | 0.03386374 | 0.0962493 | 0.08430687 | 0.09601 | 0.1347745 | 0.09611129
[5 empty] | 0.01891982 | 0.09721764 |  |  | 0.03361543 | 0.09788065 | 0.08344248 | 0.09763729 | 0.1326924 | 0.0977403
[5 empty] | 0.01870745 | 0.09883794 |  |  | 0.0333678 | 0.09951199 | 0.08248421 | 0.09926458 | 0.1320171 | 0.0993693
[5 empty] | 0.0185017 | 0.1004582 |  |  | 0.03292604 | 0.1011433 | 0.08124489 | 0.1008919 | 0.130069 | 0.1009983
[5 empty] | 0.01830565 | 0.1020785 |  |  | 0.03249536 | 0.1027747 | 0.08033733 | 0.1025192 | 0.1288689 | 0.1026273
[5 empty] | 0.0191026 | 0.1036988 |  |  | 0.03218028 | 0.104406 | 0.08005743 | 0.1041464 | 0.1273236 | 0.1042563
[5 empty] | 0.01888172 | 0.1053191 |  |  | 0.03185038 | 0.1060374 | 0.07881404 | 0.1057737 | 0.1264916 | 0.1058853
[5 empty] | 0.01964756 | 0.1069394 |  |  | 0.03159217 | 0.1076687 | 0.07840679 | 0.107401 | 0.1246533 | 0.1075143
[5 empty] | 0.01840468 | 0.1085597 |  |  | 0.03131311 | 0.1093001 | 0.07725405 | 0.1090283 | 0.1240379 | 0.1091433
[5 empty] | 0.01915762 | 0.11018 |  |  | 0.03082063 | 0.1109314 | 0.07637414 | 0.1106556 | 0.121575 | 0.1107723
[5 empty] | 0.01891094 | 0.1118003 |  |  | 0.03042216 | 0.1125627 | 0.07578543 | 0.1122829 | 0.1206939 | 0.1124013
[5 empty] | 0.01666919 | 0.1134206 |  |  | 0.03022514 | 0.1141941 | 0.07470624 | 0.1139102 | 0.1186241 | 0.1140303
[5 empty] | 0.01743692 | 0.1150409 |  |  | 0.02983701 | 0.1158254 | 0.07295493 | 0.1155375 | 0.1177949 | 0.1156594
[5 empty] | 0.01821868 | 0.1166612 |  |  | 0.0291652 | 0.1174568 | 0.07204984 | 0.1171647 | 0.1155357 | 0.1172884
[5 empty] | 0.01801903 | 0.1182815 |  |  | 0.02911715 | 0.1190881 | 0.07170932 | 0.118792 | 0.115376 | 0.1189174
[5 empty] | 0.01584252 | 0.1199018 |  |  | 0.0285003 | 0.1207195 | 0.07115171 | 0.1204193 | 0.1140451 | 0.1205464
[5 empty] | 0.0156937 | 0.1215221 |  |  | 0.02822209 | 0.1223508 | 0.07009536 | 0.1220466 | 0.1124724 | 0.1221754
[5 empty] | 0.01657712 | 0.1231424 |  |  | 0.02818995 | 0.1239822 | 0.07015861 | 0.1236739 | 0.1117874 | 0.1238044
[5 empty] | 0.01549733 | 0.1247626 |  |  | 0.02781131 | 0.1256135 | 0.06895982 | 0.1253012 | 0.1110194 | 0.1254334
[5 empty] | 0.01645888 | 0.1263829 |  |  | 0.02789362 | 0.1272448 | 0.06891731 | 0.1269285 | 0.1108979 | 0.1270624
[5 empty] | 0.0164575 | 0.1280032 |  |  | 0.02774431 | 0.1288762 | 0.06874799 | 0.1285558 | 0.1096522 | 0.1286914
[5 empty] | 0.01746524 | 0.1296235 |  |  | 0.02794712 | 0.1305075 | 0.06906526 | 0.1301831 | 0.1104744 | 0.1303204
[5 empty] | 0.01547935 | 0.1312438 |  |  | 0.02766161 | 0.1321389 | 0.06870878 | 0.1318103 | 0.1106389 | 0.1319494
[5 empty] | 0.01749949 | 0.1328641 |  |  | 0.02768633 | 0.1337702 | 0.06927722 | 0.1334376 | 0.1098435 | 0.1335784
[5 empty] | 0.01652534 | 0.1344844 |  |  | 0.02782073 | 0.1354016 | 0.06886921 | 0.1350649 | 0.1109861 | 0.1352074
[5 empty] | 0.01555656 | 0.1361047 |  |  | 0.02796428 | 0.1370329 | 0.06938342 | 0.1366922 | 0.1113646 | 0.1368364
[5 empty] | 0.01559281 | 0.137725 |  |  | 0.02781641 | 0.1386643 | 0.06901849 | 0.1383195 | 0.1110767 | 0.1384654
[5 empty] | 0.01663376 | 0.1393453 |  |  | 0.0279766 | 0.1402956 | 0.06917308 | 0.1399468 | 0.1111203 | 0.1400944
[5 empty] | 0.01567908 | 0.1409656 |  |  | 0.02794428 | 0.1419269 | 0.06964584 | 0.1415741 | 0.1120932 | 0.1417234
[5 empty] | 0.01772842 | 0.1425859 |  |  | 0.02811892 | 0.1435583 | 0.07003541 | 0.1432014 | 0.1114934 | 0.1433524
[5 empty] | 0.01678146 | 0.1442062 |  |  | 0.02819996 | 0.1451896 | 0.07034046 | 0.1448286 | 0.1118185 | 0.1449814
[5 empty] | 0.01783786 | 0.1458265 |  |  | 0.02838687 | 0.146821 | 0.07005964 | 0.1464559 | 0.1116666 | 0.1466104
[5 empty] | 0.01590512 | 0.1474468 |  |  | 0.02837909 | 0.1484523 | 0.0705919 | 0.1480832 | 0.1127353 | 0.1482395
[5 empty] | 0.01602309 | 0.1490671 |  |  | 0.02870472 | 0.1500837 | 0.07146088 | 0.1497105 | 0.1140839 | 0.1498685
[5 empty] | 0.01818888 | 0.1506873 |  |  | 0.02891756 | 0.151715 | 0.07184047 | 0.1513378 | 0.1134762 | 0.1514975
[5 empty] | 0.01639239 | 0.1523076 |  |  | 0.02890344 | 0.1533463 | 0.07268996 | 0.1529651 | 0.1151479 | 0.1531265
[5 empty] | 0.01762352 | 0.1539279 |  |  | 0.02944588 | 0.1549777 | 0.07286866 | 0.1545924 | 0.1161336 | 0.1547555
[5 empty] | 0.01887218 | 0.1555482 |  |  | 0.02972839 | 0.156609 | 0.07413588 | 0.1562197 | 0.1179682 | 0.1563845
[5 empty] | 0.01712827 | 0.1571685 |  |  | 0.03023445 | 0.1582404 | 0.07555094 | 0.157847 | 0.1205865 | 0.1580135
[5 empty] | 0.01738168 | 0.1587888 |  |  | 0.03054759 | 0.1598717 | 0.07617312 | 0.1594742 | 0.1219231 | 0.1596425
[5 empty] | 0.01862234 | 0.1604091 |  |  | 0.03085129 | 0.1615031 | 0.07686175 | 0.1611015 | 0.123613 | 0.1612715
[5 empty] | 0.01984013 | 0.1620294 |  |  | 0.03142908 | 0.1631344 | 0.07777612 | 0.1627288 | 0.1244909 | 0.1629005
[5 empty] | 0.01802797 | 0.1636497 |  |  | 0.03176444 | 0.1647658 | 0.07917556 | 0.1643561 | 0.1265916 | 0.1645295
[5 empty] | 0.02020563 | 0.16527 |  |  | 0.03185742 | 0.1663971 | 0.07979303 | 0.1659834 | 0.1263435 | 0.1661585
[5 empty] | 0.01937899 | 0.1668903 |  |  | 0.03234133 | 0.1680284 | 0.08079269 | 0.1676107 | 0.1284653 | 0.1677875
[5 empty] | 0.01854836 | 0.1685106 |  |  | 0.03251843 | 0.1696598 | 0.08137586 | 0.169238 | 0.1287605 | 0.1694165
[5 empty] | 0.01971408 | 0.1701309 |  |  | 0.03268926 | 0.1712911 | 0.08154382 | 0.1708653 | 0.1305311 | 0.1710455
[5 empty] | 0.01887646 | 0.1717512 |  |  | 0.03305434 | 0.1729225 | 0.08219785 | 0.1724925 | 0.1306792 | 0.1726745
[5 empty] | 0.02103582 | 0.1733715 |  |  | 0.03341419 | 0.1745538 | 0.08343926 | 0.1741198 | 0.1323069 | 0.1743035
[5 empty] | 0.01919249 | 0.1749918 |  |  | 0.03376933 | 0.1761852 | 0.08336932 | 0.1757471 | 0.1340163 | 0.1759325
[5 empty] | 0.02134677 | 0.1766121 |  |  | 0.0337203 | 0.1778165 | 0.08418934 | 0.1773744 | 0.1351093 | 0.1775615
[5 empty] | 0.020499 | 0.1782323 |  |  | 0.0340676 | 0.1794479 | 0.08530061 | 0.1790017 | 0.1361882 | 0.1791905
[5 empty] | 0.02064949 | 0.1798526 |  |  | 0.03441178 | 0.1810792 | 0.0852044 | 0.180629 | 0.1359549 | 0.1808196
[5 empty] | 0.02179856 | 0.1814729 |  |  | 0.03455334 | 0.1827105 | 0.08630203 | 0.1822563 | 0.1373115 | 0.1824486
[5 empty] | 0.02195312 | 0.1830932 |  |  | 0.03469493 | 0.1843419 | 0.08630607 | 0.1838836 | 0.1375737 | 0.1840776
[5 empty] | 0.02011536 | 0.1847135 |  |  | 0.03515026 | 0.1859732 | 0.08764555 | 0.1855109 | 0.1397922 | 0.1857066
[5 empty] | 0.0202798 | 0.1863338 |  |  | 0.03531432 | 0.1876046 | 0.08750192 | 0.1871381 | 0.139741 | 0.1873356
[5 empty] | 0.02244092 | 0.1879541 |  |  | 0.03567813 | 0.1892359 | 0.088653 | 0.1887654 | 0.1420844 | 0.1889646
[5 empty] | 0.02259323 | 0.1895744 |  |  | 0.03593269 | 0.1908673 | 0.08967663 | 0.1903927 | 0.1428871 | 0.1905936
[5 empty] | 0.02173123 | 0.1911947 |  |  | 0.03596901 | 0.1924986 | 0.08945062 | 0.19202 | 0.1426133 | 0.1922226
[5 empty] | 0.0228494 | 0.192815 |  |  | 0.0361781 | 0.19413 | 0.09015281 | 0.1936473 | 0.1439276 | 0.1938516
[5 empty] | 0.02194226 | 0.1944353 |  |  | 0.03635097 | 0.1957613 | 0.09036101 | 0.1952746 | 0.1441944 | 0.1954806
[5 empty] | 0.02300758 | 0.1960556 |  |  | 0.03667864 | 0.1973926 | 0.0910538 | 0.1969019 | 0.1446782 | 0.1971096
[5 empty] | 0.02106673 | 0.1976759 |  |  | 0.03687527 | 0.199024 | 0.09159186 | 0.1985292 | 0.1457596 | 0.1987386
[5 empty] | 0.02312459 | 0.1992962 |  |  | 0.03676962 | 0.2006553 | 0.09142477 | 0.2001564 | 0.1467328 | 0.2003676
[5 empty] | 0.02318115 | 0.2009165 |  |  | 0.03696186 | 0.2022867 | 0.09205245 | 0.2017837 | 0.1470976 | 0.2019966
[5 empty] | 0.02123637 | 0.2025368 |  |  | 0.03695195 | 0.203918 | 0.09187481 | 0.203411 | 0.1469539 | 0.2036256
[5 empty] | 0.02329024 | 0.2041571 |  |  | 0.03693987 | 0.2055494 | 0.09219178 | 0.2050383 | 0.1472016 | 0.2052546
[5 empty] | 0.02134274 | 0.2057773 |  |  | 0.03702558 | 0.2071807 | 0.09260326 | 0.2066656 | 0.1478405 | 0.2068836
[5 empty] | 0.02339384 | 0.2073976 |  |  | 0.03730904 | 0.208812 | 0.09280919 | 0.2082929 | 0.1478705 | 0.2085126
[5 empty] | 0.02144354 | 0.2090179 |  |  | 0.03749023 | 0.2104434 | 0.09260948 | 0.2099202 | 0.1482915 | 0.2101416
[5 empty] | 0.0234918 | 0.2106382 |  |  | 0.03736912 | 0.2120747 | 0.09280404 | 0.2115475 | 0.1482033 | 0.2117706
[5 empty] | 0.02153861 | 0.2122585 |  |  | 0.03754566 | 0.2137061 | 0.09309279 | 0.2131748 | 0.1492059 | 0.2133997
[5 empty] | 0.02258395 | 0.2138788 |  |  | 0.03741982 | 0.2153374 | 0.09287566 | 0.214802 | 0.148499 | 0.2150287
[5 empty] | 0.02362779 | 0.2154991 |  |  | 0.03749158 | 0.2169688 | 0.09305257 | 0.2164293 | 0.1488826 | 0.2166577
[5 empty] | 0.02267012 | 0.2171194 |  |  | 0.0375609 | 0.2186001 | 0.09322342 | 0.2180566 | 0.1496566 | 0.2182867
[5 empty] | 0.02371092 | 0.2187397 |  |  | 0.03782774 | 0.2202315 | 0.09418814 | 0.2196839 | 0.1491207 | 0.2199157
[5 empty] | 0.02175016 | 0.22036 |  |  | 0.03799207 | 0.2218628 | 0.09394665 | 0.2213112 | 0.1501749 | 0.2215447
[5 empty] | 0.02178783 | 0.2219803 |  |  | 0.03775387 | 0.2234941 | 0.09439886 | 0.2229385 | 0.149819 | 0.2231737
[5 empty] | 0.0218239 | 0.2236006 |  |  | 0.03781309 | 0.2251255 | 0.0944447 | 0.2245658 | 0.1506529 | 0.2248027
[5 empty] | 0.02385836 | 0.2252209 |  |  | 0.03816971 | 0.2267568 | 0.09428408 | 0.2261931 | 0.1504764 | 0.2264317
[5 empty] | 0.02289118 | 0.2268412 |  |  | 0.03822368 | 0.2283882 | 0.09471692 | 0.2278203 | 0.1514896 | 0.2280607
[5 empty] | 0.02292235 | 0.2284615 |  |  | 0.03827499 | 0.2300195 | 0.09444313 | 0.2294476 | 0.1512921 | 0.2296897
[5 empty] | 0.02395185 | 0.2300818 |  |  | 0.03832359 | 0.2316509 | 0.09456265 | 0.2310749 | 0.1521839 | 0.2313187
[5 empty] | 0.02297965 | 0.2317021 |  |  | 0.03836945 | 0.2332822 | 0.09447538 | 0.2327022 | 0.1519648 | 0.2329477
[5 empty] | 0.02300573 | 0.2333223 |  |  | 0.03831253 | 0.2349136 | 0.09488125 | 0.2343295 | 0.1523348 | 0.2345767
[5 empty] | 0.02203008 | 0.2349426 |  |  | 0.03825282 | 0.2365449 | 0.09518017 | 0.2359568 | 0.1525936 | 0.2362057
[5 empty] | 0.02305267 | 0.2365629 |  |  | 0.03849026 | 0.2381762 | 0.09537206 | 0.2375841 | 0.1526412 | 0.2378347
[5 empty] | 0.02407348 | 0.2381832 |  |  | 0.03852484 | 0.2398076 | 0.09575684 | 0.2392114 | 0.1526774 | 0.2394637
[5 empty] | 0.0230925 | 0.2398035 |  |  | 0.03845651 | 0.2414389 | 0.09573442 | 0.2408387 | 0.1520022 | 0.2410927
[5 empty] | 0.0231097 | 0.2414238 |  |  | 0.03838524 | 0.2430703 | 0.09510473 | 0.2424659 | 0.1532152 | 0.2427217
[5 empty] | 0.02312506 | 0.2430441 |  |  | 0.038511 | 0.2447016 | 0.09586769 | 0.2440932 | 0.1519165 | 0.2443507
[5 empty] | 0.02413856 | 0.2446644 |  |  | 0.03843376 | 0.246333 | 0.09522321 | 0.2457205 | 0.1532059 | 0.2459798
[5 empty] | 0.02215019 | 0.2462847 |  |  | 0.03845348 | 0.2479643 | 0.09577121 | 0.2473478 | 0.1528833 | 0.2476088
[5 empty] | 0.02315992 | 0.247905 |  |  | 0.03867014 | 0.2495957 | 0.09561161 | 0.2489751 | 0.1531485 | 0.2492378
[5 empty] | 0.02316773 | 0.2495253 |  |  | 0.03868369 | 0.251227 | 0.09564433 | 0.2506024 | 0.1531015 | 0.2508668
[5 empty] | 0.0231736 | 0.2511456 |  |  | 0.0384941 | 0.2528583 | 0.09556929 | 0.2522297 | 0.153342 | 0.2524958
[5 empty] | 0.02217751 | 0.2527659 |  |  | 0.03860135 | 0.2544897 | 0.0953864 | 0.253857 | 0.1525699 | 0.2541248
[5 empty] | 0.02317945 | 0.2543862 |  |  | 0.03870539 | 0.256121 | 0.09539558 | 0.2554842 | 0.1531852 | 0.2557538
[5 empty] | 0.02317082 | 0.2560065 |  |  | 0.03840309 | 0.2577524 | 0.09588149 | 0.2571115 | 0.1536688 | 0.2573828
[5 empty] | 0.02310883 | 0.2576268 |  |  | 0.03852897 | 0.2593837 | 0.09537405 | 0.2587388 | 0.152353 | 0.2590118
[5 empty] | 0.02199295 | 0.2592471 |  |  | 0.0381646 | 0.2610151 | 0.09484596 | 0.2603661 | 0.1519822 | 0.2606408
[5 empty] | 0.02282948 | 0.2608673 |  |  | 0.03802029 | 0.2626464 | 0.09432266 | 0.2619934 | 0.1504973 | 0.2622698
[5 empty] | 0.02262474 | 0.2624876 |  |  | 0.03770636 | 0.2642777 | 0.09402958 | 0.2636207 | 0.1502389 | 0.2638988
[5 empty] | 0.02138504 | 0.2641079 |  |  | 0.03723312 | 0.2659091 | 0.09269218 | 0.265248 | 0.1484478 | 0.2655278
[5 empty] | 0.02111669 | 0.2657282 |  |  | 0.03681087 | 0.2675404 | 0.09173588 | 0.2668753 | 0.1472648 | 0.2671568
[5 empty] | 0.02182601 | 0.2673485 |  |  | 0.03644995 | 0.2691718 | 0.09028614 | 0.2685025 | 0.1450308 | 0.2687858
[5 empty] | 0.02151931 | 0.2689688 |  |  | 0.03616065 | 0.2708031 | 0.08976839 | 0.2701298 | 0.1434863 | 0.2704148
[5 empty] | 0.0222029 | 0.2705891 |  |  | 0.03555329 | 0.2724345 | 0.08830807 | 0.2717571 | 0.1403723 | 0.2720438
[5 empty] | 0.0208831 | 0.2722094 |  |  | 0.03513818 | 0.2740658 | 0.08633063 | 0.2733844 | 0.1388296 | 0.2736728
[5 empty] | 0.02156621 | 0.2738297 |  |  | 0.03432565 | 0.2756972 | 0.0852615 | 0.2750117 | 0.1363988 | 0.2753018
[5 empty] | 0.01925855 | 0.27545 |  |  | 0.03402599 | 0.2773285 | 0.08412613 | 0.276639 | 0.1352207 | 0.2769308
[5 empty] | 0.01896643 | 0.2770703 |  |  | 0.03364953 | 0.2789598 | 0.08354996 | 0.2782663 | 0.1323362 | 0.2785599
[5 empty] | 0.02069617 | 0.2786906 |  |  | 0.03300657 | 0.2805912 | 0.08215842 | 0.2798936 | 0.130986 | 0.2801889
[5 empty] | 0.01944459 | 0.2803109 |  |  | 0.03279856 | 0.2822225 | 0.08084966 | 0.2815209 | 0.1298709 | 0.2818179
[5 empty] | 0.01919289 | 0.2819312 |  |  | 0.03239316 | 0.2838539 | 0.08024438 | 0.2831481 | 0.1279633 | 0.2834469
[5 empty] | 0.01794024 | 0.2835515 |  |  | 0.03188622 | 0.2854852 | 0.07853528 | 0.2847754 | 0.1268496 | 0.2850759
[5 empty] | 0.01768662 | 0.2851718 |  |  | 0.03127771 | 0.2871166 | 0.0783223 | 0.2864027 | 0.1250296 | 0.2867049
[5 empty] | 0.01843202 | 0.2867921 |  |  | 0.03106762 | 0.2887479 | 0.0769054 | 0.28803 | 0.1236034 | 0.2883339
[5 empty] | 0.01717642 | 0.2884123 |  |  | 0.03065591 | 0.2903793 | 0.0762845 | 0.2896573 | 0.1220708 | 0.2899629
[5 empty] | 0.01791981 | 0.2900326 |  |  | 0.03004256 | 0.2920106 | 0.07455955 | 0.2912846 | 0.1191318 | 0.2915919
[5 empty] | 0.01666218 | 0.2916529 |  |  | 0.02992755 | 0.2936419 | 0.07433049 | 0.2929119 | 0.1179861 | 0.2932209
[5 empty] | 0.0184035 | 0.2932732 |  |  | 0.02951086 | 0.2952733 | 0.07269726 | 0.2945392 | 0.1157338 | 0.2948499
[5 empty] | 0.01814377 | 0.2948935 |  |  | 0.02889245 | 0.2969046 | 0.07175979 | 0.2961664 | 0.1143746 | 0.2964789
[5 empty] | 0.01688296 | 0.2965138 |  |  | 0.02867231 | 0.298536 | 0.07111803 | 0.2977937 | 0.1137086 | 0.2981079
[5 empty] | 0.01562107 | 0.2981341 |  |  | 0.02805041 | 0.3001673 | 0.06967191 | 0.299421 | 0.1116357 | 0.2997369
[5 empty] | 0.01635808 | 0.2997544 |  |  | 0.02772673 | 0.3017987 | 0.06912138 | 0.3010483 | 0.1104557 | 0.3013659
[5 empty] | 0.01609398 | 0.3013747 |  |  | 0.02730124 | 0.30343 | 0.06796637 | 0.3026756 | 0.1087685 | 0.3029949
[5 empty] | 0.01582874 | 0.302995 |  |  | 0.02667391 | 0.3050614 | 0.06680683 | 0.3043029 | 0.106974 | 0.3046239
[5 empty] | 0.01556236 | 0.3046153 |  |  | 0.02654473 | 0.3066927 | 0.0658427 | 0.3059302 | 0.1045722 | 0.3062529
[5 empty] | 0.01429481 | 0.3062356 |  |  | 0.02611366 | 0.308324 | 0.06407391 | 0.3075575 | 0.103663 | 0.3078819
[5 empty] | 0.01502609 | 0.3078559 |  |  | 0.02538069 | 0.3099554 | 0.0632004 | 0.3091848 | 0.1015461 | 0.3095109
[5 empty] | 0.01375618 | 0.3094762 |  |  | 0.02524579 | 0.3115867 | 0.06192212 | 0.310812 | 0.0988217 | 0.31114
[5 empty] | 0.01448506 | 0.3110965 |  |  | 0.02450893 | 0.3132181 | 0.061439 | 0.3124393 | 0.0981895 | 0.312769
[5 empty] | 0.01321273 | 0.3127168 |  |  | 0.02417009 | 0.3148494 | 0.05995099 | 0.3140666 | 0.09554947 | 0.314398
[5 empty] | 0.01393915 | 0.3143371 |  |  | 0.02382925 | 0.3164808 | 0.05915802 | 0.3156939 | 0.09360151 | 0.316027
[5 empty] | 0.01366433 | 0.3159573 |  |  | 0.02348638 | 0.3181121 | 0.05796003 | 0.3173212 | 0.09244551 | 0.317656
[5 empty] | 0.01238824 | 0.3175776 |  |  | 0.02284146 | 0.3197434 | 0.05655696 | 0.3189485 | 0.09038138 | 0.319285
[5 empty] | 0.01411087 | 0.3191979 |  |  | 0.02229446 | 0.3213748 | 0.05564876 | 0.3205758 | 0.08950903 | 0.320914
[5 empty] | 0.01383221 | 0.3208182 |  |  | 0.02194536 | 0.3230061 | 0.05453536 | 0.3222031 | 0.08662836 | 0.322543
[5 empty] | 0.01255223 | 0.3224385 |  |  | 0.02139413 | 0.3246375 | 0.0537167 | 0.3238303 | 0.08493927 | 0.324172