## 1
Общество с ограниченной ответственностью "Инженерная геология" (ООО "ИнжГео") | [11 empty] | Общество с ограниченной ответственностью "Инженерная геология" (ООО "ИнжГео")
Юр. адрес: 117279, г. Москва, ул. Миклухо-Маклая, 36 а, этаж 5, пом. XXIII к. 76-84 | [11 empty] | Юр. адрес: 117279, г. Москва, ул. Миклухо-Маклая, 36 а, этаж 5, пом. XXIII к. 76-84 | [8 empty] | нагр |  |  | X0 | Y0 | R |  | нагр |  |  |  | X0 | Y0 | R | нагр |  |  |  | X0 | Y0 | R |  | нагр |  |  |  | X0 | Y0 | R
Телефон/факс +7 (495) 132-30-00, Адрес электронной почты inbox@inj-geo.ru | [11 empty] | Телефон/факс +7 (495) 132-30-00, Адрес электронной почты inbox@inj-geo.ru | [12 empty] | 0 | [7 empty] | 0 | [6 empty] | 0 | [7 empty] | 0
[21 empty] | девиатор | [6 empty] | девиатор | [6 empty] | девиатор | [7 empty] | девиатор
Испытательная лаборатория ООО «ИнжГео» | [11 empty] | Испытательная лаборатория ООО «ИнжГео» | [8 empty] | x0 | Угол | X | Y |  |  |  | x0 |  | Угол | X | Y |  |  | x0 |  | Угол | X | Y |  |  |  | x0 |  | Угол | X | Y
Адрес места осуществления деятельности лаборатории: г. Москва, просп. Вернадского, д. 51, стр. 1 | [11 empty] | Адрес места осуществления деятельности лаборатории: г. Москва, просп. Вернадского, д. 51, стр. 1 | [9 empty] | 0 | [7 empty] | 0 | [6 empty] | 0 | [7 empty] | 0
Телефон +7(910)4557682, E-mail: slg85@mail.ru | [11 empty] | Телефон +7(910)4557682, E-mail: slg85@mail.ru | [9 empty] | 5 | [7 empty] | 5 | [6 empty] | 5 | [7 empty] | 5
[22 empty] | 10 | [7 empty] | 10 | [6 empty] | 10 | [7 empty] | 10
[12 empty] | Протокол испытаний № 13-63/221 от 07-06-2023 | [9 empty] | 15 | [7 empty] | 15 | [6 empty] | 15 | [7 empty] | 15
[22 empty] | 20 | [7 empty] | 20 | [6 empty] | 20 | [7 empty] | 20
[12 empty] | Наименование и адрес заказчика: Переход трубопровода через р. Енисей | [9 empty] | 25 | [7 empty] | 25 | [6 empty] | 25 | [7 empty] | 25
[12 empty] | Наименование объекта: ООО Регионстрой | [9 empty] | 30 | [7 empty] | 30 | [6 empty] | 30 | [7 empty] | 30
Наименование используемого метода/методики: ГОСТ 12248.4-2020 | [11 empty] | Наименование используемого метода/методики: ГОСТ 12248.3-2020 | [9 empty] | 35 | [7 empty] | 35 | [6 empty] | 35 | [7 empty] | 35
Условия проведения испытания: температура окружающей среды (18 - 25)0С, влажность воздуха (40 - 75)% | [11 empty] | Условия проведения испытания: температура окружающей среды (18 - 25)0С, влажность воздуха (40 - 75)% | [9 empty] | 40 | [7 empty] | 40 | [6 empty] | 40 | [7 empty] | 40
[12 empty] | Дата получение объекта подлежащего испытаниям: 11-05-2023 | [9 empty] | 45 | [7 empty] | 45 | [6 empty] | 45 | [7 empty] | 45
[12 empty] | Дата испытания: 25.10.2022-19.11.2221 | [9 empty] | 50 | [7 empty] | 50 | [6 empty] | 50 | [7 empty] | 50
[22 empty] | 55 | [7 empty] | 55 | [6 empty] | 55 | [7 empty] | 55
Испытание грунтов методом трехосного сжатия | [11 empty] | Испытание грунтов методом трехосного сжатия | [9 empty] | 60 | [7 empty] | 60 | [6 empty] | 60 | [7 empty] | 60
[22 empty] | 65 | [7 empty] | 65 | [6 empty] | 65 | [7 empty] | 65
Лабораторный номер: | [6 empty] | We, д.е. = |  |  |  |  | Лабораторный номер: |  | 1256 |  |  |  | We, д.е. = | 0.4934081 |  |  | 70 | [7 empty] | 70 | [6 empty] | 70 | [7 empty] | 70
Номер скважины: | [6 empty] | ρ, г/см3 = |  |  |  |  | Номер скважины: |  | BH-122 |  |  |  | ρ, г/см3 = | 1.56 |  |  | 75 | [7 empty] | 75 | [6 empty] | 75 | [7 empty] | 75
Глубина отбора, м: | [6 empty] | ρs, г/см3 = |  |  |  |  | Глубина отбора, м: |  | 4.2 |  |  |  | ρs, г/см3 = | 2.72 |  |  | 80 | [7 empty] | 80 | [6 empty] | 80 | [7 empty] | 80
Наименование грунта: | [6 empty] | e, д.е. = |  |  |  |  | Наименование грунта: |  | Суглинок, после оттаивания текучий, легкий песчанистый |  |  |  | e, д.е. = | 1.603891 |  |  | 85 | [7 empty] | 85 | [6 empty] | 85 | [7 empty] | 85
Схема проведения опыта: | [6 empty] | IL, д.е. = |  |  |  |  | Схема проведения опыта: |  | КД |  |  |  | IL, д.е. = | 3.11 |  |  | 90 | [7 empty] | 90 | [6 empty] | 90 | [7 empty] | 90
[22 empty] | 95 | [7 empty] | 95 | [6 empty] | 95 | [7 empty] | 95
[22 empty] | 100 | [7 empty] | 100 | [6 empty] | 100 | [7 empty] | 100
Результаты испытаний | [11 empty] | Результаты испытаний | [9 empty] | 105 | [7 empty] | 105 | [6 empty] | 105 | [7 empty] | 105
[22 empty] | 110 | [7 empty] | 110 | [6 empty] | 110 | [7 empty] | 110
[22 empty] | 115 | [7 empty] | 115 | [6 empty] | 115 | [7 empty] | 115
[22 empty] | 120 | [7 empty] | 120 | [6 empty] | 120 | [7 empty] | 120
[22 empty] | 125 | [7 empty] | 125 | [6 empty] | 125 | [7 empty] | 125
[22 empty] | 130 | [7 empty] | 130 | [6 empty] | 130 | [7 empty] | 130
[22 empty] | 135 | [7 empty] | 135 | [6 empty] | 135 | [7 empty] | 135
[22 empty] | 140 | [7 empty] | 140 | [6 empty] | 140 | [7 empty] | 140
[22 empty] | 145 | [7 empty] | 145 | [6 empty] | 145 | [7 empty] | 145
[22 empty] | 150 | [7 empty] | 150 | [6 empty] | 150 | [7 empty] | 150
[22 empty] | 155 | [7 empty] | 155 | [6 empty] | 155 | [7 empty] | 155
[22 empty] | 160 | [7 empty] | 160 | [6 empty] | 160 | [7 empty] | 160
[22 empty] | 165 | [7 empty] | 165 | [6 empty] | 165 | [7 empty] | 165
[22 empty] | 170 | [7 empty] | 170 | [6 empty] | 170 | [7 empty] | 170
[22 empty] | 175 | [7 empty] | 175 | [6 empty] | 175 | [7 empty] | 175
[22 empty] | 180 | [7 empty] | 180 | [6 empty] | 180 | [7 empty] | 180
[13 empty] | Давление в камере, Мпа σ3 | Вертикальная нагрузка, Мпа σ1 | Поровое давление, Мпа u
| K0, д.е. | 0.7750489 |  |  |  |  | Коэфф. Точки | [5 empty] | 0.0642096 | 0.1190825 | [5 empty] | 1 | [6 empty] | σ3,кПа | σ1,кПа | u, кПа |  |  |  | 4
| q_zg, МПа | 0.04976558 | [10 empty] | 0.1642096 | 0.2771308 | [27 empty] | δ3, Мпа | δ1-δ3, МПа | δ1, МПа | δ1, КПа
|  |  | Модуль деформации, МПа: | [9 empty] | 0.2642096 | 0.435179 | [21 empty] | С, МПа:
|  |  | Е0= |  | Точки модуля (полное напр.), МПа |  |  |  | 0.04976558 | 0.07962493 | [25 empty] | φ, град:
|  |  | E50 = |  | qf (полное напр.), МПа |  |  |  | 0.07988576 | [26 empty] | E, Мпа
|  |  | Коэф. Поперечной деформации, ϑ = | [9 empty] | Эффективные значения угла внутреннего трения и удельного сцепления ϕ', С' | [13 empty] | x | 0
[13 empty] | ϕ', град. = | 13 | [12 empty] | y |  |  |  | С, кПа | φ,°
[13 empty] | С', МПа = | 0.007
| Исполнитель: | [6 empty] | Морозов Д.С. |  |  |  |  | Исполнитель: |  |  |  |  | Морозов Д.С.
| Начальник исп. лаборатории: | [6 empty] | Семиколенова Л.Г. |  |  |  |  | Начальник исп. лаборатории: |  |  |  |  | Семиколенова Л.Г.
Лист 1 , всего листов 2 | [11 empty] | Лист 2 , всего листов 2
Частичное воспроизведение протокола испытаний без письменного разрешения ООО «ИнжГео» ЗАПРЕЩАЕТСЯ | [11 empty] | Частичное воспроизведение протокола испытаний без письменного разрешения ООО «ИнжГео» ЗАПРЕЩАЕТСЯ
[5 empty] | второй график |  | первый график | [9 empty] | К Пуассона
dev50 | epsE50 | ind | devE0 | epsE0 | dev | eps | sigma |  | dev1 | eps1 | dev2 | eps2 | dev3 | eps3 |  | Глины
0.01567616 | 0.008951087 |  |  |  | 0 | 0 |  |  | 0 | 0 | 0 | 0 | 0 | 0 |  | < 0 | 0,20-0,30
ind |  |  |  |  | 0.003466448 | 0.001627202 |  |  | 0.003873058 | 0.001640258 | 0.01026431 | 0.001644626 | 0.01896165 | 0.001638025 |  | 0-0,25 | 0,30-0,38
2 |  |  |  |  | 0.007464837 | 0.002983696 |  |  | 0.00963144 | 0.003849686568 | 0.01929518 | 0.003289252 | 0.03963144 | 0.0037016217 |  | 0,25< | 0,38-0,45
E0 |  |  |  |  | 0.00768242 | 0.004881607 |  |  | 0.01209197 | 0.004920773 | 0.02463144 | 0.004139448 | 0.0485383 | 0.004914076 |  | Суглинки | 0,35-0,37
epsE0 | devE0 |  |  |  | 0.01300279 | 0.00650881 |  |  | 0.01611391 | 0.006561031 | 0.0352587 | 0.006578504 | 0.05891339 | 0.006552102 |  | Пески и супеси | 0,30-0,35
0.002983696 | 0.007464837 |  |  |  | 0.01189559 | 0.008136012 |  |  | 0.02053722 | 0.008201288 | 0.04124162 | 0.008223129 | 0.06933119 | 0.008190127
[5 empty] | 0.01567616 | 0.008951087 |  |  | 0.02394844 | 0.009841546 | 0.0478904 | 0.009867755 | 0.07935785 | 0.009828153
График E50 |  | График E |  |  | 0.01676789 | 0.01139042 |  |  | 0.02743647 | 0.01154906 | 0.05338099 | 0.01151238 | 0.08548469 | 0.0111048651
eps | q | sigma |  |  | 0.01907906 | 0.01301762 |  |  | 0.02946779 | 0.01312206 | 0.05646058 | 0.01241834 | 0.09353591 | 0.0131042
Горизонтальная линия E50 |  | Касательная |  |  | 0.01731942 | 0.01464482 |  |  | 0.03180278 | 0.01476232 | 0.06256378 | 0.01480163 | 0.1006928 | 0.01474223
0 |  | a | b |  | 0.02148599 | 0.01627202 |  |  | 0.03383192 | 0.01640258 | 0.0671753 | 0.01644626 | 0.1068145 | 0.01638025
|  |  | 0 |  | 0.01957581 | 0.01789923 |  |  | 0.03614724 | 0.01804283 | 0.07175636 | 0.01809088 | 0.1127605 | 0.01801828
Вертикальная линия E50 |  | p1 и p2 |  |  | 0.0235859 | 0.01952643 |  |  | 0.03804082 | 0.01968309 | 0.07567457 | 0.01973551 | 0.1192905 | 0.01965631
| 0 | 0 |  |  | 0.02151331 | 0.02115363 |  |  | 0.04020468 | 0.02132335 | 0.07989751 | 0.02138014 | 0.1254639 | 0.02129433
[5 empty] | 0.02335506 | 0.02278083 |  |  | 0.0416309 | 0.02296361 | 0.08359277 | 0.02302476 | 0.1300403 | 0.02293236
Касательная линия E50 |  |  |  |  | 0.02410819 | 0.02440804 |  |  | 0.04341151 | 0.02460386 | 0.08702796 | 0.02466939 | 0.1362792 | 0.02457038
0 | 0 | Горизонтальная 1 |  |  | 0.02376972 | 0.02603524 |  |  | 0.04453857 | 0.02624412 | 0.08977067 | 0.02631401 | 0.1399402 | 0.02620841
[5 empty] | 0.02433669 | 0.02766244 |  |  | 0.04600414 | 0.02788438 | 0.09348848 | 0.02795864 | 0.1435827 | 0.02784643
Горизонтальная линия qкр |  |  |  |  | 0.02680613 | 0.02928964 |  |  | 0.04700025 | 0.02952464 | 0.095749 | 0.02960327 | 0.1468664 | 0.02948446
Горизонтальная линия q |  | Горизонтальная 2 |  |  | 0.02619051 | 0.03091685 |  |  | 0.04791897 | 0.03116489 | 0.09761982 | 0.03124789 | 0.1499507 | 0.03112248
0 |  | 0 |  |  | 0.02755685 | 0.03254405 |  |  | 0.04885401 | 0.03280515 | 0.09956853 | 0.03289252 | 0.1518405 | 0.03276051
[5 empty] | 0.0259112 | 0.03417125 |  |  | 0.04950813 | 0.03444541 | 0.101159 | 0.03453714 | 0.1540623 | 0.03439854
Вертикальная линия q |  |  |  |  | 0.02625117 | 0.03579845 |  |  | 0.05024278 | 0.03608567 | 0.1026886 | 0.03618177 | 0.1570203 | 0.03603656
| 0 |  |  |  | 0.02757434 | 0.03742566 |  |  | 0.05055365 | 0.03772593 | 0.1042732 | 0.0378264 | 0.1578013 | 0.03767459
[5 empty] | 0.0278783 | 0.03905286 |  |  | 0.0513364 | 0.03936618 | 0.1046039 | 0.03947102 | 0.1598916 | 0.03931261
[5 empty] | 0.02916065 | 0.04068006 |  |  | 0.05168673 | 0.04100644 | 0.1060716 | 0.04111565 | 0.162278 | 0.04095064
[5 empty] | 0.02841898 | 0.04230726 |  |  | 0.05220032 | 0.0426467 | 0.1074674 | 0.04276027 | 0.1625471 | 0.04258866
[5 empty] | 0.02965088 | 0.04393447 |  |  | 0.05267284 | 0.04428696 | 0.1086824 | 0.0444049 | 0.1646854 | 0.04422669
[5 empty] | 0.02785393 | 0.04556167 |  |  | 0.05319999 | 0.04592721 | 0.1092077 | 0.04604952 | 0.1662796 | 0.04586471
[5 empty] | 0.02902574 | 0.04718887 |  |  | 0.05387744 | 0.04756747 | 0.1098341 | 0.04769415 | 0.1681163 | 0.04750274
[5 empty] | 0.03016388 | 0.04881607 |  |  | 0.05370088 | 0.04920773 | 0.1102529 | 0.04933878 | 0.1677819 | 0.04914076
[5 empty] | 0.02926596 | 0.05044328 |  |  | 0.05426598 | 0.05084799 | 0.111755 | 0.0509834 | 0.1698633 | 0.05077879
[5 empty] | 0.03135232 | 0.05207048 |  |  | 0.05466843 | 0.05248824 | 0.1115315 | 0.05262803 | 0.1691469 | 0.05241682
[5 empty] | 0.03035229 | 0.05369768 |  |  | 0.05487294 | 0.0541285 | 0.1115734 | 0.05427265 | 0.1709694 | 0.05405484
[5 empty] | 0.03034259 | 0.05532488 |  |  | 0.05456811 | 0.05576876 | 0.1129212 | 0.05591728 | 0.1692673 | 0.05569287
[5 empty] | 0.02931284 | 0.05695209 |  |  | 0.05486518 | 0.05740902 | 0.1127195 | 0.05756191 | 0.1693258 | 0.05733089
[5 empty] | 0.03026433 | 0.05857929 |  |  | 0.05462348 | 0.05904927 | 0.1117655 | 0.05920653 | 0.1690718 | 0.05896892
[5 empty] | 0.02819833 | 0.06020649 |  |  | 0.05474771 | 0.06068953 | 0.111639 | 0.06085116 | 0.1705136 | 0.06060694
[5 empty] | 0.03111609 | 0.06183369 |  |  | 0.05444016 | 0.06232979 | 0.1114447 | 0.06249578 | 0.1700581 | 0.06224497
[5 empty] | 0.02801891 | 0.0634609 |  |  | 0.05400309 | 0.06397005 | 0.1122874 | 0.06414041 | 0.1693125 | 0.06388299
[5 empty] | 0.02790804 | 0.0650881 |  |  | 0.05433878 | 0.06561031 | 0.1111717 | 0.06578504 | 0.1684838 | 0.06552102
[5 empty] | 0.02878475 | 0.0667153 |  |  | 0.05384952 | 0.06725056 | 0.1107023 | 0.06742966 | 0.1682791 | 0.06715905
[5 empty] | 0.03065031 | 0.0683425 |  |  | 0.05383757 | 0.06889082 | 0.110284 | 0.06907429 | 0.1665054 | 0.06879707
[5 empty] | 0.028506 | 0.06996971 |  |  | 0.0535052 | 0.07053108 | 0.1101216 | 0.07071891 | 0.1665698 | 0.0704351
[5 empty] | 0.02935308 | 0.07159691 |  |  | 0.05295471 | 0.07217134 | 0.1092196 | 0.07236354 | 0.1658794 | 0.07207312
[5 empty] | 0.02819282 | 0.07322411 |  |  | 0.05278835 | 0.07381159 | 0.109383 | 0.07400817 | 0.1643411 | 0.07371115
[5 empty] | 0.02902649 | 0.07485131 |  |  | 0.05260842 | 0.07545185 | 0.1080162 | 0.07565279 | 0.1640622 | 0.07534917
[5 empty] | 0.02985536 | 0.07647852 |  |  | 0.05261717 | 0.07709211 | 0.1082242 | 0.07729742 | 0.1633496 | 0.0769872
[5 empty] | 0.0276807 | 0.07810572 |  |  | 0.05201689 | 0.07873237 | 0.1068116 | 0.07894204 | 0.1625103 | 0.07862522
[5 empty] | 0.02750378 | 0.07973292 |  |  | 0.05180986 | 0.08037262 | 0.1063831 | 0.08058667 | 0.1615516 | 0.08026325
[5 empty] | 0.02632587 | 0.08136012 |  |  | 0.05119835 | 0.08201288 | 0.1056435 | 0.08223129 | 0.1605803 | 0.08190127
[5 empty] | 0.02914823 | 0.08298733 |  |  | 0.05118463 | 0.08365314 | 0.1054974 | 0.08387592 | 0.1588037 | 0.0835393
[5 empty] | 0.02897215 | 0.08461453 |  |  | 0.05057098 | 0.0852934 | 0.1047496 | 0.08552055 | 0.1580287 | 0.08517733
[5 empty] | 0.02779258 | 0.08624173 |  |  | 0.05055968 | 0.08693365 | 0.1038048 | 0.08716517 | 0.1565624 | 0.08681535
[5 empty] | 0.02558839 | 0.08786893 |  |  | 0.04994696 | 0.08857391 | 0.1034675 | 0.0888098 | 0.1567735 | 0.08845338
[5 empty] | 0.02836139 | 0.08949614 |  |  | 0.05009381 | 0.09021417 | 0.102976 | 0.09045442 | 0.1558473 | 0.0900914
[5 empty] | 0.02811572 | 0.09112334 |  |  | 0.04929896 | 0.09185443 | 0.1020924 | 0.09209905 | 0.1536961 | 0.09172943
[5 empty] | 0.02585552 | 0.09275054 |  |  | 0.04906982 | 0.09349468 | 0.101532 | 0.09374368 | 0.1518428 | 0.09336745
[5 empty] | 0.02458491 | 0.09437774 |  |  | 0.0485138 | 0.09513494 | 0.09981015 | 0.0953883 | 0.1510104 | 0.09500548
[5 empty] | 0.02530804 | 0.09600495 |  |  | 0.04803831 | 0.0967752 | 0.0992423 | 0.09703293 | 0.149822 | 0.0966435
[5 empty] | 0.02502904 | 0.09763215 |  |  | 0.04765078 | 0.09841546 | 0.09824381 | 0.09867755 | 0.1481006 | 0.09828153
[5 empty] | 0.02675205 | 0.09925935 |  |  | 0.04705862 | 0.1000557 | 0.09703006 | 0.1003222 | 0.1459691 | 0.09991956
[5 empty] | 0.0234812 | 0.1008866 |  |  | 0.04656924 | 0.101696 | 0.09611642 | 0.1019668 | 0.1449505 | 0.1015576
[5 empty] | 0.02522063 | 0.1025138 |  |  | 0.04629005 | 0.1033362 | 0.09511828 | 0.1036114 | 0.142868 | 0.1031956
[5 empty] | 0.02296885 | 0.104141 |  |  | 0.04592848 | 0.1049765 | 0.09435102 | 0.1052561 | 0.1411444 | 0.1048336
[5 empty] | 0.02469646 | 0.1057682 |  |  | 0.04518484 | 0.1066167 | 0.0939297 | 0.1069007 | 0.1402574 | 0.1064717
[5 empty] | 0.02440351 | 0.1073954 |  |  | 0.04480726 | 0.108257 | 0.09267692 | 0.1085453 | 0.1392479 | 0.1081097
[5 empty] | 0.02209591 | 0.1090226 |  |  | 0.0440924 | 0.1098973 | 0.09103924 | 0.1101899 | 0.1366285 | 0.1097477
[5 empty] | 0.02177958 | 0.1106498 |  |  | 0.04355088 | 0.1115375 | 0.09073866 | 0.1118346 | 0.1350322 | 0.1113857
[5 empty] | 0.02346046 | 0.112277 |  |  | 0.0433933 | 0.1131778 | 0.08909722 | 0.1134792 | 0.1344918 | 0.1130238
[5 empty] | 0.02214444 | 0.1139042 |  |  | 0.04233028 | 0.114818 | 0.08833692 | 0.1151238 | 0.1326405 | 0.1146618
[5 empty] | 0.02283747 | 0.1155314 |  |  | 0.04207244 | 0.1164583 | 0.08677979 | 0.1167684 | 0.1312109 | 0.1162998
[5 empty] | 0.02154545 | 0.1171586 |  |  | 0.04123039 | 0.1180985 | 0.08614783 | 0.1184131 | 0.1294362 | 0.1179378
[5 empty] | 0.02227432 | 0.1187858 |  |  | 0.04081473 | 0.1197388 | 0.08436307 | 0.1200577 | 0.1278493 | 0.1195759
[5 empty] | 0.02202998 | 0.120413 |  |  | 0.0405361 | 0.1213791 | 0.08384752 | 0.1217023 | 0.1256829 | 0.1212139
[5 empty] | 0.02081836 | 0.1220402 |  |  | 0.03980509 | 0.1230193 | 0.0825232 | 0.1233469 | 0.1237703 | 0.1228519
[5 empty] | 0.02164539 | 0.1236674 |  |  | 0.03963233 | 0.1246596 | 0.08241212 | 0.1249916 | 0.1233441 | 0.1244899
[5 empty] | 0.01951697 | 0.1252946 |  |  | 0.03962843 | 0.1262998 | 0.08123631 | 0.1266362 | 0.1218374 | 0.126128
[5 empty] | 0.02043904 | 0.1269218 |  |  | 0.039004 | 0.1279401 | 0.08121778 | 0.1282808 | 0.1212832 | 0.127766
[5 empty] | 0.02041699 | 0.128549 |  |  | 0.03926965 | 0.1295804 | 0.08047855 | 0.1299254 | 0.1206143 | 0.129404
[5 empty] | 0.02042262 | 0.1301762 |  |  | 0.03913442 | 0.1312206 | 0.08034063 | 0.1315701 | 0.1220461 | 0.131042
[5 empty] | 0.02043672 | 0.1318034 |  |  | 0.03904511 | 0.1328609 | 0.08045085 | 0.1332147 | 0.120887 | 0.1326801
[5 empty] | 0.02245886 | 0.1334306 |  |  | 0.03917081 | 0.1345011 | 0.08039437 | 0.1348593 | 0.1215742 | 0.1343181
[5 empty] | 0.0194886 | 0.1350578 |  |  | 0.03881077 | 0.1361414 | 0.08066786 | 0.1365039 | 0.1219054 | 0.1359561
[5 empty] | 0.0205255 | 0.136685 |  |  | 0.03906419 | 0.1377816 | 0.08026971 | 0.1381486 | 0.1215779 | 0.1375941
[5 empty] | 0.02256914 | 0.1383122 |  |  | 0.03903029 | 0.1394219 | 0.07999829 | 0.1397932 | 0.1226896 | 0.1392322
[5 empty] | 0.02261907 | 0.1399394 |  |  | 0.0395083 | 0.1410622 | 0.081052 | 0.1414378 | 0.1227378 | 0.1408702
[5 empty] | 0.01967487 | 0.1415666 |  |  | 0.03959744 | 0.1427024 | 0.0808292 | 0.1430825 | 0.1226202 | 0.1425082
[5 empty] | 0.02173609 | 0.1431938 |  |  | 0.03949692 | 0.1443427 | 0.08162829 | 0.1447271 | 0.1229344 | 0.1441462
[5 empty] | 0.0218023 | 0.144821 |  |  | 0.03950596 | 0.1459829 | 0.08184765 | 0.1463717 | 0.123378 | 0.1457843
[5 empty] | 0.01987307 | 0.1464482 |  |  | 0.03952379 | 0.1476232 | 0.08138566 | 0.1480163 | 0.1233485 | 0.1474223
[5 empty] | 0.02194808 | 0.1480754 |  |  | 0.04004963 | 0.1492634 | 0.08234069 | 0.149661 | 0.1243435 | 0.1490603
[5 empty] | 0.0230676 | 0.1497026 |  |  | 0.03978534 | 0.1509037 | 0.08251114 | 0.1513056 | 0.1252854 | 0.1506983
[5 empty] | 0.02225502 | 0.1513298 |  |  | 0.03991506 | 0.152544 | 0.08290879 | 0.1529502 | 0.1253576 | 0.1523364
[5 empty] | 0.0224972 | 0.152957 |  |  | 0.04056204 | 0.1541842 | 0.08296164 | 0.1545948 | 0.1268836 | 0.1539744
[5 empty] | 0.02378101 | 0.1545842 |  |  | 0.04070273 | 0.1558245 | 0.083922 | 0.1562395 | 0.1285903 | 0.1556124
[5 empty] | 0.02209333 | 0.1562114 |  |  | 0.04121359 | 0.1574647 | 0.08454101 | 0.1578841 | 0.1297048 | 0.1572504
[5 empty] | 0.024421 | 0.1578386 |  |  | 0.04177108 | 0.159105 | 0.08616984 | 0.1595287 | 0.1316538 | 0.1588885
[5 empty] | 0.02275091 | 0.1594658 |  |  | 0.04265165 | 0.1607452 | 0.08705967 | 0.1611733 | 0.1333644 | 0.1605265
[5 empty] | 0.02306992 | 0.161093 |  |  | 0.04313176 | 0.1623855 | 0.08896164 | 0.162818 | 0.1339635 | 0.1621645
[5 empty] | 0.02536489 | 0.1627202 |  |  | 0.04388786 | 0.1640258 | 0.09002692 | 0.1644626 | 0.1366781 | 0.1638025
[5 empty] | 0.0256227 | 0.1643475 |  |  | 0.04409642 | 0.165666 | 0.09070668 | 0.1661072 | 0.1375351 | 0.1654406
[5 empty] | 0.02385425 | 0.1659747 |  |  | 0.04473572 | 0.1673063 | 0.09225207 | 0.1677518 | 0.1393766 | 0.1670786
[5 empty] | 0.02608005 | 0.1676019 |  |  | 0.04504187 | 0.1689465 | 0.09199584 | 0.1693965 | 0.1401361 | 0.1687166
[5 empty] | 0.02430053 | 0.1692291 |  |  | 0.04523799 | 0.1705868 | 0.09391828 | 0.1710411 | 0.1421647 | 0.1703547
[5 empty] | 0.02451611 | 0.1708563 |  |  | 0.04562481 | 0.1722271 | 0.09472111 | 0.1726857 | 0.1437647 | 0.1719927
[5 empty] | 0.02472719 | 0.1724835 |  |  | 0.04610308 | 0.1738673 | 0.09550587 | 0.1743303 | 0.1434385 | 0.1736307
[5 empty] | 0.0269342 | 0.1741107 |  |  | 0.04647356 | 0.1755076 | 0.09547412 | 0.175975 | 0.1452884 | 0.1752687
[5 empty] | 0.02413755 | 0.1757379 |  |  | 0.04723699 | 0.1771478 | 0.0962274 | 0.1776196 | 0.1468166 | 0.1769068
[5 empty] | 0.02533766 | 0.1773651 |  |  | 0.04739411 | 0.1787881 | 0.09676726 | 0.1792642 | 0.1481255 | 0.1785448
[5 empty] | 0.02553494 | 0.1789923 |  |  | 0.04764568 | 0.1804283 | 0.09789525 | 0.1809088 | 0.1486175 | 0.1801828
[5 empty] | 0.02672982 | 0.1806195 |  |  | 0.04829243 | 0.1820686 | 0.09841292 | 0.1825535 | 0.1499948 | 0.1818208
[5 empty] | 0.02692271 | 0.1822467 |  |  | 0.04863512 | 0.1837089 | 0.09922183 | 0.1841981 | 0.1511597 | 0.1834589
[5 empty] | 0.02511772 | 0.1838739 |  |  | 0.04877449 | 0.1853491 | 0.1004235 | 0.1858427 | 0.151015 | 0.1850969
[5 empty] | 0.02832416 | 0.1855011 |  |  | 0.04932486 | 0.1869894 | 0.1003365 | 0.1874874 | 0.1523138 | 0.1867349
[5 empty] | 0.02753603 | 0.1871283 |  |  | 0.04959353 | 0.1886296 | 0.101091 | 0.189132 | 0.1541649 | 0.1883729
[5 empty] | 0.02674616 | 0.1887555 |  |  | 0.04956769 | 0.1902699 | 0.1021628 | 0.1907766 | 0.1547285 | 0.190011
[5 empty] | 0.02594739 | 0.1903827 |  |  | 0.0504345 | 0.1919101 | 0.1029252 | 0.1924212 | 0.1560648 | 0.191649
[5 empty] | 0.02713258 | 0.1920099 |  |  | 0.05028115 | 0.1935504 | 0.1038518 | 0.1940659 | 0.1569339 | 0.193287
[5 empty] | 0.02829455 | 0.1936371 |  |  | 0.0506948 | 0.1951907 | 0.1042157 | 0.1957105 | 0.1577962 | 0.194925
[5 empty] | 0.02642617 | 0.1952643 |  |  | 0.05126262 | 0.1968309 | 0.1048906 | 0.1973551 | 0.1592117 | 0.1965631
[5 empty] | 0.02852052 | 0.1968915 |  |  | 0.05157177 | 0.1984712 | 0.1060496 | 0.1989997 | 0.1599406 | 0.1982011
[5 empty] | 0.02659735 | 0.1985187 |  |  | 0.05151866 | 0.2001114 | 0.1059726 | 0.2006444 | 0.1601858 | 0.1998391
[5 empty] | 0.02967252 | 0.2001459 |  |  | 0.05155309 | 0.2017517 | 0.1058512 | 0.202289 | 0.1608031 | 0.2014771
[5 empty] | 0.026746 | 0.2017731 |  |  | 0.05158454 | 0.2033919 | 0.1063237 | 0.2039336 | 0.1614112 | 0.2031152
[5 empty] | 0.02881777 | 0.2034003 |  |  | 0.05211296 | 0.2050322 | 0.1069899 | 0.2055782 | 0.1612098 | 0.2047532
[5 empty] | 0.02888779 | 0.2050275 |  |  | 0.05223832 | 0.2066725 | 0.1068498 | 0.2072229 | 0.1620989 | 0.2063912
[5 empty] | 0.02695605 | 0.2066547 |  |  | 0.05186056 | 0.2083127 | 0.1066033 | 0.2088675 | 0.1626783 | 0.2080292
[5 empty] | 0.02902251 | 0.2082819 |  |  | 0.05207963 | 0.209953 | 0.1076502 | 0.2105121 | 0.1621478 | 0.2096673
[5 empty] | 0.02808715 | 0.2099091 |  |  | 0.0525955 | 0.2115932 | 0.1070905 | 0.2121567 | 0.1635073 | 0.2113053
[5 empty] | 0.02914994 | 0.2115363 |  |  | 0.0526081 | 0.2132335 | 0.1077241 | 0.2138014 | 0.1639567 | 0.2129433
[5 empty] | 0.02921086 | 0.2131635 |  |  | 0.0526174 | 0.2148737 | 0.1086509 | 0.215446 | 0.1634958 | 0.2145813
[5 empty] | 0.03026988 | 0.2147907 |  |  | 0.05282334 | 0.216514 | 0.1077708 | 0.2170906 | 0.1639245 | 0.2162194
[5 empty] | 0.02732697 | 0.2164179 |  |  | 0.05302588 | 0.2181543 | 0.1089836 | 0.2187352 | 0.1646426 | 0.2178574
[5 empty] | 0.02838211 | 0.2180451 |  |  | 0.05302498 | 0.2197945 | 0.1089893 | 0.2203799 | 0.16395 | 0.2194954
[5 empty] | 0.03043527 | 0.2196723 |  |  | 0.05292058 | 0.2214348 | 0.1089878 | 0.2220245 | 0.1657465 | 0.2211334
[5 empty] | 0.02948642 | 0.2212995 |  |  | 0.05321264 | 0.223075 | 0.109379 | 0.2236691 | 0.165332 | 0.2227715
[5 empty] | 0.02853555 | 0.2229267 |  |  | 0.05340111 | 0.2247153 | 0.1095628 | 0.2253137 | 0.1654063 | 0.2244095
[5 empty] | 0.02758261 | 0.2245539 |  |  | 0.05318594 | 0.2263556 | 0.1098391 | 0.2269584 | 0.1655693 | 0.2260475
[5 empty] | 0.02962759 | 0.2261811 |  |  | 0.05326709 | 0.2279958 | 0.1098077 | 0.228603 | 0.1665208 | 0.2276855
[5 empty] | 0.03067046 | 0.2278083 |  |  | 0.0531445 | 0.2296361 | 0.1100687 | 0.2302476 | 0.1659608 | 0.2293236
[5 empty] | 0.0307112 | 0.2294356 |  |  | 0.05371814 | 0.2312763 | 0.1098218 | 0.2318923 | 0.1663889 | 0.2309616
[5 empty] | 0.02974977 | 0.2310628 |  |  | 0.05378796 | 0.2329166 | 0.1097671 | 0.2335369 | 0.1676052 | 0.2325996
[5 empty] | 0.03078615 | 0.23269 |  |  | 0.0534539 | 0.2345568 | 0.1097044 | 0.2351815 | 0.1672095 | 0.2342376
[5 empty] | 0.02782031 | 0.2343172 |  |  | 0.05341592 | 0.2361971 | 0.1103335 | 0.2368261 | 0.1673015 | 0.2358757
[5 empty] | 0.02885223 | 0.2359444 |  |  | 0.05397397 | 0.2378374 | 0.1108545 | 0.2384708 | 0.1679812 | 0.2375137
[5 empty] | 0.02888188 | 0.2375716 |  |  | 0.05382801 | 0.2394776 | 0.1102672 | 0.2401154 | 0.1681485 | 0.2391517
[5 empty] | 0.02890924 | 0.2391988 |  |  | 0.05397799 | 0.2411179 | 0.1104715 | 0.24176 | 0.166803 | 0.2407897
[5 empty] | 0.02793428 | 0.240826 |  |  | 0.05392385 | 0.2427581 | 0.1113673 | 0.2434046 | 0.1673449 | 0.2424278
[5 empty] | 0.02795697 | 0.2424532 |  |  | 0.05366557 | 0.2443984 | 0.1105545 | 0.2450493 | 0.1671738 | 0.2440658
[5 empty] | 0.02997728 | 0.2440804 |  |  | 0.05390307 | 0.2460386 | 0.1110331 | 0.2466939 | 0.1686896 | 0.2457038
[5 empty] | 0.0289952 | 0.2457076 |  |  | 0.05423633 | 0.2476789 | 0.1116028 | 0.2483385 | 0.1685922 | 0.2473418
[5 empty] | 0.02901068 | 0.2473348 |  |  | 0.05406529 | 0.2493192 | 0.1110637 | 0.2499831 | 0.1689814 | 0.2489799
[5 empty] | 0.03102372 | 0.248962 |  |  | 0.05428991 | 0.2509594 | 0.1108156 | 0.2516278 | 0.1682572 | 0.2506179
[5 empty] | 0.02903427 | 0.2505892 |  |  | 0.05391013 | 0.2525997 | 0.1117585 | 0.2532724 | 0.1689192 | 0.2522559
[5 empty] | 0.02804232 | 0.2522164 |  |  | 0.05432592 | 0.2542399 | 0.1109921 | 0.254917 | 0.1687675 | 0.253894
[5 empty] | 0.03004784 | 0.2538436 |  |  | 0.05433721 | 0.2558802 | 0.1117165 | 0.2565616 | 0.1680018 | 0.255532
[5 empty] | 0.0310508 | 0.2554708 |  |  | 0.05404398 | 0.2575204 | 0.1114315 | 0.2582063 | 0.168622 | 0.25717
[5 empty] | 0.03104618 | 0.257098 |  |  | 0.05434611 | 0.2591607 | 0.1110371 | 0.2598509 | 0.1684265 | 0.258808
[5 empty] | 0.02897907 | 0.2587252 |  |  | 0.05417164 | 0.260801 | 0.1116135 | 0.2614955 | 0.1676711 | 0.2604461
[5 empty] | 0.02984075 | 0.2603524 |  |  | 0.05396587 | 0.2624412 | 0.111216 | 0.2631401 | 0.1679102 | 0.2620841
[5 empty] | 0.02863945 | 0.2619796 |  |  | 0.05374351 | 0.2640815 | 0.1101741 | 0.2647848 | 0.1666894 | 0.2637221
[5 empty] | 0.03038337 | 0.2636068 |  |  | 0.05321928 | 0.2657217 | 0.1092184 | 0.2664294 | 0.1650545 | 0.2653601
[5 empty] | 0.03008072 | 0.265234 |  |  | 0.0524079 | 0.267362 | 0.1079794 | 0.268074 | 0.163751 | 0.2669982
[5 empty] | 0.02773971 | 0.2668612 |  |  | 0.05202409 | 0.2690023 | 0.1071877 | 0.2697186 | 0.1610248 | 0.2686362
[5 empty] | 0.02636856 | 0.2684884 |  |  | 0.05158257 | 0.2706425 | 0.1054737 | 0.2713633 | 0.1601214 | 0.2702742
[5 empty] | 0.02897547 | 0.2701156 |  |  | 0.05049806 | 0.2722828 | 0.103868 | 0.2730079 | 0.1568865 | 0.2719122
[5 empty] | 0.02756866 | 0.2717428 |  |  | 0.04988527 | 0.273923 | 0.1027011 | 0.2746525 | 0.1560659 | 0.2735503
[5 empty] | 0.02715634 | 0.27337 |  |  | 0.04945893 | 0.2755633 | 0.1018036 | 0.2762971 | 0.1530051 | 0.2751883
[5 empty] | 0.02774671 | 0.2749972 |  |  | 0.04833376 | 0.2772035 | 0.09990597 | 0.2779418 | 0.1516498 | 0.2768263
[5 empty] | 0.02534799 | 0.2766244 |  |  | 0.04792447 | 0.2788438 | 0.09813879 | 0.2795864 | 0.1486458 | 0.2784643
[5 empty] | 0.02396839 | 0.2782516 |  |  | 0.04704578 | 0.2804841 | 0.09743257 | 0.281231 | 0.1467387 | 0.2801024
[5 empty] | 0.02561612 | 0.2798788 |  |  | 0.04641241 | 0.2821243 | 0.09551784 | 0.2828757 | 0.1449741 | 0.2817404
[5 empty] | 0.02429054 | 0.281506 |  |  | 0.046132 | 0.2837646 | 0.09501482 | 0.2845203 | 0.143172 | 0.2833784
[5 empty] | 0.02296606 | 0.2831332 |  |  | 0.04555998 | 0.2854048 | 0.09383484 | 0.2861649 | 0.1405919 | 0.2850164
[5 empty] | 0.02364035 | 0.2847604 |  |  | 0.04448577 | 0.2870451 | 0.09255036 | 0.2878095 | 0.1399051 | 0.2866545
[5 empty] | 0.02331339 | 0.2863876 |  |  | 0.04440936 | 0.2886853 | 0.09106129 | 0.2894542 | 0.1376113 | 0.2882925
[5 empty] | 0.02298516 | 0.2880148 |  |  | 0.04343069 | 0.2903256 | 0.08936758 | 0.2910988 | 0.1356106 | 0.2899305
[5 empty] | 0.02165565 | 0.289642 |  |  | 0.04294973 | 0.2919659 | 0.08876914 | 0.2927434 | 0.1341027 | 0.2915685
[5 empty] | 0.02232482 | 0.2912692 |  |  | 0.04216646 | 0.2936061 | 0.0878659 | 0.294388 | 0.1314877 | 0.2932066
[5 empty] | 0.02099267 | 0.2928964 |  |  | 0.04178083 | 0.2952464 | 0.0860578 | 0.2960327 | 0.1305653 | 0.2948446
[5 empty] | 0.02165917 | 0.2945237 |  |  | 0.04139281 | 0.2968866 | 0.08494475 | 0.2976773 | 0.1286355 | 0.2964826
[5 empty] | 0.0223243 | 0.2961509 |  |  | 0.04050236 | 0.2985269 | 0.08322669 | 0.2993219 | 0.1264981 | 0.2981206
[5 empty] | 0.02198805 | 0.2977781 |  |  | 0.04010945 | 0.3001671 | 0.08220355 | 0.3009665 | 0.1238531 | 0.2997587
[5 empty] | 0.01965039 | 0.2994053 |  |  | 0.03931405 | 0.3018074 | 0.08147525 | 0.3026112 | 0.1220004 | 0.3013967
[5 empty] | 0.01931131 | 0.3010325 |  |  | 0.03881612 | 0.3034477 | 0.07974171 | 0.3042558 | 0.1202398 | 0.3030347
[5 empty] | 0.02197078 | 0.3026597 |  |  | 0.03841563 | 0.3050879 | 0.07920288 | 0.3059004 | 0.1185712 | 0.3046727
[5 empty] | 0.02062879 | 0.3042869 |  |  | 0.03741254 | 0.3067282 | 0.07755866 | 0.307545 | 0.1178945 | 0.3063108
[5 empty] | 0.02128532 | 0.3059141 |  |  | 0.03680681 | 0.3083684 | 0.076809 | 0.3091897 | 0.1158097 | 0.3079488
[5 empty] | 0.01794035 | 0.3075413 |  |  | 0.03619841 | 0.3100087 | 0.07495383 | 0.3108343 | 0.1130166 | 0.3095868
[5 empty] | 0.02059385 | 0.3091685 |  |  | 0.03588731 | 0.3116489 | 0.07429305 | 0.3124789 | 0.112215 | 0.3112248
[5 empty] | 0.02024581 | 0.3107957 |  |  | 0.03517347 | 0.3132892 | 0.07242662 | 0.3141235 | 0.110205 | 0.3128629
[5 empty] | 0.01889621 | 0.3124229 |  |  | 0.03455686 | 0.3149295 | 0.07095445 | 0.3157682 | 0.1081863 | 0.3145009
[5 empty] | 0.01654503 | 0.3140501 |  |  | 0.03413743 | 0.3165697 | 0.06937647 | 0.3174128 | 0.1052589 | 0.3161389
[5 empty] | 0.01719225 | 0.3156773 |  |  | 0.03331517 | 0.31821 | 0.0681926 | 0.3190574 | 0.1037226 | 0.3177769
[5 empty] | 0.01683785 | 0.3173045 |  |  | 0.03299003 | 0.3198502 | 0.06790279 | 0.320702 | 0.1020774 | 0.319415
[5 empty] | 0.01548181 | 0.3189317 |  |  | 0.03216197 | 0.3214905 | 0.06590694 | 0.3223467 | 0.09962321 | 0.321053
[5 empty] | 0.01712412 | 0.3205589 |  |  | 0.03153096 | 0.3231308 | 0.064205 | 0.3239913 | 0.09835981 | 0.322691
[5 empty] | 0.01576474 | 0.3221861 |  |  | 0.03089698 | 0.324771 | 0.06389689 | 0.3256359 | 0.09658715 | 0.324329
[5 empty] | 0.01540367 | 0.3238133 |  |  | 0.03025997 | 0.3264113 | 0.06198254 | 0.3272806 | 0.0949051 | 0.3259671