## 1
Общество с ограниченной ответственностью "Инженерная геология" (ООО "ИнжГео") | [11 empty] | Общество с ограниченной ответственностью "Инженерная геология" (ООО "ИнжГео")
Юр. адрес: 117279, г. Москва, ул. Миклухо-Маклая, 36 а, этаж 5, пом. XXIII к. 76-84 | [11 empty] | Юр. адрес: 117279, г. Москва, ул. Миклухо-Маклая, 36 а, этаж 5, пом. XXIII к. 76-84 | [8 empty] | нагр |  |  | X0 | Y0 | R |  | нагр |  |  |  | X0 | Y0 | R | нагр |  |  |  | X0 | Y0 | R |  | нагр |  |  |  | X0 | Y0 | R
Телефон/факс +7 (495) 132-30-00, Адрес электронной почты inbox@inj-geo.ru | [11 empty] | Телефон/факс +7 (495) 132-30-00, Адрес электронной почты inbox@inj-geo.ru | [12 empty] | 0 | [7 empty] | 0 | [6 empty] | 0 | [7 empty] | 0
[21 empty] | девиатор | [6 empty] | девиатор | [6 empty] | девиатор | [7 empty] | девиатор
Испытательная лаборатория ООО «ИнжГео» | [11 empty] | Испытательная лаборатория ООО «ИнжГео» | [8 empty] | x0 | Угол | X | Y |  |  |  | x0 |  | Угол | X | Y |  |  | x0 |  | Угол | X | Y |  |  |  | x0 |  | Угол | X | Y
Адрес места осуществления деятельности лаборатории: г. Москва, просп. Вернадского, д. 51, стр. 1 | [11 empty] | Адрес места осуществления деятельности лаборатории: г. Москва, просп. Вернадского, д. 51, стр. 1 | [9 empty] | 0 | [7 empty] | 0 | [6 empty] | 0 | [7 empty] | 0
Телефон +7(910)4557682, E-mail: slg85@mail.ru | [11 empty] | Телефон +7(910)4557682, E-mail: slg85@mail.ru | [9 empty] | 5 | [7 empty] | 5 | [6 empty] | 5 | [7 empty] | 5
[22 empty] | 10 | [7 empty] | 10 | [6 empty] | 10 | [7 empty] | 10
[12 empty] | Протокол испытаний № 13-63/225 от 11-06-2023 | [9 empty] | 15 | [7 empty] | 15 | [6 empty] | 15 | [7 empty] | 15
[22 empty] | 20 | [7 empty] | 20 | [6 empty] | 20 | [7 empty] | 20
[12 empty] | Наименование и адрес заказчика: Переход трубопровода через р. Енисей | [9 empty] | 25 | [7 empty] | 25 | [6 empty] | 25 | [7 empty] | 25
[12 empty] | Наименование объекта: ООО Регионстрой | [9 empty] | 30 | [7 empty] | 30 | [6 empty] | 30 | [7 empty] | 30
Наименование используемого метода/методики: ГОСТ 12248.4-2020 | [11 empty] | Наименование используемого метода/методики: ГОСТ 12248.3-2020 | [9 empty] | 35 | [7 empty] | 35 | [6 empty] | 35 | [7 empty] | 35
Условия проведения испытания: температура окружающей среды (18 - 25)0С, влажность воздуха (40 - 75)% | [11 empty] | Условия проведения испытания: температура окружающей среды (18 - 25)0С, влажность воздуха (40 - 75)% | [9 empty] | 40 | [7 empty] | 40 | [6 empty] | 40 | [7 empty] | 40
[12 empty] | Дата получение объекта подлежащего испытаниям: 15-05-2023 | [9 empty] | 45 | [7 empty] | 45 | [6 empty] | 45 | [7 empty] | 45
[12 empty] | Дата испытания: 25.10.2022-19.11.2225 | [9 empty] | 50 | [7 empty] | 50 | [6 empty] | 50 | [7 empty] | 50
[22 empty] | 55 | [7 empty] | 55 | [6 empty] | 55 | [7 empty] | 55
Испытание грунтов методом трехосного сжатия | [11 empty] | Испытание грунтов методом трехосного сжатия | [9 empty] | 60 | [7 empty] | 60 | [6 empty] | 60 | [7 empty] | 60
[22 empty] | 65 | [7 empty] | 65 | [6 empty] | 65 | [7 empty] | 65
Лабораторный номер: | [6 empty] | We, д.е. = |  |  |  |  | Лабораторный номер: |  | 1260 |  |  |  | We, д.е. = | 0.61560457 |  |  | 70 | [7 empty] | 70 | [6 empty] | 70 | [7 empty] | 70
Номер скважины: | [6 empty] | ρ, г/см3 = |  |  |  |  | Номер скважины: |  | BH-124 |  |  |  | ρ, г/см3 = | 1.54 |  |  | 75 | [7 empty] | 75 | [6 empty] | 75 | [7 empty] | 75
Глубина отбора, м: | [6 empty] | ρs, г/см3 = |  |  |  |  | Глубина отбора, м: |  | 2.8 |  |  |  | ρs, г/см3 = | 2.72 |  |  | 80 | [7 empty] | 80 | [6 empty] | 80 | [7 empty] | 80
Наименование грунта: | [6 empty] | e, д.е. = |  |  |  |  | Наименование грунта: |  | Суглинок, после оттаивания текучий, легкий песчанистый |  |  |  | e, д.е. = | 1.853535 |  |  | 85 | [7 empty] | 85 | [6 empty] | 85 | [7 empty] | 85
Схема проведения опыта: | [6 empty] | IL, д.е. = |  |  |  |  | Схема проведения опыта: |  | КД |  |  |  | IL, д.е. = | 3.479 |  |  | 90 | [7 empty] | 90 | [6 empty] | 90 | [7 empty] | 90
[22 empty] | 95 | [7 empty] | 95 | [6 empty] | 95 | [7 empty] | 95
[22 empty] | 100 | [7 empty] | 100 | [6 empty] | 100 | [7 empty] | 100
Результаты испытаний | [11 empty] | Результаты испытаний | [9 empty] | 105 | [7 empty] | 105 | [6 empty] | 105 | [7 empty] | 105
[22 empty] | 110 | [7 empty] | 110 | [6 empty] | 110 | [7 empty] | 110
[22 empty] | 115 | [7 empty] | 115 | [6 empty] | 115 | [7 empty] | 115
[22 empty] | 120 | [7 empty] | 120 | [6 empty] | 120 | [7 empty] | 120
[22 empty] | 125 | [7 empty] | 125 | [6 empty] | 125 | [7 empty] | 125
[22 empty] | 130 | [7 empty] | 130 | [6 empty] | 130 | [7 empty] | 130
[22 empty] | 135 | [7 empty] | 135 | [6 empty] | 135 | [7 empty] | 135
[22 empty] | 140 | [7 empty] | 140 | [6 empty] | 140 | [7 empty] | 140
[22 empty] | 145 | [7 empty] | 145 | [6 empty] | 145 | [7 empty] | 145
[22 empty] | 150 | [7 empty] | 150 | [6 empty] | 150 | [7 empty] | 150
[22 empty] | 155 | [7 empty] | 155 | [6 empty] | 155 | [7 empty] | 155
[22 empty] | 160 | [7 empty] | 160 | [6 empty] | 160 | [7 empty] | 160
[22 empty] | 165 | [7 empty] | 165 | [6 empty] | 165 | [7 empty] | 165
[22 empty] | 170 | [7 empty] | 170 | [6 empty] | 170 | [7 empty] | 170
[22 empty] | 175 | [7 empty] | 175 | [6 empty] | 175 | [7 empty] | 175
[22 empty] | 180 | [7 empty] | 180 | [6 empty] | 180 | [7 empty] | 180
[13 empty] | Давление в камере, Мпа σ3 | Вертикальная нагрузка, Мпа σ1 | Поровое давление, Мпа u
| K0, д.е. | 0.8263518 |  |  |  |  | Коэфф. Точки | [5 empty] | 0.05 | 0.07816435 | [5 empty] | 1 | [6 empty] | σ3,кПа | σ1,кПа | u, кПа |  |  |  | 4
| q_zg, МПа | 0.04131759 | [10 empty] | 0.15 | 0.220192 | [27 empty] | δ3, Мпа | δ1-δ3, МПа | δ1, МПа | δ1, КПа
|  |  | Модуль деформации, МПа: | [9 empty] | 0.25 | 0.3622197 | [21 empty] | С, МПа:
|  |  | Е0= |  | Точки модуля (полное напр.), МПа |  |  |  | 0.04131759 | 0.06610815 | [25 empty] | φ, град:
|  |  | E50 = |  | qf (полное напр.), МПа |  |  |  | 0.06301504 | [26 empty] | E, Мпа
|  |  | Коэф. Поперечной деформации, ϑ = | [9 empty] | Эффективные значения угла внутреннего трения и удельного сцепления ϕ', С' | [13 empty] | x | 0
[13 empty] | ϕ', град. = | 10 | [12 empty] | y |  |  |  | С, кПа | φ,°
[13 empty] | С', МПа = | 0.003
| Исполнитель: | [6 empty] | Морозов Д.С. |  |  |  |  | Исполнитель: |  |  |  |  | Морозов Д.С.
| Начальник исп. лаборатории: | [6 empty] | Семиколенова Л.Г. |  |  |  |  | Начальник исп. лаборатории: |  |  |  |  | Семиколенова Л.Г.
Лист 1 , всего листов 2 | [11 empty] | Лист 2 , всего листов 2
Частичное воспроизведение протокола испытаний без письменного разрешения ООО «ИнжГео» ЗАПРЕЩАЕТСЯ | [11 empty] | Частичное воспроизведение протокола испытаний без письменного разрешения ООО «ИнжГео» ЗАПРЕЩАЕТСЯ
[5 empty] | второй график |  | первый график | [9 empty] | К Пуассона
dev50 | epsE50 | ind | devE0 | epsE0 | dev | eps | sigma |  | dev1 | eps1 | dev2 | eps2 | dev3 | eps3 |  | Глины
0.01301504 | 0.008077814 |  |  |  | 0 | 0 |  |  | 0 | 0 | 0 | 0 | 0 | 0 |  | < 0 | 0,20-0,30
ind |  |  |  |  | 0.004062231 | 0.001622814 |  |  | 0.004270247 | 0.001631344 | 0.01150557 | 0.001636802 | 0.02412723 | 0.001959296 |  | 0-0,25 | 0,30-0,38
2 |  |  |  |  | 0.006197639 | 0.002692605 |  |  | 0.0075 | 0.003258424 | 0.01789896 | 0.002880119 | 0.03155735 | 0.003256261 |  | 0,25< | 0,38-0,45
E0 |  |  |  |  | 0.008538303 | 0.004868443 |  |  | 0.009657421 | 0.004894032 | 0.02362887 | 0.004910406 | 0.04087398 | 0.004884392 |  | Суглинки | 0,35-0,37
epsE0 | devE0 |  |  |  | 0.01153752 | 0.006491257 |  |  | 0.01129871 | 0.006525376 | 0.0273246 | 0.006547208 | 0.04718853 | 0.006512522 |  | Пески и супеси | 0,30-0,35
0.002692605 | 0.006197639 |  |  |  | 0.01301504 | 0.008077814 |  |  | 0.0127401 | 0.008156721 | 0.03035652 | 0.008184011 | 0.05245451 | 0.008140653
[5 empty] | 0.01225578 | 0.009736885 |  |  | 0.01408218 | 0.009775272 | 0.03297333 | 0.009820813 | 0.05610984 | 0.009135768
График E50 |  | График E |  |  | 0.01339929 | 0.0113597 |  |  | 0.01507191 | 0.01141941 | 0.03509601 | 0.01086141 | 0.06279984 | 0.01139691
eps | q | sigma |  |  | 0.0154729 | 0.01298251 |  |  | 0.01632156 | 0.01305075 | 0.03816773 | 0.01309442 | 0.06670614 | 0.01302504
Горизонтальная линия E50 |  | Касательная |  |  | 0.01647609 | 0.01460533 |  |  | 0.01733394 | 0.0146821 | 0.04130514 | 0.01473122 | 0.07171407 | 0.01465317
0 |  | a | b |  | 0.0184083 | 0.01622814 |  |  | 0.01860251 | 0.01631344 | 0.04369215 | 0.01636802 | 0.07530427 | 0.01628131
|  |  | 0 |  | 0.01726899 | 0.01785096 |  |  | 0.01942074 | 0.01794479 | 0.04680438 | 0.01800482 | 0.07905739 | 0.01790944
Вертикальная линия E50 |  | p1 и p2 |  |  | 0.02005764 | 0.01947377 |  |  | 0.02048209 | 0.01957613 | 0.04901747 | 0.01964163 | 0.08315406 | 0.01953757
| 0 | 0 |  |  | 0.01977368 | 0.02109658 |  |  | 0.02138002 | 0.02120747 | 0.05130703 | 0.02127843 | 0.08657493 | 0.0211657
[5 empty] | 0.02041658 | 0.0227194 |  |  | 0.02230799 | 0.02283882 | 0.0533487 | 0.02291523 | 0.08920064 | 0.02279383
Касательная линия E50 |  |  |  |  | 0.02198581 | 0.02434221 |  |  | 0.02305946 | 0.02447016 | 0.0555181 | 0.02455203 | 0.09301184 | 0.02442196
0 | 0 | Горизонтальная 1 |  |  | 0.02048081 | 0.02596503 |  |  | 0.02372789 | 0.02610151 | 0.05789087 | 0.02618883 | 0.09448916 | 0.02605009
[5 empty] | 0.02290105 | 0.02758784 |  |  | 0.02430675 | 0.02773285 | 0.05904263 | 0.02782564 | 0.09721325 | 0.02767822
Горизонтальная линия qкр |  |  |  |  | 0.02124612 | 0.02921066 |  |  | 0.0247895 | 0.02936419 | 0.060849 | 0.02946244 | 0.09926475 | 0.02930635
Горизонтальная линия q |  | Горизонтальная 2 |  |  | 0.02155377 | 0.03083347 |  |  | 0.02517027 | 0.03099554 | 0.06198563 | 0.03109924 | 0.1007659 | 0.03093448
0 |  | 0 |  |  | 0.02185254 | 0.03245628 |  |  | 0.0253044 | 0.03262688 | 0.0623667 | 0.03273604 | 0.1020818 | 0.03256261
[5 empty] | 0.02414047 | 0.0340791 |  |  | 0.02572871 | 0.03425823 | 0.06319297 | 0.03437284 | 0.1026556 | 0.03419074
Вертикальная линия q |  |  |  |  | 0.02341555 | 0.03570191 |  |  | 0.02604101 | 0.03588957 | 0.06449238 | 0.03600965 | 0.1036788 | 0.03581887
| 0 |  |  |  | 0.02367582 | 0.03732473 |  |  | 0.02643912 | 0.03752091 | 0.06495944 | 0.03764645 | 0.1054426 | 0.037447
[5 empty] | 0.02291928 | 0.03894754 |  |  | 0.02652087 | 0.03915226 | 0.06618865 | 0.03928325 | 0.1063385 | 0.03907513
[5 empty] | 0.02514396 | 0.04057035 |  |  | 0.02678406 | 0.0407836 | 0.06657454 | 0.04092005 | 0.1075578 | 0.04070326
[5 empty] | 0.02334786 | 0.04219317 |  |  | 0.02722654 | 0.04241495 | 0.0674116 | 0.04255686 | 0.1078918 | 0.04233139
[5 empty] | 0.02552901 | 0.04381598 |  |  | 0.0272461 | 0.04404629 | 0.06739436 | 0.04419366 | 0.109032 | 0.04395952
[5 empty] | 0.02368542 | 0.0454388 |  |  | 0.02764058 | 0.04567764 | 0.06831732 | 0.04583046 | 0.1095697 | 0.04558765
[5 empty] | 0.02381511 | 0.04706161 |  |  | 0.02760778 | 0.04730898 | 0.068775 | 0.04746726 | 0.1108963 | 0.04721579
[5 empty] | 0.0259161 | 0.04868443 |  |  | 0.02774554 | 0.04894032 | 0.0694619 | 0.04910406 | 0.111003 | 0.04884392
[5 empty] | 0.02498639 | 0.05030724 |  |  | 0.02795167 | 0.05057167 | 0.06917254 | 0.05074087 | 0.1109814 | 0.05047205
[5 empty] | 0.02603008 | 0.05193005 |  |  | 0.02802399 | 0.05220301 | 0.07000144 | 0.05237767 | 0.1122197 | 0.05210018
[5 empty] | 0.02502859 | 0.05355287 |  |  | 0.02816435 | 0.05383436 | 0.07019202 | 0.05401447 | 0.1120184 | 0.05372831
[5 empty] | 0.02501301 | 0.05517568 |  |  | 0.02796154 | 0.0554657 | 0.06999201 | 0.05565127 | 0.1113913 | 0.05535644
[5 empty] | 0.02398135 | 0.0567985 |  |  | 0.02804216 | 0.05709704 | 0.06956876 | 0.05728807 | 0.1109913 | 0.05698457
[5 empty] | 0.02593467 | 0.05842131 |  |  | 0.02810537 | 0.05872839 | 0.07000023 | 0.05892488 | 0.1118236 | 0.0586127
[5 empty] | 0.024874 | 0.06004412 |  |  | 0.0280523 | 0.06035973 | 0.06998929 | 0.06056168 | 0.1115928 | 0.06024083
[5 empty] | 0.02380039 | 0.06166694 |  |  | 0.02798411 | 0.06199108 | 0.06973886 | 0.06219848 | 0.1111035 | 0.06186896
[5 empty] | 0.02371488 | 0.06328975 |  |  | 0.02770195 | 0.06362242 | 0.06935181 | 0.06383528 | 0.1106601 | 0.06349709
[5 empty] | 0.02361853 | 0.06491257 |  |  | 0.02780696 | 0.06525376 | 0.06883105 | 0.06547208 | 0.1102673 | 0.06512522
[5 empty] | 0.02351237 | 0.06653538 |  |  | 0.0276003 | 0.06688511 | 0.06867947 | 0.06710889 | 0.1096296 | 0.06675335
[5 empty] | 0.02439746 | 0.0681582 |  |  | 0.02748312 | 0.06851645 | 0.06819995 | 0.06874569 | 0.1089516 | 0.06838148
[5 empty] | 0.02427483 | 0.06978101 |  |  | 0.02745655 | 0.0701478 | 0.06859539 | 0.07038249 | 0.1081377 | 0.07000961
[5 empty] | 0.02414553 | 0.07140382 |  |  | 0.02732176 | 0.07177914 | 0.06826868 | 0.07201929 | 0.1084926 | 0.07163774
[5 empty] | 0.02401061 | 0.07302664 |  |  | 0.0269799 | 0.07341049 | 0.06782272 | 0.0736561 | 0.1070208 | 0.07326587
[5 empty] | 0.02287112 | 0.07464945 |  |  | 0.0268321 | 0.07504183 | 0.0674604 | 0.0752929 | 0.1069268 | 0.074894
[5 empty] | 0.02372809 | 0.07627227 |  |  | 0.02677952 | 0.07667317 | 0.06718461 | 0.0769297 | 0.1060153 | 0.07652214
[5 empty] | 0.02258258 | 0.07789508 |  |  | 0.02662331 | 0.07830452 | 0.06619825 | 0.0785665 | 0.1054907 | 0.07815027
[5 empty] | 0.02243563 | 0.07951789 |  |  | 0.02646462 | 0.07993586 | 0.0661042 | 0.0802033 | 0.1048576 | 0.0797784
[5 empty] | 0.02228829 | 0.08114071 |  |  | 0.0264046 | 0.08156721 | 0.06600536 | 0.08184011 | 0.1040205 | 0.08140653
[5 empty] | 0.02414159 | 0.08276352 |  |  | 0.02604439 | 0.08319855 | 0.06520462 | 0.08347691 | 0.1040841 | 0.08303466
[5 empty] | 0.02399659 | 0.08438634 |  |  | 0.02588515 | 0.08482989 | 0.06490488 | 0.08511371 | 0.1026528 | 0.08466279
[5 empty] | 0.0238406 | 0.08600915 |  |  | 0.02572708 | 0.08646124 | 0.06440902 | 0.08675051 | 0.1026143 | 0.08629092
[5 empty] | 0.02366371 | 0.08763197 |  |  | 0.02565174 | 0.08809258 | 0.06409865 | 0.08838731 | 0.1012905 | 0.08791905
[5 empty] | 0.02146933 | 0.08925478 |  |  | 0.02545443 | 0.08972393 | 0.06363066 | 0.09002412 | 0.1013837 | 0.08954718
[5 empty] | 0.02226085 | 0.09087759 |  |  | 0.02513889 | 0.09135527 | 0.0634124 | 0.09166092 | 0.09990877 | 0.09117531
[5 empty] | 0.02204168 | 0.09250041 |  |  | 0.02490887 | 0.09298661 | 0.06235332 | 0.09329772 | 0.09958056 | 0.09280344
[5 empty] | 0.02181523 | 0.09412322 |  |  | 0.0247681 | 0.09461796 | 0.06156282 | 0.09493452 | 0.09771388 | 0.09443157
[5 empty] | 0.02258491 | 0.09574604 |  |  | 0.02452034 | 0.0962493 | 0.06125034 | 0.09657132 | 0.09712355 | 0.0960597
[5 empty] | 0.02135412 | 0.09736885 |  |  | 0.02426933 | 0.09788065 | 0.06062529 | 0.09820813 | 0.09622442 | 0.09768783
[5 empty] | 0.02112626 | 0.09899167 |  |  | 0.02401881 | 0.09951199 | 0.06009711 | 0.09984493 | 0.09503131 | 0.09931596
[5 empty] | 0.02090476 | 0.1006145 |  |  | 0.02367252 | 0.1011433 | 0.05907522 | 0.1014817 | 0.09415904 | 0.1009441
[5 empty] | 0.020693 | 0.1022373 |  |  | 0.02353421 | 0.1027747 | 0.05916905 | 0.1031185 | 0.09302245 | 0.1025722
[5 empty] | 0.02148044 | 0.1038601 |  |  | 0.02330715 | 0.104406 | 0.05858801 | 0.1047553 | 0.092622 | 0.1042004
[5 empty] | 0.02024816 | 0.1054829 |  |  | 0.0230694 | 0.1060374 | 0.05751617 | 0.1063921 | 0.091953 | 0.1058285
[5 empty] | 0.02100066 | 0.1071057 |  |  | 0.02291126 | 0.1076687 | 0.05729179 | 0.1080289 | 0.09050869 | 0.1074566
[5 empty] | 0.01974282 | 0.1087286 |  |  | 0.02253808 | 0.1093001 | 0.05632372 | 0.1096657 | 0.08971029 | 0.1090847
[5 empty] | 0.02047952 | 0.1103514 |  |  | 0.02225524 | 0.1109314 | 0.05532544 | 0.1113025 | 0.08857903 | 0.1107129
[5 empty] | 0.02021562 | 0.1119742 |  |  | 0.02196808 | 0.1125627 | 0.05491044 | 0.1129393 | 0.08693613 | 0.112341
[5 empty] | 0.01995602 | 0.113597 |  |  | 0.02178196 | 0.1141941 | 0.05439222 | 0.1145761 | 0.08580283 | 0.1139691
[5 empty] | 0.01970558 | 0.1152198 |  |  | 0.02130225 | 0.1158254 | 0.05348426 | 0.116213 | 0.08540036 | 0.1155973
[5 empty] | 0.01746918 | 0.1168426 |  |  | 0.02123431 | 0.1174568 | 0.05290006 | 0.1178498 | 0.08394994 | 0.1172254
[5 empty] | 0.01725169 | 0.1184654 |  |  | 0.02098348 | 0.1190881 | 0.0521531 | 0.1194866 | 0.0830728 | 0.1188535
[5 empty] | 0.019058 | 0.1200882 |  |  | 0.02075514 | 0.1207195 | 0.05185689 | 0.1211234 | 0.08189017 | 0.1204817
[5 empty] | 0.01689298 | 0.1217111 |  |  | 0.02045465 | 0.1223508 | 0.05072491 | 0.1227602 | 0.08122327 | 0.1221098
[5 empty] | 0.01776149 | 0.1233339 |  |  | 0.02038735 | 0.1239822 | 0.05097065 | 0.124397 | 0.08049334 | 0.1237379
[5 empty] | 0.01866843 | 0.1249567 |  |  | 0.02025862 | 0.1256135 | 0.0504076 | 0.1260338 | 0.07972161 | 0.1253661
[5 empty] | 0.01661866 | 0.1265795 |  |  | 0.0199738 | 0.1272448 | 0.05034926 | 0.1276706 | 0.07992929 | 0.1269942
[5 empty] | 0.0176123 | 0.1282023 |  |  | 0.01993827 | 0.1288762 | 0.04990912 | 0.1293074 | 0.07993715 | 0.1286223
[5 empty] | 0.01861926 | 0.1298251 |  |  | 0.02004029 | 0.1305075 | 0.0496892 | 0.1309442 | 0.08005519 | 0.1302504
[5 empty] | 0.0186331 | 0.1314479 |  |  | 0.02015073 | 0.1321389 | 0.05000772 | 0.132581 | 0.07940368 | 0.1318786
[5 empty] | 0.01665347 | 0.1330708 |  |  | 0.02006855 | 0.1337702 | 0.04974513 | 0.1342178 | 0.07978108 | 0.1335067
[5 empty] | 0.01867999 | 0.1346936 |  |  | 0.02009334 | 0.1354016 | 0.05030044 | 0.1358546 | 0.08038583 | 0.1351348
[5 empty] | 0.01871233 | 0.1363164 |  |  | 0.02012472 | 0.1370329 | 0.05037266 | 0.1374914 | 0.08021635 | 0.136763
[5 empty] | 0.01775011 | 0.1379392 |  |  | 0.02006229 | 0.1386643 | 0.0501608 | 0.1391282 | 0.07997111 | 0.1383911
[5 empty] | 0.01779297 | 0.139562 |  |  | 0.02030566 | 0.1402956 | 0.04986386 | 0.140765 | 0.08064852 | 0.1400192
[5 empty] | 0.01784057 | 0.1411848 |  |  | 0.02035444 | 0.1419269 | 0.05018086 | 0.1424018 | 0.08034704 | 0.1416474
[5 empty] | 0.01889255 | 0.1428076 |  |  | 0.02020823 | 0.1435583 | 0.0506108 | 0.1440386 | 0.0810651 | 0.1432755
[5 empty] | 0.01894853 | 0.1444305 |  |  | 0.02026664 | 0.1451896 | 0.0502527 | 0.1456754 | 0.08150115 | 0.1449036
[5 empty] | 0.01700817 | 0.1460533 |  |  | 0.02052927 | 0.146821 | 0.05090555 | 0.1473122 | 0.08105362 | 0.1465317
[5 empty] | 0.01807496 | 0.1476761 |  |  | 0.02039573 | 0.1484523 | 0.05076837 | 0.148949 | 0.08212096 | 0.1481599
[5 empty] | 0.01919134 | 0.1492989 |  |  | 0.02068626 | 0.1500837 | 0.05145561 | 0.1505858 | 0.08253256 | 0.149788
[5 empty] | 0.01936066 | 0.1509217 |  |  | 0.02083964 | 0.151715 | 0.05178505 | 0.1522226 | 0.08239034 | 0.1514161
[5 empty] | 0.01957211 | 0.1525445 |  |  | 0.02104567 | 0.1533463 | 0.05155715 | 0.1538594 | 0.0833472 | 0.1530443
[5 empty] | 0.01981486 | 0.1541673 |  |  | 0.02129245 | 0.1549777 | 0.05224199 | 0.1554962 | 0.08405607 | 0.1546724
[5 empty] | 0.0180781 | 0.1557902 |  |  | 0.0214681 | 0.156609 | 0.05330963 | 0.157133 | 0.08546985 | 0.1563005
[5 empty] | 0.01835102 | 0.157413 |  |  | 0.02186074 | 0.1582404 | 0.05393016 | 0.1587698 | 0.08724145 | 0.1579287
[5 empty] | 0.0196228 | 0.1590358 |  |  | 0.02195847 | 0.1598717 | 0.05477365 | 0.1604066 | 0.08762379 | 0.1595568
[5 empty] | 0.02088262 | 0.1606586 |  |  | 0.0222494 | 0.1615031 | 0.05511018 | 0.1620434 | 0.08956977 | 0.1611849
[5 empty] | 0.02111968 | 0.1622814 |  |  | 0.02262166 | 0.1631344 | 0.05590981 | 0.1636802 | 0.09003232 | 0.1628131
[5 empty] | 0.01932439 | 0.1639042 |  |  | 0.02296334 | 0.1647658 | 0.05654262 | 0.165317 | 0.09056434 | 0.1644412
[5 empty] | 0.01951483 | 0.165527 |  |  | 0.02307448 | 0.1663971 | 0.05708784 | 0.1669538 | 0.09149508 | 0.1660693
[5 empty] | 0.02070062 | 0.1671499 |  |  | 0.02317907 | 0.1680284 | 0.05780361 | 0.1685906 | 0.09220486 | 0.1676974
[5 empty] | 0.0208821 | 0.1687727 |  |  | 0.02357877 | 0.1696598 | 0.05790677 | 0.1702274 | 0.09359547 | 0.1693256
[5 empty] | 0.02005961 | 0.1703955 |  |  | 0.02367395 | 0.1712911 | 0.05889829 | 0.1718642 | 0.09486843 | 0.1709537
[5 empty] | 0.0222335 | 0.1720183 |  |  | 0.02396498 | 0.1729225 | 0.05887912 | 0.173501 | 0.09492521 | 0.1725818
[5 empty] | 0.02040412 | 0.1736411 |  |  | 0.02415224 | 0.1745538 | 0.0596502 | 0.1751378 | 0.09636731 | 0.17421
[5 empty] | 0.0205718 | 0.1752639 |  |  | 0.02433611 | 0.1761852 | 0.06041248 | 0.1767746 | 0.09609623 | 0.1758381
[5 empty] | 0.02273689 | 0.1768867 |  |  | 0.02441697 | 0.1778165 | 0.06096691 | 0.1784114 | 0.09691346 | 0.1774662
[5 empty] | 0.02289973 | 0.1785096 |  |  | 0.02469519 | 0.1794479 | 0.06121445 | 0.1800482 | 0.09772049 | 0.1790944
[5 empty] | 0.02106067 | 0.1801324 |  |  | 0.02467116 | 0.1810792 | 0.06165603 | 0.181685 | 0.09811881 | 0.1807225
[5 empty] | 0.02322004 | 0.1817552 |  |  | 0.02494524 | 0.1827105 | 0.06189261 | 0.1833218 | 0.09960993 | 0.1823506
[5 empty] | 0.02238361 | 0.183378 |  |  | 0.02521934 | 0.1843419 | 0.06222562 | 0.1849586 | 0.09950675 | 0.1839788
[5 empty] | 0.02355611 | 0.1850008 |  |  | 0.02540335 | 0.1859732 | 0.06317825 | 0.1865954 | 0.1002445 | 0.1856069
[5 empty] | 0.02373173 | 0.1866236 |  |  | 0.02539365 | 0.1876046 | 0.0629513 | 0.1882322 | 0.1014029 | 0.187235
[5 empty] | 0.02290458 | 0.1882464 |  |  | 0.02578376 | 0.1892359 | 0.06352845 | 0.189869 | 0.1021563 | 0.1888631
[5 empty] | 0.02406876 | 0.1898693 |  |  | 0.02586721 | 0.1908673 | 0.06429339 | 0.1915058 | 0.1024791 | 0.1904913
[5 empty] | 0.02321838 | 0.1914921 |  |  | 0.02593752 | 0.1924986 | 0.06482981 | 0.1931426 | 0.1038455 | 0.1921194
[5 empty] | 0.02434755 | 0.1931149 |  |  | 0.0260882 | 0.19413 | 0.06472141 | 0.1947795 | 0.10433 | 0.1937475
[5 empty] | 0.02345036 | 0.1947377 |  |  | 0.02621279 | 0.1957613 | 0.06525187 | 0.1964163 | 0.1050069 | 0.1953757
[5 empty] | 0.02452278 | 0.1963605 |  |  | 0.02640479 | 0.1973926 | 0.0659049 | 0.1980531 | 0.1055507 | 0.1970038
[5 empty] | 0.02458611 | 0.1979833 |  |  | 0.02637443 | 0.199024 | 0.0655853 | 0.1996899 | 0.1052262 | 0.1986319
[5 empty] | 0.02264806 | 0.1996061 |  |  | 0.02654242 | 0.2006553 | 0.06615628 | 0.2013267 | 0.1050956 | 0.2002601
[5 empty] | 0.02270862 | 0.201229 |  |  | 0.02670889 | 0.2022867 | 0.06582346 | 0.2029635 | 0.1058591 | 0.2018882
[5 empty] | 0.02476775 | 0.2028518 |  |  | 0.02657382 | 0.203918 | 0.06648678 | 0.2046003 | 0.1056163 | 0.2035163
[5 empty] | 0.02382544 | 0.2044746 |  |  | 0.02673718 | 0.2055494 | 0.06614619 | 0.2062371 | 0.1068674 | 0.2051444
[5 empty] | 0.02488167 | 0.2060974 |  |  | 0.02669894 | 0.2071807 | 0.06630161 | 0.2078739 | 0.1070121 | 0.2067726
[5 empty] | 0.02293641 | 0.2077202 |  |  | 0.02685909 | 0.208812 | 0.06675299 | 0.2095107 | 0.1065504 | 0.2084007
[5 empty] | 0.02498964 | 0.209343 |  |  | 0.0268176 | 0.2104434 | 0.06690027 | 0.2111475 | 0.1065821 | 0.2100288
[5 empty] | 0.02404135 | 0.2109658 |  |  | 0.02697445 | 0.2120747 | 0.06714339 | 0.2127843 | 0.1075073 | 0.211657
[5 empty] | 0.0250915 | 0.2125887 |  |  | 0.02692961 | 0.2137061 | 0.0669823 | 0.2144211 | 0.1078257 | 0.2132851
[5 empty] | 0.02414008 | 0.2142115 |  |  | 0.02708306 | 0.2153374 | 0.06731692 | 0.2160579 | 0.1077373 | 0.2149132
[5 empty] | 0.02418706 | 0.2158343 |  |  | 0.02703477 | 0.2169688 | 0.0678472 | 0.2176947 | 0.1076421 | 0.2165414
[5 empty] | 0.02323243 | 0.2174571 |  |  | 0.02718472 | 0.2186001 | 0.06747308 | 0.2193315 | 0.1081398 | 0.2181695
[5 empty] | 0.02327616 | 0.2190799 |  |  | 0.02723289 | 0.2202315 | 0.0677945 | 0.2209683 | 0.1081305 | 0.2197976
[5 empty] | 0.02531823 | 0.2207027 |  |  | 0.02737926 | 0.2218628 | 0.0680114 | 0.2226051 | 0.1090139 | 0.2214258
[5 empty] | 0.02435862 | 0.2223255 |  |  | 0.02722379 | 0.2234941 | 0.06812372 | 0.2242419 | 0.1090901 | 0.2230539
[5 empty] | 0.0233973 | 0.2239484 |  |  | 0.02736647 | 0.2251255 | 0.0680314 | 0.2258787 | 0.1090589 | 0.224682
[5 empty] | 0.02443426 | 0.2255712 |  |  | 0.02730727 | 0.2267568 | 0.06783438 | 0.2275155 | 0.1094203 | 0.2263101
[5 empty] | 0.02446948 | 0.227194 |  |  | 0.02754617 | 0.2283882 | 0.0680326 | 0.2291523 | 0.1094741 | 0.2279383
[5 empty] | 0.02450292 | 0.2288168 |  |  | 0.02758314 | 0.2300195 | 0.068326 | 0.2307891 | 0.1098202 | 0.2295664
[5 empty] | 0.02553458 | 0.2304396 |  |  | 0.02751817 | 0.2316509 | 0.06811452 | 0.2324259 | 0.1091586 | 0.2311945
[5 empty] | 0.02456442 | 0.2320624 |  |  | 0.02755121 | 0.2332822 | 0.0688981 | 0.2340627 | 0.1097891 | 0.2328227
[5 empty] | 0.02359244 | 0.2336852 |  |  | 0.02768227 | 0.2349136 | 0.06857668 | 0.2356995 | 0.1103117 | 0.2344508
[5 empty] | 0.02561859 | 0.2353081 |  |  | 0.0276113 | 0.2365449 | 0.0684502 | 0.2373363 | 0.1101263 | 0.2360789
[5 empty] | 0.02364287 | 0.2369309 |  |  | 0.02763828 | 0.2381762 | 0.0691186 | 0.2389731 | 0.1104328 | 0.2377071
[5 empty] | 0.02366525 | 0.2385537 |  |  | 0.0276632 | 0.2398076 | 0.06878181 | 0.2406099 | 0.109831 | 0.2393352
[5 empty] | 0.02368572 | 0.2401765 |  |  | 0.02768602 | 0.2414389 | 0.06873979 | 0.2422467 | 0.1097209 | 0.2409633
[5 empty] | 0.02470424 | 0.2417993 |  |  | 0.02780673 | 0.2430703 | 0.06889247 | 0.2438835 | 0.1104024 | 0.2425914
[5 empty] | 0.02472079 | 0.2434221 |  |  | 0.02762529 | 0.2447016 | 0.06933978 | 0.2455203 | 0.1097754 | 0.2442196
[5 empty] | 0.02373536 | 0.2450449 |  |  | 0.02764169 | 0.246333 | 0.06908168 | 0.2471571 | 0.1101398 | 0.2458477
[5 empty] | 0.02574793 | 0.2466678 |  |  | 0.02765591 | 0.2479643 | 0.06911809 | 0.2487939 | 0.1102955 | 0.2474758
[5 empty] | 0.02475846 | 0.2482906 |  |  | 0.02786791 | 0.2495957 | 0.06934897 | 0.2504307 | 0.1104424 | 0.249104
[5 empty] | 0.02476695 | 0.2499134 |  |  | 0.02787767 | 0.251227 | 0.06877424 | 0.2520675 | 0.1108804 | 0.2507321
[5 empty] | 0.02577336 | 0.2515362 |  |  | 0.02768518 | 0.2528583 | 0.06949386 | 0.2537043 | 0.1107095 | 0.2523602
[5 empty] | 0.02477768 | 0.253159 |  |  | 0.0278904 | 0.2544897 | 0.06940775 | 0.2553411 | 0.1106295 | 0.2539884
[5 empty] | 0.02477989 | 0.2547818 |  |  | 0.02779332 | 0.256121 | 0.06951586 | 0.2569779 | 0.1107403 | 0.2556165
[5 empty] | 0.02477287 | 0.2564046 |  |  | 0.02779166 | 0.2577524 | 0.06881698 | 0.2586147 | 0.1104263 | 0.2572446
[5 empty] | 0.02571053 | 0.2580275 |  |  | 0.02773824 | 0.2593837 | 0.06880689 | 0.2602515 | 0.1098921 | 0.2588728
[5 empty] | 0.02559012 | 0.2596503 |  |  | 0.02761979 | 0.2610151 | 0.06843112 | 0.2618883 | 0.1104022 | 0.2605009
[5 empty] | 0.02341841 | 0.2612731 |  |  | 0.02744373 | 0.2626464 | 0.06800838 | 0.2635251 | 0.1086859 | 0.262129
[5 empty] | 0.02520217 | 0.2628959 |  |  | 0.02711749 | 0.2642777 | 0.06755739 | 0.2651619 | 0.1082727 | 0.2637571
[5 empty] | 0.02294814 | 0.2645187 |  |  | 0.02684851 | 0.2659091 | 0.06699684 | 0.2667987 | 0.1072919 | 0.2653853
[5 empty] | 0.0236631 | 0.2661415 |  |  | 0.02654422 | 0.2675404 | 0.06614546 | 0.2684355 | 0.1063732 | 0.2670134
[5 empty] | 0.02235381 | 0.2677643 |  |  | 0.02631205 | 0.2691718 | 0.06552195 | 0.2700723 | 0.1040458 | 0.2686415
[5 empty] | 0.02402702 | 0.2693872 |  |  | 0.02605943 | 0.2708031 | 0.06504502 | 0.2717092 | 0.1033392 | 0.2702697
[5 empty] | 0.02268951 | 0.27101 |  |  | 0.0255938 | 0.2724345 | 0.06413337 | 0.273346 | 0.101183 | 0.2718978
[5 empty] | 0.02234803 | 0.2726328 |  |  | 0.02512258 | 0.2740658 | 0.06270573 | 0.2749828 | 0.1004064 | 0.2735259
[5 empty] | 0.02300934 | 0.2742556 |  |  | 0.02485322 | 0.2756972 | 0.06168079 | 0.2766196 | 0.09833894 | 0.2751541
[5 empty] | 0.02068021 | 0.2758784 |  |  | 0.02449314 | 0.2773285 | 0.06137727 | 0.2782564 | 0.09721009 | 0.2767822
[5 empty] | 0.02136739 | 0.2775012 |  |  | 0.02414977 | 0.2789598 | 0.06011388 | 0.2798932 | 0.09544926 | 0.2784103
[5 empty] | 0.02007766 | 0.279124 |  |  | 0.02383055 | 0.2805912 | 0.05920933 | 0.28153 | 0.09458589 | 0.2800385
[5 empty] | 0.02080872 | 0.2807469 |  |  | 0.02353652 | 0.2822225 | 0.05877083 | 0.2831668 | 0.0938192 | 0.2816666
[5 empty] | 0.02153998 | 0.2823697 |  |  | 0.02334436 | 0.2838539 | 0.0578405 | 0.2848036 | 0.09245719 | 0.2832947
[5 empty] | 0.02127022 | 0.2839925 |  |  | 0.0229511 | 0.2854852 | 0.0575074 | 0.2864404 | 0.09149077 | 0.2849228
[5 empty] | 0.01999943 | 0.2856153 |  |  | 0.0226567 | 0.2871166 | 0.05667147 | 0.2880772 | 0.09021987 | 0.286551
[5 empty] | 0.02072759 | 0.2872381 |  |  | 0.02246116 | 0.2887479 | 0.05533268 | 0.289714 | 0.08894443 | 0.2881791
[5 empty] | 0.01845468 | 0.2888609 |  |  | 0.02206446 | 0.2903793 | 0.05489097 | 0.2913508 | 0.08726437 | 0.2898072
[5 empty] | 0.0181807 | 0.2904837 |  |  | 0.02176658 | 0.2920106 | 0.0540463 | 0.2929876 | 0.08647962 | 0.2914354
[5 empty] | 0.01890562 | 0.2921066 |  |  | 0.0213675 | 0.2936419 | 0.05369863 | 0.2946244 | 0.08569012 | 0.2930635
[5 empty] | 0.01862942 | 0.2937294 |  |  | 0.02126721 | 0.2952733 | 0.05274792 | 0.2962612 | 0.08369579 | 0.2946916
[5 empty] | 0.0173521 | 0.2953522 |  |  | 0.02076568 | 0.2969046 | 0.05159411 | 0.297898 | 0.08289656 | 0.2963198
[5 empty] | 0.01807363 | 0.296975 |  |  | 0.02046291 | 0.298536 | 0.05123717 | 0.2995348 | 0.08199238 | 0.2979479
[5 empty] | 0.01679399 | 0.2985978 |  |  | 0.02025886 | 0.3001673 | 0.05007705 | 0.3011716 | 0.08028315 | 0.299576
[5 empty] | 0.01651319 | 0.3002206 |  |  | 0.02005353 | 0.3017987 | 0.0493137 | 0.3028084 | 0.07926882 | 0.3012041
[5 empty] | 0.01823118 | 0.3018434 |  |  | 0.0197469 | 0.30343 | 0.04894709 | 0.3044452 | 0.07814932 | 0.3028323
[5 empty] | 0.01594797 | 0.3034663 |  |  | 0.01923894 | 0.3050614 | 0.04777717 | 0.306082 | 0.07672457 | 0.3044604
[5 empty] | 0.01566354 | 0.3050891 |  |  | 0.01912965 | 0.3066927 | 0.04730389 | 0.3077188 | 0.07559451 | 0.3060885
[5 empty] | 0.01637786 | 0.3067119 |  |  | 0.018719 | 0.308324 | 0.0467272 | 0.3093556 | 0.07425906 | 0.3077167
[5 empty] | 0.01709093 | 0.3083347 |  |  | 0.01840697 | 0.3099554 | 0.04564708 | 0.3109924 | 0.07351816 | 0.3093448
[5 empty] | 0.01480272 | 0.3099575 |  |  | 0.01819356 | 0.3115867 | 0.04496346 | 0.3126292 | 0.07157174 | 0.3109729
[5 empty] | 0.01651322 | 0.3115803 |  |  | 0.01767873 | 0.3132181 | 0.04427631 | 0.314266 | 0.07041972 | 0.3126011
[5 empty] | 0.01422242 | 0.3132031 |  |  | 0.01746248 | 0.3148494 | 0.04378558 | 0.3159028 | 0.06906204 | 0.3142292
[5 empty] | 0.0149303 | 0.314826 |  |  | 0.01704479 | 0.3164808 | 0.04239123 | 0.3175396 | 0.06849863 | 0.3158573
[5 empty] | 0.01363684 | 0.3164488 |  |  | 0.01692563 | 0.3181121 | 0.04149321 | 0.3191764 | 0.06692942 | 0.3174855
[5 empty] | 0.01434202 | 0.3180716 |  |  | 0.01650499 | 0.3197434 | 0.04109148 | 0.3208132 | 0.06565433 | 0.3191136
[5 empty] | 0.01504584 | 0.3196944 |  |  | 0.01608286 | 0.3213748 | 0.040186 | 0.32245 | 0.0647733 | 0.3207417
[5 empty] | 0.01274827 | 0.3213172 |  |  | 0.01575921 | 0.3230061 | 0.03947672 | 0.3240868 | 0.06298626 | 0.3223698
[5 empty] | 0.0124493 | 0.32294 |  |  | 0.01553403 | 0.3246375 | 0.03826359 | 0.3257236 | 0.06149314 | 0.323998