## 1
Общество с ограниченной ответственностью "Инженерная геология" (ООО "ИнжГео") | [11 empty] | Общество с ограниченной ответственностью "Инженерная геология" (ООО "ИнжГео")
Юр. адрес: 117279, г. Москва, ул. Миклухо-Маклая, 36 а, этаж 5, пом. XXIII к. 76-84 | [11 empty] | Юр. адрес: 117279, г. Москва, ул. Миклухо-Маклая, 36 а, этаж 5, пом. XXIII к. 76-84 | [8 empty] | нагр |  |  | X0 | Y0 | R |  | нагр |  |  |  | X0 | Y0 | R | нагр |  |  |  | X0 | Y0 | R |  | нагр |  |  |  | X0 | Y0 | R
Телефон/факс +7 (495) 132-30-00, Адрес электронной почты inbox@inj-geo.ru | [11 empty] | Телефон/факс +7 (495) 132-30-00, Адрес электронной почты inbox@inj-geo.ru | [12 empty] | 0 | [7 empty] | 0 | [6 empty] | 0 | [7 empty] | 0
[21 empty] | девиатор | [6 empty] | девиатор | [6 empty] | девиатор | [7 empty] | девиатор
Испытательная лаборатория ООО «ИнжГео» | [11 empty] | Испытательная лаборатория ООО «ИнжГео» | [8 empty] | x0 | Угол | X | Y |  |  |  | x0 |  | Угол | X | Y |  |  | x0 |  | Угол | X | Y |  |  |  | x0 |  | Угол | X | Y
Адрес места осуществления деятельности лаборатории: г. Москва, просп. Вернадского, д. 51, стр. 1 | [11 empty] | Адрес места осуществления деятельности лаборатории: г. Москва, просп. Вернадского, д. 51, стр. 1 | [9 empty] | 0 | [7 empty] | 0 | [6 empty] | 0 | [7 empty] | 0
Телефон +7(910)4557682, E-mail: slg85@mail.ru | [11 empty] | Телефон +7(910)4557682, E-mail: slg85@mail.ru | [9 empty] | 5 | [7 empty] | 5 | [6 empty] | 5 | [7 empty] | 5
[22 empty] | 10 | [7 empty] | 10 | [6 empty] | 10 | [7 empty] | 10
[12 empty] | Протокол испытаний № 13-63/230 от 16-06-2023 | [9 empty] | 15 | [7 empty] | 15 | [6 empty] | 15 | [7 empty] | 15
[22 empty] | 20 | [7 empty] | 20 | [6 empty] | 20 | [7 empty] | 20
[12 empty] | Наименование и адрес заказчика: Переход трубопровода через р. Енисей | [9 empty] | 25 | [7 empty] | 25 | [6 empty] | 25 | [7 empty] | 25
[12 empty] | Наименование объекта: ООО Регионстрой | [9 empty] | 30 | [7 empty] | 30 | [6 empty] | 30 | [7 empty] | 30
Наименование используемого метода/методики: ГОСТ 12248.4-2020 | [11 empty] | Наименование используемого метода/методики: ГОСТ 12248.3-2020 | [9 empty] | 35 | [7 empty] | 35 | [6 empty] | 35 | [7 empty] | 35
Условия проведения испытания: температура окружающей среды (18 - 25)0С, влажность воздуха (40 - 75)% | [11 empty] | Условия проведения испытания: температура окружающей среды (18 - 25)0С, влажность воздуха (40 - 75)% | [9 empty] | 40 | [7 empty] | 40 | [6 empty] | 40 | [7 empty] | 40
[12 empty] | Дата получение объекта подлежащего испытаниям: 20-05-2023 | [9 empty] | 45 | [7 empty] | 45 | [6 empty] | 45 | [7 empty] | 45
[12 empty] | Дата испытания: 25.10.2022-19.11.2230 | [9 empty] | 50 | [7 empty] | 50 | [6 empty] | 50 | [7 empty] | 50
[22 empty] | 55 | [7 empty] | 55 | [6 empty] | 55 | [7 empty] | 55
Испытание грунтов методом трехосного сжатия | [11 empty] | Испытание грунтов методом трехосного сжатия | [9 empty] | 60 | [7 empty] | 60 | [6 empty] | 60 | [7 empty] | 60
[22 empty] | 65 | [7 empty] | 65 | [6 empty] | 65 | [7 empty] | 65
Лабораторный номер: | [6 empty] | We, д.е. = |  |  |  |  | Лабораторный номер: |  | 1265 |  |  |  | We, д.е. = | 0.4930397 |  |  | 70 | [7 empty] | 70 | [6 empty] | 70 | [7 empty] | 70
Номер скважины: | [6 empty] | ρ, г/см3 = |  |  |  |  | Номер скважины: |  | BH-127 |  |  |  | ρ, г/см3 = | 1.54 |  |  | 75 | [7 empty] | 75 | [6 empty] | 75 | [7 empty] | 75
Глубина отбора, м: | [6 empty] | ρs, г/см3 = |  |  |  |  | Глубина отбора, м: |  | 3 |  |  |  | ρs, г/см3 = | 2.74 |  |  | 80 | [7 empty] | 80 | [6 empty] | 80 | [7 empty] | 80
Наименование грунта: | [6 empty] | e, д.е. = |  |  |  |  | Наименование грунта: |  | Суглинок, после оттаивания текучий, легкий песчанистый |  |  |  | e, д.е. = | 1.656447 |  |  | 85 | [7 empty] | 85 | [6 empty] | 85 | [7 empty] | 85
Схема проведения опыта: | [6 empty] | IL, д.е. = |  |  |  |  | Схема проведения опыта: |  | КД |  |  |  | IL, д.е. = | 2.42 |  |  | 90 | [7 empty] | 90 | [6 empty] | 90 | [7 empty] | 90
[22 empty] | 95 | [7 empty] | 95 | [6 empty] | 95 | [7 empty] | 95
[22 empty] | 100 | [7 empty] | 100 | [6 empty] | 100 | [7 empty] | 100
Результаты испытаний | [11 empty] | Результаты испытаний | [9 empty] | 105 | [7 empty] | 105 | [6 empty] | 105 | [7 empty] | 105
[22 empty] | 110 | [7 empty] | 110 | [6 empty] | 110 | [7 empty] | 110
[22 empty] | 115 | [7 empty] | 115 | [6 empty] | 115 | [7 empty] | 115
[22 empty] | 120 | [7 empty] | 120 | [6 empty] | 120 | [7 empty] | 120
[22 empty] | 125 | [7 empty] | 125 | [6 empty] | 125 | [7 empty] | 125
[22 empty] | 130 | [7 empty] | 130 | [6 empty] | 130 | [7 empty] | 130
[22 empty] | 135 | [7 empty] | 135 | [6 empty] | 135 | [7 empty] | 135
[22 empty] | 140 | [7 empty] | 140 | [6 empty] | 140 | [7 empty] | 140
[22 empty] | 145 | [7 empty] | 145 | [6 empty] | 145 | [7 empty] | 145
[22 empty] | 150 | [7 empty] | 150 | [6 empty] | 150 | [7 empty] | 150
[22 empty] | 155 | [7 empty] | 155 | [6 empty] | 155 | [7 empty] | 155
[22 empty] | 160 | [7 empty] | 160 | [6 empty] | 160 | [7 empty] | 160
[22 empty] | 165 | [7 empty] | 165 | [6 empty] | 165 | [7 empty] | 165
[22 empty] | 170 | [7 empty] | 170 | [6 empty] | 170 | [7 empty] | 170
[22 empty] | 175 | [7 empty] | 175 | [6 empty] | 175 | [7 empty] | 175
[22 empty] | 180 | [7 empty] | 180 | [6 empty] | 180 | [7 empty] | 180
[13 empty] | Давление в камере, Мпа σ3 | Вертикальная нагрузка, Мпа σ1 | Поровое давление, Мпа u
| K0, д.е. | 0.8263518 |  |  |  |  | Коэфф. Точки | [5 empty] | 0.05 | 0.08531487 | [5 empty] | 1 | [6 empty] | σ3,кПа | σ1,кПа | u, кПа |  |  |  | 4
| q_zg, МПа | 0.04131759 | [10 empty] | 0.15 | 0.2273425 | [27 empty] | δ3, Мпа | δ1-δ3, МПа | δ1, МПа | δ1, КПа
|  |  | Модуль деформации, МПа: | [9 empty] | 0.25 | 0.3693702 | [21 empty] | С, МПа:
|  |  | Е0= |  | Точки модуля (полное напр.), МПа |  |  |  | 0.04131759 | 0.06610815 | [25 empty] | φ, град:
|  |  | E50 = |  | qf (полное напр.), МПа |  |  |  | 0.06115575 | [26 empty] | E, Мпа
|  |  | Коэф. Поперечной деформации, ϑ = | [9 empty] | Эффективные значения угла внутреннего трения и удельного сцепления ϕ', С' | [13 empty] | x | 0
[13 empty] | ϕ', град. = | 10 | [12 empty] | y |  |  |  | С, кПа | φ,°
[13 empty] | С', МПа = | 0.006
| Исполнитель: | [6 empty] | Морозов Д.С. |  |  |  |  | Исполнитель: |  |  |  |  | Морозов Д.С.
| Начальник исп. лаборатории: | [6 empty] | Семиколенова Л.Г. |  |  |  |  | Начальник исп. лаборатории: |  |  |  |  | Семиколенова Л.Г.
Лист 1 , всего листов 2 | [11 empty] | Лист 2 , всего листов 2
Частичное воспроизведение протокола испытаний без письменного разрешения ООО «ИнжГео» ЗАПРЕЩАЕТСЯ | [11 empty] | Частичное воспроизведение протокола испытаний без письменного разрешения ООО «ИнжГео» ЗАПРЕЩАЕТСЯ
[5 empty] | второй график |  | первый график | [9 empty] | К Пуассона
dev50 | epsE50 | ind | devE0 | epsE0 | dev | eps | sigma |  | dev1 | eps1 | dev2 | eps2 | dev3 | eps3 |  | Глины
0.01115575 | 0.009289486 |  |  |  | 0 | 0 |  |  | 0 | 0 | 0 | 0 | 0 | 0 |  | < 0 | 0,20-0,30
ind |  |  |  |  | 0.002731862 | 0.001628903 |  |  | 0.003532747 | 0.001638712 | 0.01054676 | 0.001642318 | 0.01767961 | 0.001642964 |  | 0-0,25 | 0,30-0,38
2 |  |  |  |  | 0.006197639 | 0.003096495 |  |  | 0.0075 | 0.0037471875 | 0.0225 | 0.00398637 | 0.0328268 | 0.003527117 |  | 0,25< | 0,38-0,45
E0 |  |  |  |  | 0.006073868 | 0.004886709 |  |  | 0.009095235 | 0.004916137 | 0.02455716 | 0.004926955 | 0.03877958 | 0.004928893 |  | Суглинки | 0,35-0,37
epsE0 | devE0 |  |  |  | 0.007395229 | 0.006515612 |  |  | 0.01170519 | 0.00655485 | 0.02913082 | 0.006569273 | 0.04511135 | 0.006571857 |  | Пески и супеси | 0,30-0,35
0.003096495 | 0.006197639 |  |  |  | 0.009475205 | 0.008144515 |  |  | 0.0140921 | 0.008193562 | 0.03183049 | 0.008211591 | 0.04960405 | 0.008214822
[5 empty] | 0.01115575 | 0.009289486 |  |  | 0.01619897 | 0.009832275 | 0.03500004 | 0.009853909 | 0.05387805 | 0.009857786
График E50 |  | График E |  |  | 0.01136489 | 0.01140232 |  |  | 0.01765744 | 0.0112415625 | 0.03867127 | 0.01195911 | 0.0596851 | 0.0120877
eps | q | sigma |  |  | 0.01326743 | 0.01303122 |  |  | 0.01928118 | 0.0131097 | 0.04052906 | 0.01313855 | 0.061725 | 0.01314371
Горизонтальная линия E50 |  | Касательная |  |  | 0.01213857 | 0.01466013 |  |  | 0.02074113 | 0.01474841 | 0.04343546 | 0.01478086 | 0.06680674 | 0.01478668
0 |  | a | b |  | 0.01297323 | 0.01628903 |  |  | 0.02224497 | 0.01638712 | 0.04655777 | 0.01642318 | 0.07131775 | 0.01642964
|  |  | 0 |  | 0.01376633 | 0.01791793 |  |  | 0.0235856 | 0.01802584 | 0.04946085 | 0.0180655 | 0.07490367 | 0.01807261
Вертикальная линия E50 |  | p1 и p2 |  |  | 0.0145128 | 0.01954684 |  |  | 0.02485592 | 0.01966455 | 0.0520096 | 0.01970782 | 0.08011014 | 0.01971557
| 0 | 0 |  |  | 0.01520756 | 0.02117574 |  |  | 0.02594884 | 0.02130326 | 0.05486889 | 0.02135014 | 0.08438279 | 0.02135854
[5 empty] | 0.01784552 | 0.02280464 |  |  | 0.02685726 | 0.02294197 | 0.05720361 | 0.02299245 | 0.08856725 | 0.0230015
Касательная линия E50 |  |  |  |  | 0.0184216 | 0.02443354 |  |  | 0.02817409 | 0.02458069 | 0.05947862 | 0.02463477 | 0.09170917 | 0.02464447
0 | 0 | Горизонтальная 1 |  |  | 0.01793074 | 0.02606245 |  |  | 0.02879222 | 0.0262194 | 0.06175882 | 0.02627709 | 0.09585419 | 0.02628743
[5 empty] | 0.01736784 | 0.02769135 |  |  | 0.02970457 | 0.02785811 | 0.06400908 | 0.02791941 | 0.09874793 | 0.02793039
Горизонтальная линия qкр |  |  |  |  | 0.01972784 | 0.02932025 |  |  | 0.03050404 | 0.02949682 | 0.06579428 | 0.02956173 | 0.101836 | 0.02957336
Горизонтальная линия q |  | Горизонтальная 2 |  |  | 0.01901158 | 0.03094916 |  |  | 0.03108353 | 0.03113554 | 0.06717929 | 0.03120405 | 0.1033641 | 0.03121632
0 |  | 0 |  |  | 0.01827396 | 0.03257806 |  |  | 0.0316417 | 0.03277425 | 0.06892901 | 0.03284636 | 0.1051779 | 0.03285929
[5 empty] | 0.01952812 | 0.03420696 |  |  | 0.03196037 | 0.03441296 | 0.06945882 | 0.03448868 | 0.1070207 | 0.03450225
Вертикальная линия q |  |  |  |  | 0.01877234 | 0.03583587 |  |  | 0.03216607 | 0.03605167 | 0.07006113 | 0.036131 | 0.109117 | 0.03614522
| 0 |  |  |  | 0.0210049 | 0.03746477 |  |  | 0.03285602 | 0.03769039 | 0.07153118 | 0.03777332 | 0.1096641 | 0.03778818
[5 empty] | 0.01922407 | 0.03909367 |  |  | 0.03322746 | 0.0393291 | 0.07236287 | 0.03941564 | 0.1112526 | 0.03943114
[5 empty] | 0.02042815 | 0.04072257 |  |  | 0.03337761 | 0.04096781 | 0.07255008 | 0.04105795 | 0.1120731 | 0.04107411
[5 empty] | 0.02061541 | 0.04235148 |  |  | 0.03370371 | 0.04260652 | 0.0738867 | 0.04270027 | 0.1141161 | 0.04271707
[5 empty] | 0.02078413 | 0.04398038 |  |  | 0.03420297 | 0.04424524 | 0.07446663 | 0.04434259 | 0.1149721 | 0.04436004
[5 empty] | 0.01993259 | 0.04560928 |  |  | 0.03437264 | 0.04588395 | 0.07498375 | 0.04598491 | 0.1155318 | 0.046003
[5 empty] | 0.02205907 | 0.04723819 |  |  | 0.03450994 | 0.04752266 | 0.07533197 | 0.04762723 | 0.1169857 | 0.04764597
[5 empty] | 0.02116186 | 0.04886709 |  |  | 0.0349121 | 0.04916137 | 0.07610516 | 0.04926955 | 0.1172243 | 0.04928893
[5 empty] | 0.02023923 | 0.05049599 |  |  | 0.03487634 | 0.05080008 | 0.07609722 | 0.05091186 | 0.1179383 | 0.0509319
[5 empty] | 0.0223115 | 0.0521249 |  |  | 0.0351999 | 0.0524388 | 0.07670204 | 0.05255418 | 0.1184181 | 0.05257486
[5 empty] | 0.02231084 | 0.0537538 |  |  | 0.03531487 | 0.05407751 | 0.07671351 | 0.0541965 | 0.1183543 | 0.05421782
[5 empty] | 0.02130681 | 0.0553827 |  |  | 0.03531389 | 0.05571622 | 0.07734254 | 0.05583882 | 0.1193702 | 0.05586079
[5 empty] | 0.02228801 | 0.0570116 |  |  | 0.03500722 | 0.05735493 | 0.07723745 | 0.05748114 | 0.1186645 | 0.05750375
[5 empty] | 0.02225567 | 0.05864051 |  |  | 0.03517694 | 0.05899365 | 0.07688887 | 0.05912345 | 0.1183945 | 0.05914672
[5 empty] | 0.0222107 | 0.06026941 |  |  | 0.035125 | 0.06063236 | 0.0767915 | 0.06076577 | 0.1187488 | 0.06078968
[5 empty] | 0.02015401 | 0.06189831 |  |  | 0.03505287 | 0.06227107 | 0.07674855 | 0.06240809 | 0.1178324 | 0.06243265
[5 empty] | 0.0210865 | 0.06352722 |  |  | 0.03496199 | 0.06390978 | 0.07616325 | 0.06405041 | 0.1175503 | 0.06407561
[5 empty] | 0.02200908 | 0.06515612 |  |  | 0.03475385 | 0.0655485 | 0.07603882 | 0.06569273 | 0.1173074 | 0.06571857
[5 empty] | 0.01992265 | 0.06678502 |  |  | 0.03462988 | 0.06718721 | 0.07587848 | 0.06733505 | 0.1168088 | 0.06736154
[5 empty] | 0.02082813 | 0.06841393 |  |  | 0.03469156 | 0.06882592 | 0.07608544 | 0.06897736 | 0.1170593 | 0.0690045
[5 empty] | 0.01972641 | 0.07004283 |  |  | 0.03424035 | 0.07046463 | 0.07536293 | 0.07061968 | 0.116064 | 0.07064747
[5 empty] | 0.02161841 | 0.07167173 |  |  | 0.03437771 | 0.07210335 | 0.07531416 | 0.072262 | 0.1162278 | 0.07229043
[5 empty] | 0.01950503 | 0.07330063 |  |  | 0.03420509 | 0.07374206 | 0.07444236 | 0.07390432 | 0.1151558 | 0.0739334
[5 empty] | 0.02038717 | 0.07492954 |  |  | 0.03402395 | 0.07538077 | 0.07435074 | 0.07554664 | 0.1150529 | 0.07557636
[5 empty] | 0.01926574 | 0.07655844 |  |  | 0.03353577 | 0.07701948 | 0.07414253 | 0.07718895 | 0.114624 | 0.07721933
[5 empty] | 0.02014166 | 0.07818734 |  |  | 0.03334199 | 0.0786582 | 0.07332094 | 0.07883127 | 0.1131741 | 0.07886229
[5 empty] | 0.02101582 | 0.07981625 |  |  | 0.03334408 | 0.08029691 | 0.0730892 | 0.08047359 | 0.1125083 | 0.08050525
[5 empty] | 0.02088913 | 0.08144515 |  |  | 0.0330435 | 0.08193562 | 0.07275052 | 0.08211591 | 0.1118315 | 0.08214822
[5 empty] | 0.02076249 | 0.08307405 |  |  | 0.0329417 | 0.08357433 | 0.07200812 | 0.08375823 | 0.1119486 | 0.08379118
[5 empty] | 0.01863682 | 0.08470296 |  |  | 0.03264016 | 0.08521305 | 0.07146522 | 0.08540055 | 0.1101647 | 0.08543415
[5 empty] | 0.02051045 | 0.08633186 |  |  | 0.03244033 | 0.08685176 | 0.07132505 | 0.08704286 | 0.1099847 | 0.08707711
[5 empty] | 0.02036772 | 0.08796076 |  |  | 0.03243713 | 0.08849047 | 0.0708877 | 0.08868518 | 0.1095105 | 0.08872008
[5 empty] | 0.01920827 | 0.08958966 |  |  | 0.03200614 | 0.09012918 | 0.07060113 | 0.0903275 | 0.1087651 | 0.09036304
[5 empty] | 0.01803507 | 0.09121857 |  |  | 0.031849 | 0.0917679 | 0.07015373 | 0.09196982 | 0.1083248 | 0.092006
[5 empty] | 0.01785106 | 0.09284747 |  |  | 0.03167048 | 0.09340661 | 0.069556 | 0.09361214 | 0.1066058 | 0.09364897
[5 empty] | 0.0176592 | 0.09447637 |  |  | 0.03107533 | 0.09504532 | 0.06871842 | 0.09525445 | 0.1057244 | 0.09529193
[5 empty] | 0.01746243 | 0.09610528 |  |  | 0.03086831 | 0.09668403 | 0.06755148 | 0.09689677 | 0.1049967 | 0.0969349
[5 empty] | 0.01726371 | 0.09773418 |  |  | 0.03055418 | 0.09832275 | 0.06736567 | 0.09853909 | 0.103439 | 0.09857786
[5 empty] | 0.018066 | 0.09936308 |  |  | 0.03033769 | 0.09996146 | 0.06617149 | 0.1001814 | 0.1029675 | 0.1002208
[5 empty] | 0.01687224 | 0.100992 |  |  | 0.02982362 | 0.1016002 | 0.06547943 | 0.1018237 | 0.1019983 | 0.1018638
[5 empty] | 0.01668539 | 0.1026209 |  |  | 0.0295167 | 0.1032389 | 0.06489996 | 0.103466 | 0.1002478 | 0.1035068
[5 empty] | 0.01750635 | 0.1042498 |  |  | 0.02952171 | 0.1048776 | 0.06474359 | 0.1051084 | 0.09963202 | 0.1051497
[5 empty] | 0.0173147 | 0.1058787 |  |  | 0.02923568 | 0.1065163 | 0.06361724 | 0.1067507 | 0.09806387 | 0.1067927
[5 empty] | 0.0171078 | 0.1075076 |  |  | 0.02882522 | 0.108155 | 0.06315355 | 0.108393 | 0.09784424 | 0.1084356
[5 empty] | 0.01788986 | 0.1091365 |  |  | 0.02849167 | 0.1097937 | 0.06213467 | 0.1100353 | 0.09683816 | 0.1100786
[5 empty] | 0.01766512 | 0.1107654 |  |  | 0.02794184 | 0.1114324 | 0.06147563 | 0.1116776 | 0.09576883 | 0.1117216
[5 empty] | 0.01743781 | 0.1123943 |  |  | 0.02758254 | 0.1130712 | 0.06099143 | 0.11332 | 0.09395946 | 0.1133645
[5 empty] | 0.01521214 | 0.1140232 |  |  | 0.02732057 | 0.1147099 | 0.0598971 | 0.1149623 | 0.09343325 | 0.1150075
[5 empty] | 0.01499235 | 0.1156521 |  |  | 0.02696276 | 0.1163486 | 0.05910765 | 0.1166046 | 0.0919134 | 0.1166505
[5 empty] | 0.01578266 | 0.117281 |  |  | 0.02671592 | 0.1179873 | 0.0584381 | 0.1182469 | 0.09042312 | 0.1182934
[5 empty] | 0.01458729 | 0.1189099 |  |  | 0.02628685 | 0.119626 | 0.05780346 | 0.1198892 | 0.08958561 | 0.1199364
[5 empty] | 0.01441049 | 0.1205388 |  |  | 0.02608236 | 0.1212647 | 0.05721876 | 0.1215315 | 0.08772407 | 0.1215794
[5 empty] | 0.01425647 | 0.1221677 |  |  | 0.02590928 | 0.1229034 | 0.056899 | 0.1231739 | 0.08676171 | 0.1232223
[5 empty] | 0.01512945 | 0.1237966 |  |  | 0.0256744 | 0.1245421 | 0.05575921 | 0.1248162 | 0.08702173 | 0.1248653
[5 empty] | 0.01503367 | 0.1254255 |  |  | 0.02518455 | 0.1261809 | 0.05521439 | 0.1264585 | 0.08562734 | 0.1265083
[5 empty] | 0.01397336 | 0.1270544 |  |  | 0.02514653 | 0.1278196 | 0.05507958 | 0.1281008 | 0.08580174 | 0.1281512
[5 empty] | 0.01395272 | 0.1286833 |  |  | 0.02516716 | 0.1294583 | 0.05506978 | 0.1297431 | 0.08446813 | 0.1297942
[5 empty] | 0.01395596 | 0.1303122 |  |  | 0.02525058 | 0.131097 | 0.05469993 | 0.1313855 | 0.08524971 | 0.1314371
[5 empty] | 0.01596527 | 0.1319411 |  |  | 0.02525855 | 0.1327357 | 0.05521175 | 0.1330278 | 0.08516638 | 0.1330801
[5 empty] | 0.01598036 | 0.13357 |  |  | 0.02517612 | 0.1343744 | 0.05524498 | 0.1346701 | 0.08431618 | 0.1347231
[5 empty] | 0.0160009 | 0.1351989 |  |  | 0.02520279 | 0.1360131 | 0.05469849 | 0.1363124 | 0.0851974 | 0.136366
[5 empty] | 0.01602659 | 0.1368279 |  |  | 0.02523805 | 0.1376518 | 0.05517119 | 0.1379547 | 0.08520834 | 0.138009
[5 empty] | 0.01605712 | 0.1384568 |  |  | 0.0250814 | 0.1392906 | 0.05496197 | 0.139597 | 0.08574729 | 0.139652
[5 empty] | 0.01509217 | 0.1400857 |  |  | 0.02533234 | 0.1409293 | 0.05546973 | 0.1412394 | 0.08591254 | 0.1412949
[5 empty] | 0.01413144 | 0.1417146 |  |  | 0.02549038 | 0.142568 | 0.05559337 | 0.1428817 | 0.08560239 | 0.1429379
[5 empty] | 0.01617462 | 0.1433435 |  |  | 0.02535502 | 0.1442067 | 0.05543178 | 0.144524 | 0.08601514 | 0.1445809
[5 empty] | 0.0142214 | 0.1449724 |  |  | 0.02552574 | 0.1458454 | 0.05568387 | 0.1461663 | 0.08624907 | 0.1462238
[5 empty] | 0.01627145 | 0.1466013 |  |  | 0.02540206 | 0.1474841 | 0.05554852 | 0.1478086 | 0.08650249 | 0.1478668
[5 empty] | 0.01432449 | 0.1482302 |  |  | 0.02568346 | 0.1491228 | 0.05642463 | 0.149451 | 0.08707368 | 0.1495098
[5 empty] | 0.0164037 | 0.1498591 |  |  | 0.02587334 | 0.1507615 | 0.05601147 | 0.1510933 | 0.08666101 | 0.1511527
[5 empty] | 0.01453229 | 0.151488 |  |  | 0.0258293 | 0.1524003 | 0.05661101 | 0.1527356 | 0.08761136 | 0.1527957
[5 empty] | 0.01670097 | 0.1531169 |  |  | 0.02605906 | 0.154039 | 0.05718066 | 0.1543779 | 0.08782662 | 0.1544387
[5 empty] | 0.01490037 | 0.1547458 |  |  | 0.02624752 | 0.1556777 | 0.05738711 | 0.1560202 | 0.08855532 | 0.1560816
[5 empty] | 0.01612111 | 0.1563747 |  |  | 0.02657958 | 0.1573164 | 0.05799707 | 0.1576625 | 0.08994599 | 0.1577246
[5 empty] | 0.01735382 | 0.1580036 |  |  | 0.02704012 | 0.1589551 | 0.05907721 | 0.1593049 | 0.09064715 | 0.1593675
[5 empty] | 0.01558911 | 0.1596325 |  |  | 0.02751404 | 0.1605938 | 0.06019423 | 0.1609472 | 0.09220735 | 0.1610105
[5 empty] | 0.01681762 | 0.1612614 |  |  | 0.02798622 | 0.1622325 | 0.06111483 | 0.1625895 | 0.09417511 | 0.1626535
[5 empty] | 0.01802997 | 0.1628903 |  |  | 0.02834156 | 0.1638712 | 0.06150568 | 0.1642318 | 0.09449895 | 0.1642964
[5 empty] | 0.01821678 | 0.1645192 |  |  | 0.02836494 | 0.16551 | 0.06213349 | 0.1658741 | 0.09612742 | 0.1659394
[5 empty] | 0.01638235 | 0.1661481 |  |  | 0.02874369 | 0.1671487 | 0.06286541 | 0.1675165 | 0.09710928 | 0.1675824
[5 empty] | 0.01754361 | 0.167777 |  |  | 0.02920423 | 0.1687874 | 0.06324038 | 0.1691588 | 0.09809791 | 0.1692253
[5 empty] | 0.01670104 | 0.1694059 |  |  | 0.02935836 | 0.1704261 | 0.06420104 | 0.1708011 | 0.09846437 | 0.1708683
[5 empty] | 0.01685494 | 0.1710348 |  |  | 0.02970656 | 0.1720648 | 0.06484845 | 0.1724434 | 0.0997103 | 0.1725113
[5 empty] | 0.01700561 | 0.1726637 |  |  | 0.02984932 | 0.1737035 | 0.06538365 | 0.1740857 | 0.1001373 | 0.1741542
[5 empty] | 0.01715335 | 0.1742926 |  |  | 0.03018711 | 0.1753422 | 0.06550772 | 0.175728 | 0.1008471 | 0.1757972
[5 empty] | 0.01729845 | 0.1759215 |  |  | 0.03022042 | 0.1769809 | 0.06622169 | 0.1773704 | 0.1020412 | 0.1774402
[5 empty] | 0.01744121 | 0.1775504 |  |  | 0.03054971 | 0.1786197 | 0.06692664 | 0.1790127 | 0.1029213 | 0.1790831
[5 empty] | 0.01758193 | 0.1791793 |  |  | 0.03077548 | 0.1802584 | 0.06752362 | 0.180655 | 0.103089 | 0.1807261
[5 empty] | 0.0177209 | 0.1808082 |  |  | 0.0309982 | 0.1818971 | 0.06791368 | 0.1822973 | 0.104046 | 0.182369
[5 empty] | 0.01985843 | 0.1824371 |  |  | 0.03131834 | 0.1835358 | 0.06789788 | 0.1839396 | 0.1047939 | 0.184012
[5 empty] | 0.01999679 | 0.184066 |  |  | 0.03143642 | 0.1851745 | 0.06857728 | 0.185582 | 0.1060344 | 0.185655
[5 empty] | 0.02014327 | 0.1856949 |  |  | 0.03176294 | 0.1868132 | 0.06936832 | 0.1872243 | 0.106691 | 0.1872979
[5 empty] | 0.01829406 | 0.1873238 |  |  | 0.03180057 | 0.1884519 | 0.06928672 | 0.1888666 | 0.1069904 | 0.1889409
[5 empty] | 0.01844406 | 0.1889527 |  |  | 0.03194107 | 0.1900906 | 0.07021479 | 0.1905089 | 0.1078057 | 0.1905839
[5 empty] | 0.01858817 | 0.1905816 |  |  | 0.03217621 | 0.1917294 | 0.07033438 | 0.1921512 | 0.1089088 | 0.1922268
[5 empty] | 0.02072126 | 0.1922106 |  |  | 0.03259775 | 0.1933681 | 0.07132733 | 0.1937935 | 0.1096717 | 0.1938698
[5 empty] | 0.01883824 | 0.1938395 |  |  | 0.03289748 | 0.1950068 | 0.0716755 | 0.1954359 | 0.1105663 | 0.1955128
[5 empty] | 0.02093399 | 0.1954684 |  |  | 0.03306714 | 0.1966455 | 0.07186073 | 0.1970782 | 0.1114645 | 0.1971557
[5 empty] | 0.02100341 | 0.1970973 |  |  | 0.0331985 | 0.1982842 | 0.07216487 | 0.1987205 | 0.1111384 | 0.1987987
[5 empty] | 0.02105824 | 0.1987262 |  |  | 0.0329912 | 0.1999229 | 0.07287809 | 0.2003628 | 0.1124708 | 0.2004417
[5 empty] | 0.02111189 | 0.2003551 |  |  | 0.03317749 | 0.2015616 | 0.07246819 | 0.2020051 | 0.1126645 | 0.2020846
[5 empty] | 0.02116433 | 0.201984 |  |  | 0.03316187 | 0.2032003 | 0.0730541 | 0.2036475 | 0.1125518 | 0.2037276
[5 empty] | 0.01921555 | 0.2036129 |  |  | 0.03354431 | 0.2048391 | 0.07323575 | 0.2052898 | 0.1123324 | 0.2053705
[5 empty] | 0.02126553 | 0.2052418 |  |  | 0.03332477 | 0.2064778 | 0.07351306 | 0.2069321 | 0.1129064 | 0.2070135
[5 empty] | 0.01931425 | 0.2068707 |  |  | 0.03360323 | 0.2081165 | 0.07318597 | 0.2085744 | 0.1127735 | 0.2086565
[5 empty] | 0.01936169 | 0.2084996 |  |  | 0.03347965 | 0.2097552 | 0.07325442 | 0.2102167 | 0.1141338 | 0.2102994
[5 empty] | 0.01940784 | 0.2101285 |  |  | 0.03375401 | 0.2113939 | 0.07411834 | 0.211859 | 0.1133871 | 0.2119424
[5 empty] | 0.02145266 | 0.2117574 |  |  | 0.03382627 | 0.2130326 | 0.07427765 | 0.2135014 | 0.1139333 | 0.2135854
[5 empty] | 0.02149616 | 0.2133863 |  |  | 0.03389641 | 0.2146713 | 0.0739323 | 0.2151437 | 0.1148723 | 0.2152283
[5 empty] | 0.0215383 | 0.2150152 |  |  | 0.03376439 | 0.21631 | 0.07428222 | 0.216786 | 0.1144039 | 0.2168713
[5 empty] | 0.02057906 | 0.2166441 |  |  | 0.03393018 | 0.2179488 | 0.07472734 | 0.2184283 | 0.1146282 | 0.2185143
[5 empty] | 0.01961844 | 0.218273 |  |  | 0.03419376 | 0.2195875 | 0.07416759 | 0.2200706 | 0.1149449 | 0.2201572
[5 empty] | 0.02165641 | 0.2199019 |  |  | 0.03425509 | 0.2212262 | 0.07470291 | 0.221713 | 0.1156541 | 0.2218002
[5 empty] | 0.01969294 | 0.2215308 |  |  | 0.03401415 | 0.2228649 | 0.07453323 | 0.2233553 | 0.1149555 | 0.2234432
[5 empty] | 0.02172803 | 0.2231597 |  |  | 0.03417089 | 0.2245036 | 0.07515848 | 0.2249976 | 0.1160491 | 0.2250861
[5 empty] | 0.02176166 | 0.2247886 |  |  | 0.0344253 | 0.2261423 | 0.0749786 | 0.2266399 | 0.1153347 | 0.2267291
[5 empty] | 0.02079379 | 0.2264175 |  |  | 0.03417734 | 0.227781 | 0.07509352 | 0.2282822 | 0.1154123 | 0.228372
[5 empty] | 0.02082443 | 0.2280464 |  |  | 0.03442698 | 0.2294197 | 0.07500317 | 0.2299245 | 0.1157818 | 0.230015
[5 empty] | 0.02185354 | 0.2296753 |  |  | 0.03457419 | 0.2310585 | 0.07540749 | 0.2315669 | 0.1158431 | 0.231658
[5 empty] | 0.02088111 | 0.2313042 |  |  | 0.03431895 | 0.2326972 | 0.0755064 | 0.2332092 | 0.116196 | 0.2333009
[5 empty] | 0.01990712 | 0.2329331 |  |  | 0.03436121 | 0.2343359 | 0.07559985 | 0.2348515 | 0.1169405 | 0.2349439
[5 empty] | 0.02193155 | 0.234562 |  |  | 0.03440096 | 0.2359746 | 0.07558777 | 0.2364938 | 0.1168764 | 0.2365869
[5 empty] | 0.01995438 | 0.2361909 |  |  | 0.03463815 | 0.2376133 | 0.07547008 | 0.2381361 | 0.1174037 | 0.2382298
[5 empty] | 0.0209756 | 0.2378198 |  |  | 0.03467276 | 0.239252 | 0.07614672 | 0.2397785 | 0.1169222 | 0.2398728
[5 empty] | 0.02199517 | 0.2394487 |  |  | 0.03480477 | 0.2408907 | 0.07601763 | 0.2414208 | 0.1170319 | 0.2415158
[5 empty] | 0.0210131 | 0.2410776 |  |  | 0.03463413 | 0.2425294 | 0.07568274 | 0.2430631 | 0.1177326 | 0.2431587
[5 empty] | 0.02002935 | 0.2427065 |  |  | 0.03486082 | 0.2441682 | 0.07604198 | 0.2447054 | 0.1171242 | 0.2448017
[5 empty] | 0.02204391 | 0.2443354 |  |  | 0.03488481 | 0.2458069 | 0.07639529 | 0.2463477 | 0.1172067 | 0.2464447
[5 empty] | 0.02205676 | 0.2459644 |  |  | 0.03460607 | 0.2474456 | 0.07604259 | 0.24799 | 0.1179799 | 0.2480876
[5 empty] | 0.02006788 | 0.2475933 |  |  | 0.03492457 | 0.2490843 | 0.07608383 | 0.2496324 | 0.1170438 | 0.2497306
[5 empty] | 0.02107725 | 0.2492222 |  |  | 0.03484027 | 0.250723 | 0.07601892 | 0.2512747 | 0.1178981 | 0.2513735
[5 empty] | 0.02108485 | 0.2508511 |  |  | 0.03475315 | 0.2523617 | 0.07584782 | 0.252917 | 0.1175429 | 0.2530165
[5 empty] | 0.02109067 | 0.25248 |  |  | 0.03466318 | 0.2540004 | 0.07607045 | 0.2545593 | 0.117878 | 0.2546595
[5 empty] | 0.02209468 | 0.2541089 |  |  | 0.03497033 | 0.2556391 | 0.07648674 | 0.2562016 | 0.1175034 | 0.2563024
[5 empty] | 0.02109687 | 0.2557378 |  |  | 0.03467456 | 0.2572778 | 0.07609663 | 0.257844 | 0.1172188 | 0.2579454
[5 empty] | 0.02009447 | 0.2573667 |  |  | 0.03497565 | 0.2589166 | 0.07620005 | 0.2594863 | 0.1174242 | 0.2595884
[5 empty] | 0.02104893 | 0.2589956 |  |  | 0.03482438 | 0.2605553 | 0.07590488 | 0.2611286 | 0.117782 | 0.2612313
[5 empty] | 0.02195238 | 0.2606245 |  |  | 0.03478911 | 0.262194 | 0.07602319 | 0.2627709 | 0.1173513 | 0.2628743
[5 empty] | 0.01981066 | 0.2622534 |  |  | 0.0343793 | 0.2638327 | 0.07577574 | 0.2644132 | 0.1163641 | 0.2645173
[5 empty] | 0.02062966 | 0.2638823 |  |  | 0.03420439 | 0.2654714 | 0.07458335 | 0.2660555 | 0.1157525 | 0.2661602
[5 empty] | 0.02141521 | 0.2655112 |  |  | 0.03377383 | 0.2671101 | 0.07436685 | 0.2676979 | 0.1145487 | 0.2678032
[5 empty] | 0.0211732 | 0.2671401 |  |  | 0.03359707 | 0.2687488 | 0.07364707 | 0.2693402 | 0.112885 | 0.2694462
[5 empty] | 0.01890947 | 0.268769 |  |  | 0.03308354 | 0.2703875 | 0.07244482 | 0.2709825 | 0.1115934 | 0.2710891
[5 empty] | 0.01962989 | 0.2703979 |  |  | 0.0327427 | 0.2720263 | 0.07128094 | 0.2726248 | 0.1105062 | 0.2727321
[5 empty] | 0.01834032 | 0.2720268 |  |  | 0.03208399 | 0.273665 | 0.07047624 | 0.2742671 | 0.1082556 | 0.2743751
[5 empty] | 0.02004663 | 0.2736557 |  |  | 0.03171687 | 0.2753037 | 0.06965155 | 0.2759095 | 0.1075736 | 0.276018
[5 empty] | 0.01975467 | 0.2752846 |  |  | 0.03135076 | 0.2769424 | 0.0681277 | 0.2775518 | 0.1057926 | 0.277661
[5 empty] | 0.0174703 | 0.2769135 |  |  | 0.03059513 | 0.2785811 | 0.06742551 | 0.2791941 | 0.1037447 | 0.2793039
[5 empty] | 0.01919939 | 0.2785424 |  |  | 0.03045941 | 0.2802198 | 0.0666658 | 0.2808364 | 0.102162 | 0.2809469
[5 empty] | 0.0169478 | 0.2801713 |  |  | 0.03005305 | 0.2818585 | 0.06516941 | 0.2824787 | 0.1016767 | 0.2825899
[5 empty] | 0.01671561 | 0.2818002 |  |  | 0.02938042 | 0.2834972 | 0.0647486 | 0.284121 | 0.0993085 | 0.2842328
[5 empty] | 0.01648448 | 0.2834291 |  |  | 0.02901259 | 0.285136 | 0.06364143 | 0.2857634 | 0.09916228 | 0.2858758
[5 empty] | 0.01625247 | 0.285058 |  |  | 0.02884337 | 0.2867747 | 0.06323118 | 0.2874057 | 0.09741129 | 0.2875188
[5 empty] | 0.01801957 | 0.2866869 |  |  | 0.02827271 | 0.2884134 | 0.0625178 | 0.289048 | 0.09615547 | 0.2891617
[5 empty] | 0.01778577 | 0.2883158 |  |  | 0.02800062 | 0.2900521 | 0.06160124 | 0.2906903 | 0.09429475 | 0.2908047
[5 empty] | 0.01555105 | 0.2899447 |  |  | 0.02772705 | 0.2916908 | 0.06078145 | 0.2923326 | 0.09372903 | 0.2924477
[5 empty] | 0.0173154 | 0.2915736 |  |  | 0.02725199 | 0.2933295 | 0.06005839 | 0.293975 | 0.09285826 | 0.2940906
[5 empty] | 0.0170788 | 0.2932025 |  |  | 0.02677542 | 0.2949682 | 0.05913199 | 0.2956173 | 0.09138235 | 0.2957336
[5 empty] | 0.01484124 | 0.2948314 |  |  | 0.02659732 | 0.2966069 | 0.05820223 | 0.2972596 | 0.08980122 | 0.2973766
[5 empty] | 0.0166027 | 0.2964603 |  |  | 0.02601765 | 0.2982457 | 0.05696903 | 0.2989019 | 0.0889148 | 0.2990195
[5 empty] | 0.01436318 | 0.2980892 |  |  | 0.02563641 | 0.2998844 | 0.05613236 | 0.3005442 | 0.08762302 | 0.3006625
[5 empty] | 0.01512265 | 0.2997181 |  |  | 0.02545356 | 0.3015231 | 0.05569217 | 0.3021865 | 0.08632579 | 0.3023054
[5 empty] | 0.01388111 | 0.3013471 |  |  | 0.02506909 | 0.3031618 | 0.05464841 | 0.3038289 | 0.08492305 | 0.3039484
[5 empty] | 0.01363854 | 0.302976 |  |  | 0.02458297 | 0.3048005 | 0.05390102 | 0.3054712 | 0.0830147 | 0.3055914
[5 empty] | 0.01339493 | 0.3046049 |  |  | 0.02439518 | 0.3064392 | 0.05324996 | 0.3071135 | 0.08190069 | 0.3072343
[5 empty] | 0.01415026 | 0.3062338 |  |  | 0.02390569 | 0.3080779 | 0.05229517 | 0.3087558 | 0.08108093 | 0.3088773
[5 empty] | 0.01290452 | 0.3078627 |  |  | 0.0234145 | 0.3097166 | 0.05163662 | 0.3103981 | 0.07895534 | 0.3105203
[5 empty] | 0.01465769 | 0.3094916 |  |  | 0.02312156 | 0.3113554 | 0.05087425 | 0.3120405 | 0.07852386 | 0.3121632
[5 empty] | 0.01240976 | 0.3111205 |  |  | 0.02262687 | 0.3129941 | 0.04930801 | 0.3136828 | 0.0769864 | 0.3138062
[5 empty] | 0.01416072 | 0.3127494 |  |  | 0.02213039 | 0.3146328 | 0.04903784 | 0.3153251 | 0.07524288 | 0.3154492
[5 empty] | 0.01191056 | 0.3143783 |  |  | 0.02193211 | 0.3162715 | 0.04766371 | 0.3169674 | 0.07439324 | 0.3170921
[5 empty] | 0.01165925 | 0.3160072 |  |  | 0.021332 | 0.3179102 | 0.04728557 | 0.3186097 | 0.07243739 | 0.3187351
[5 empty] | 0.01140679 | 0.3176361 |  |  | 0.02103005 | 0.3195489 | 0.04650335 | 0.320252 | 0.07077526 | 0.3203781
[5 empty] | 0.01115316 | 0.319265 |  |  | 0.02062622 | 0.3211876 | 0.04521702 | 0.3218944 | 0.06980677 | 0.322021
[5 empty] | 0.01289834 | 0.3208939 |  |  | 0.0201205 | 0.3228263 | 0.04462653 | 0.3235367 | 0.06833185 | 0.323664
[5 empty] | 0.01264233 | 0.3225228 |  |  | 0.01991286 | 0.3244651 | 0.04383182 | 0.325179 | 0.06695042 | 0.3253069
[5 empty] | 0.01238511 | 0.3241517 |  |  | 0.01950329 | 0.3261038 | 0.04223284 | 0.3268213 | 0.0657624 | 0.3269499