## 1
Общество с ограниченной ответственностью "Инженерная геология" (ООО "ИнжГео") | [11 empty] | Общество с ограниченной ответственностью "Инженерная геология" (ООО "ИнжГео")
Юр. адрес: 117279, г. Москва, ул. Миклухо-Маклая, 36 а, этаж 5, пом. XXIII к. 76-84 | [11 empty] | Юр. адрес: 117279, г. Москва, ул. Миклухо-Маклая, 36 а, этаж 5, пом. XXIII к. 76-84 | [8 empty] | нагр |  |  | X0 | Y0 | R |  | нагр |  |  |  | X0 | Y0 | R | нагр |  |  |  | X0 | Y0 | R |  | нагр |  |  |  | X0 | Y0 | R
Телефон/факс +7 (495) 132-30-00, Адрес электронной почты inbox@inj-geo.ru | [11 empty] | Телефон/факс +7 (495) 132-30-00, Адрес электронной почты inbox@inj-geo.ru | [12 empty] | 0 | [7 empty] | 0 | [6 empty] | 0 | [7 empty] | 0
[21 empty] | девиатор | [6 empty] | девиатор | [6 empty] | девиатор | [7 empty] | девиатор
Испытательная лаборатория ООО «ИнжГео» | [11 empty] | Испытательная лаборатория ООО «ИнжГео» | [8 empty] | x0 | Угол | X | Y |  |  |  | x0 |  | Угол | X | Y |  |  | x0 |  | Угол | X | Y |  |  |  | x0 |  | Угол | X | Y
Адрес места осуществления деятельности лаборатории: г. Москва, просп. Вернадского, д. 51, стр. 1 | [11 empty] | Адрес места осуществления деятельности лаборатории: г. Москва, просп. Вернадского, д. 51, стр. 1 | [9 empty] | 0 | [7 empty] | 0 | [6 empty] | 0 | [7 empty] | 0
Телефон +7(910)4557682, E-mail: slg85@mail.ru | [11 empty] | Телефон +7(910)4557682, E-mail: slg85@mail.ru | [9 empty] | 5 | [7 empty] | 5 | [6 empty] | 5 | [7 empty] | 5
[22 empty] | 10 | [7 empty] | 10 | [6 empty] | 10 | [7 empty] | 10
[12 empty] | Протокол испытаний № 13-63/238 от 24-06-2023 | [9 empty] | 15 | [7 empty] | 15 | [6 empty] | 15 | [7 empty] | 15
[22 empty] | 20 | [7 empty] | 20 | [6 empty] | 20 | [7 empty] | 20
[12 empty] | Наименование и адрес заказчика: Переход трубопровода через р. Енисей | [9 empty] | 25 | [7 empty] | 25 | [6 empty] | 25 | [7 empty] | 25
[12 empty] | Наименование объекта: ООО Регионстрой | [9 empty] | 30 | [7 empty] | 30 | [6 empty] | 30 | [7 empty] | 30
Наименование используемого метода/методики: ГОСТ 12248.4-2020 | [11 empty] | Наименование используемого метода/методики: ГОСТ 12248.3-2020 | [9 empty] | 35 | [7 empty] | 35 | [6 empty] | 35 | [7 empty] | 35
Условия проведения испытания: температура окружающей среды (18 - 25)0С, влажность воздуха (40 - 75)% | [11 empty] | Условия проведения испытания: температура окружающей среды (18 - 25)0С, влажность воздуха (40 - 75)% | [9 empty] | 40 | [7 empty] | 40 | [6 empty] | 40 | [7 empty] | 40
[12 empty] | Дата получение объекта подлежащего испытаниям: 28-05-2023 | [9 empty] | 45 | [7 empty] | 45 | [6 empty] | 45 | [7 empty] | 45
[12 empty] | Дата испытания: 25.10.2022-19.11.2238 | [9 empty] | 50 | [7 empty] | 50 | [6 empty] | 50 | [7 empty] | 50
[22 empty] | 55 | [7 empty] | 55 | [6 empty] | 55 | [7 empty] | 55
Испытание грунтов методом трехосного сжатия | [11 empty] | Испытание грунтов методом трехосного сжатия | [9 empty] | 60 | [7 empty] | 60 | [6 empty] | 60 | [7 empty] | 60
[22 empty] | 65 | [7 empty] | 65 | [6 empty] | 65 | [7 empty] | 65
Лабораторный номер: | [6 empty] | We, д.е. = |  |  |  |  | Лабораторный номер: |  | 1273 |  |  |  | We, д.е. = | 0.4915231 |  |  | 70 | [7 empty] | 70 | [6 empty] | 70 | [7 empty] | 70
Номер скважины: | [6 empty] | ρ, г/см3 = |  |  |  |  | Номер скважины: |  | BH-130 |  |  |  | ρ, г/см3 = | 1.51 |  |  | 75 | [7 empty] | 75 | [6 empty] | 75 | [7 empty] | 75
Глубина отбора, м: | [6 empty] | ρs, г/см3 = |  |  |  |  | Глубина отбора, м: |  | 4.5 |  |  |  | ρs, г/см3 = | 2.72 |  |  | 80 | [7 empty] | 80 | [6 empty] | 80 | [7 empty] | 80
Наименование грунта: | [6 empty] | e, д.е. = |  |  |  |  | Наименование грунта: |  | Суглинок, после оттаивания текучий, тяжелый песчанистый |  |  |  | e, д.е. = | 1.686717 |  |  | 85 | [7 empty] | 85 | [6 empty] | 85 | [7 empty] | 85
Схема проведения опыта: | [6 empty] | IL, д.е. = |  |  |  |  | Схема проведения опыта: |  | КД |  |  |  | IL, д.е. = | 2.54 |  |  | 90 | [7 empty] | 90 | [6 empty] | 90 | [7 empty] | 90
[22 empty] | 95 | [7 empty] | 95 | [6 empty] | 95 | [7 empty] | 95
[22 empty] | 100 | [7 empty] | 100 | [6 empty] | 100 | [7 empty] | 100
Результаты испытаний | [11 empty] | Результаты испытаний | [9 empty] | 105 | [7 empty] | 105 | [6 empty] | 105 | [7 empty] | 105
[22 empty] | 110 | [7 empty] | 110 | [6 empty] | 110 | [7 empty] | 110
[22 empty] | 115 | [7 empty] | 115 | [6 empty] | 115 | [7 empty] | 115
[22 empty] | 120 | [7 empty] | 120 | [6 empty] | 120 | [7 empty] | 120
[22 empty] | 125 | [7 empty] | 125 | [6 empty] | 125 | [7 empty] | 125
[22 empty] | 130 | [7 empty] | 130 | [6 empty] | 130 | [7 empty] | 130
[22 empty] | 135 | [7 empty] | 135 | [6 empty] | 135 | [7 empty] | 135
[22 empty] | 140 | [7 empty] | 140 | [6 empty] | 140 | [7 empty] | 140
[22 empty] | 145 | [7 empty] | 145 | [6 empty] | 145 | [7 empty] | 145
[22 empty] | 150 | [7 empty] | 150 | [6 empty] | 150 | [7 empty] | 150
[22 empty] | 155 | [7 empty] | 155 | [6 empty] | 155 | [7 empty] | 155
[22 empty] | 160 | [7 empty] | 160 | [6 empty] | 160 | [7 empty] | 160
[22 empty] | 165 | [7 empty] | 165 | [6 empty] | 165 | [7 empty] | 165
[22 empty] | 170 | [7 empty] | 170 | [6 empty] | 170 | [7 empty] | 170
[22 empty] | 175 | [7 empty] | 175 | [6 empty] | 175 | [7 empty] | 175
[22 empty] | 180 | [7 empty] | 180 | [6 empty] | 180 | [7 empty] | 180
[13 empty] | Давление в камере, Мпа σ3 | Вертикальная нагрузка, Мпа σ1 | Поровое давление, Мпа u
| K0, д.е. | 0.7750489 |  |  |  |  | Коэфф. Точки | [5 empty] | 0.066591 | 0.1178176 | [5 empty] | 1 | [6 empty] | σ3,кПа | σ1,кПа | u, кПа |  |  |  | 4
| q_zg, МПа | 0.05161128 | [10 empty] | 0.166591 | 0.2758658 | [27 empty] | δ3, Мпа | δ1-δ3, МПа | δ1, МПа | δ1, КПа
|  |  | Модуль деформации, МПа: | [9 empty] | 0.266591 | 0.4339141 | [21 empty] | С, МПа:
|  |  | Е0= |  | Точки модуля (полное напр.), МПа |  |  |  | 0.05161128 | 0.08257805 | [25 empty] | φ, град:
|  |  | E50 = |  | qf (полное напр.), МПа |  |  |  | 0.08284855 | [26 empty] | E, Мпа
|  |  | Коэф. Поперечной деформации, ϑ = | [9 empty] | Эффективные значения угла внутреннего трения и удельного сцепления ϕ', С' | [13 empty] | x | 0
[13 empty] | ϕ', град. = | 13 | [12 empty] | y |  |  |  | С, кПа | φ,°
[13 empty] | С', МПа = | 0.005
| Исполнитель: | [6 empty] | Морозов Д.С. |  |  |  |  | Исполнитель: |  |  |  |  | Морозов Д.С.
| Начальник исп. лаборатории: | [6 empty] | Семиколенова Л.Г. |  |  |  |  | Начальник исп. лаборатории: |  |  |  |  | Семиколенова Л.Г.
Лист 1 , всего листов 2 | [11 empty] | Лист 2 , всего листов 2
Частичное воспроизведение протокола испытаний без письменного разрешения ООО «ИнжГео» ЗАПРЕЩАЕТСЯ | [11 empty] | Частичное воспроизведение протокола испытаний без письменного разрешения ООО «ИнжГео» ЗАПРЕЩАЕТСЯ
[5 empty] | второй график |  | первый график | [9 empty] | К Пуассона
dev50 | epsE50 | ind | devE0 | epsE0 | dev | eps | sigma |  | dev1 | eps1 | dev2 | eps2 | dev3 | eps3 |  | Глины
0.01625755 | 0.01009029 |  |  |  | 0 | 0 |  |  | 0 | 0 | 0 | 0 | 0 | 0 |  | < 0 | 0,20-0,30
ind |  |  |  |  | 0.004158153 | 0.001632927 |  |  | 0.003796816 | 0.001647644 | 0.008827501 | 0.001654114 | 0.01745692 | 0.001645128 |  | 0-0,25 | 0,30-0,38
2 |  |  |  |  | 0.007741693 | 0.003363429 |  |  | 0.007469455 | 0.003295288 | 0.01831584 | 0.003308228 | 0.03236361 | 0.003290255 |  | 0,25< | 0,38-0,45
E0 |  |  |  |  | 0.009177559 | 0.004898781 |  |  | 0.00998865 | 0.004339634 | 0.02498865 | 0.004768829 | 0.03998865 | 0.004172725 |  | Суглинки | 0,35-0,37
epsE0 | devE0 |  |  |  | 0.01043699 | 0.006531708 |  |  | 0.01416162 | 0.006590575 | 0.0314898 | 0.006616456 | 0.05472082 | 0.00658051 |  | Пески и супеси | 0,30-0,35
0.003363429 | 0.007741693 |  |  |  | 0.01337136 | 0.008164636 |  |  | 0.01757907 | 0.008238219 | 0.0376193 | 0.00827057 | 0.06338027 | 0.008225638
[5 empty] | 0.01625755 | 0.01009029 |  |  | 0.0203874 | 0.009885863 | 0.04254714 | 0.009924684 | 0.07186977 | 0.009870765
График E50 |  | График E |  |  | 0.01741269 | 0.01143049 |  |  | 0.02319808 | 0.01153351 | 0.04687092 | 0.0115788 | 0.07801541 | 0.01151589
eps | q | sigma |  |  | 0.01877698 | 0.01306342 |  |  | 0.02561331 | 0.0130189 | 0.05088827 | 0.01323291 | 0.08366153 | 0.01251818
Горизонтальная линия E50 |  | Касательная |  |  | 0.01808834 | 0.01469634 |  |  | 0.02755142 | 0.01482879 | 0.05463742 | 0.01430649 | 0.09222306 | 0.01480615
0 |  | a | b |  | 0.02034084 | 0.01632927 |  |  | 0.02963211 | 0.01647644 | 0.0600279 | 0.01654114 | 0.09829985 | 0.01645128
|  |  | 0 |  | 0.02152858 | 0.0179622 |  |  | 0.03155286 | 0.01812408 | 0.0636511 | 0.01819525 | 0.1048428 | 0.0180964
Вертикальная линия E50 |  | p1 и p2 |  |  | 0.02164566 | 0.01959513 |  |  | 0.03399977 | 0.01977173 | 0.06783282 | 0.01984937 | 0.1115946 | 0.01974153
| 0 | 0 |  |  | 0.02368615 | 0.02122805 |  |  | 0.03575895 | 0.02141937 | 0.07182753 | 0.02150348 | 0.1171978 | 0.02138666
[5 empty] | 0.02364415 | 0.02286098 |  |  | 0.03731649 | 0.02306701 | 0.07628966 | 0.0231576 | 0.1234952 | 0.02303179
Касательная линия E50 |  |  |  |  | 0.02351376 | 0.02449391 |  |  | 0.0391585 | 0.02471466 | 0.08007369 | 0.02481171 | 0.1280295 | 0.02467691
0 | 0 | Горизонтальная 1 |  |  | 0.02428905 | 0.02612683 |  |  | 0.04067107 | 0.0263623 | 0.08373407 | 0.02646582 | 0.1334433 | 0.02632204
[5 empty] | 0.02596412 | 0.02775976 |  |  | 0.0419403 | 0.02800994 | 0.08692525 | 0.02811994 | 0.1374793 | 0.02796717
Горизонтальная линия qкр |  |  |  |  | 0.02553306 | 0.02939269 |  |  | 0.0433523 | 0.02965759 | 0.08990169 | 0.02977405 | 0.1424802 | 0.0296123
Горизонтальная линия q |  | Горизонтальная 2 |  |  | 0.02698997 | 0.03102562 |  |  | 0.04439317 | 0.03130523 | 0.09301785 | 0.03142817 | 0.1448886 | 0.03125742
0 |  | 0 |  |  | 0.029378 | 0.03265854 |  |  | 0.045249 | 0.03295288 | 0.09482817 | 0.03308228 | 0.1476473 | 0.03290255
[5 empty] | 0.02975491 | 0.03429147 |  |  | 0.04551679 | 0.03460052 | 0.09628713 | 0.03473639 | 0.1502265 | 0.03454768
Вертикальная линия q |  |  |  |  | 0.02911837 | 0.0359244 |  |  | 0.04632686 | 0.03624816 | 0.09824874 | 0.03639051 | 0.1509005 | 0.03619281
| 0 |  |  |  | 0.02946586 | 0.03755732 |  |  | 0.04671776 | 0.03789581 | 0.09924355 | 0.03804462 | 0.1531085 | 0.03783793
[5 empty] | 0.02879484 | 0.03919025 |  |  | 0.0472854 | 0.03954345 | 0.09999444 | 0.03969874 | 0.1550372 | 0.03948306
[5 empty] | 0.0281028 | 0.04082318 |  |  | 0.04772571 | 0.04119109 | 0.1018926 | 0.04135285 | 0.1572733 | 0.04112819
[5 empty] | 0.03138721 | 0.0424561 |  |  | 0.04853459 | 0.04283874 | 0.1030292 | 0.04300697 | 0.1581036 | 0.04277332
[5 empty] | 0.02864554 | 0.04408903 |  |  | 0.04880796 | 0.04448638 | 0.1034954 | 0.04466108 | 0.1601147 | 0.04441844
[5 empty] | 0.02987528 | 0.04572196 |  |  | 0.04934174 | 0.04613403 | 0.1048824 | 0.04631519 | 0.1624934 | 0.04606357
[5 empty] | 0.02907389 | 0.04735489 |  |  | 0.04993183 | 0.04778167 | 0.1058814 | 0.04796931 | 0.1631263 | 0.0477087
[5 empty] | 0.03023885 | 0.04898781 |  |  | 0.04987416 | 0.04942931 | 0.1065836 | 0.04962342 | 0.1633003 | 0.04935383
[5 empty] | 0.03136765 | 0.05062074 |  |  | 0.05046464 | 0.05107696 | 0.1072801 | 0.05127754 | 0.164702 | 0.05099895
[5 empty] | 0.03045774 | 0.05225367 |  |  | 0.05039917 | 0.0527246 | 0.1075622 | 0.05293165 | 0.1650181 | 0.05264408
[5 empty] | 0.03251511 | 0.05388659 |  |  | 0.05077369 | 0.05437224 | 0.1078209 | 0.05458576 | 0.1667353 | 0.05428921
[5 empty] | 0.02951348 | 0.05551952 |  |  | 0.05122661 | 0.05601989 | 0.1083476 | 0.05623988 | 0.1673231 | 0.05593434
[5 empty] | 0.03149443 | 0.05715245 |  |  | 0.0509263 | 0.05766753 | 0.1092748 | 0.05789399 | 0.1660216 | 0.05757946
[5 empty] | 0.03045501 | 0.05878538 |  |  | 0.05121223 | 0.05931518 | 0.1084721 | 0.05954811 | 0.1659472 | 0.05922459
[5 empty] | 0.03039657 | 0.0604183 |  |  | 0.05096435 | 0.06096282 | 0.1082151 | 0.06120222 | 0.1666648 | 0.06086972
[5 empty] | 0.03132042 | 0.06205123 |  |  | 0.05108496 | 0.06261046 | 0.1082873 | 0.06285633 | 0.1658816 | 0.06251485
[5 empty] | 0.0292279 | 0.06368416 |  |  | 0.05067621 | 0.06425811 | 0.1085935 | 0.06451045 | 0.1659046 | 0.06415997
[5 empty] | 0.02912034 | 0.06531708 |  |  | 0.05034027 | 0.06590575 | 0.1083383 | 0.06616456 | 0.1653407 | 0.0658051
[5 empty] | 0.02899907 | 0.06695001 |  |  | 0.05047927 | 0.06755339 | 0.1076264 | 0.06781868 | 0.1647969 | 0.06745023
[5 empty] | 0.03186543 | 0.06858294 |  |  | 0.05029538 | 0.06920104 | 0.1074624 | 0.06947279 | 0.1647803 | 0.06909536
[5 empty] | 0.02972073 | 0.07021587 |  |  | 0.04979075 | 0.07084868 | 0.1074509 | 0.0711269 | 0.1633978 | 0.07074048
[5 empty] | 0.02856632 | 0.07184879 |  |  | 0.04986753 | 0.07249633 | 0.1068966 | 0.07278102 | 0.1629564 | 0.07238561
[5 empty] | 0.02840352 | 0.07348172 |  |  | 0.04972788 | 0.07414397 | 0.1059042 | 0.07443513 | 0.1623632 | 0.07403074
[5 empty] | 0.02823366 | 0.07511465 |  |  | 0.04917394 | 0.07579161 | 0.1057783 | 0.07608925 | 0.1614251 | 0.07567587
[5 empty] | 0.03005808 | 0.07674757 |  |  | 0.04900788 | 0.07743926 | 0.1052235 | 0.07774336 | 0.1594492 | 0.077321
[5 empty] | 0.0298781 | 0.0783805 |  |  | 0.04883184 | 0.0790869 | 0.1047445 | 0.07939747 | 0.1596424 | 0.07896612
[5 empty] | 0.02969505 | 0.08001343 |  |  | 0.04864798 | 0.08073454 | 0.1036459 | 0.08105159 | 0.1590118 | 0.08061125
[5 empty] | 0.02851027 | 0.08164636 |  |  | 0.04815845 | 0.08238219 | 0.1036325 | 0.0827057 | 0.1578643 | 0.08225638
[5 empty] | 0.02832508 | 0.08327928 |  |  | 0.04766541 | 0.08402983 | 0.1024087 | 0.08435982 | 0.1570069 | 0.08390151
[5 empty] | 0.03014082 | 0.08491221 |  |  | 0.047871 | 0.08567748 | 0.1024794 | 0.08601393 | 0.1549468 | 0.08554663
[5 empty] | 0.02695861 | 0.08654514 |  |  | 0.04737739 | 0.08732512 | 0.1015491 | 0.08766804 | 0.1549907 | 0.08719176
[5 empty] | 0.02875992 | 0.08817806 |  |  | 0.04688672 | 0.08897276 | 0.1008224 | 0.08932216 | 0.1532458 | 0.08883689
[5 empty] | 0.02853521 | 0.08981099 |  |  | 0.04648371 | 0.09062041 | 0.1003007 | 0.09097627 | 0.1520274 | 0.09048202
[5 empty] | 0.02928881 | 0.09144392 |  |  | 0.04623791 | 0.09226805 | 0.09951122 | 0.09263039 | 0.1506714 | 0.09212714
[5 empty] | 0.02902505 | 0.09307685 |  |  | 0.04585532 | 0.0939157 | 0.09873414 | 0.0942845 | 0.1498005 | 0.09377227
[5 empty] | 0.02574827 | 0.09470977 |  |  | 0.04554294 | 0.09556334 | 0.09778461 | 0.09593861 | 0.1481376 | 0.0954174
[5 empty] | 0.0254628 | 0.0963427 |  |  | 0.0454078 | 0.09721098 | 0.09707778 | 0.09759273 | 0.1478055 | 0.09706253
[5 empty] | 0.02517299 | 0.09797563 |  |  | 0.0449569 | 0.09885863 | 0.09542879 | 0.09924684 | 0.144927 | 0.09870765
[5 empty] | 0.02688316 | 0.09960855 |  |  | 0.04419727 | 0.1005063 | 0.09505279 | 0.100901 | 0.1441249 | 0.1003528
[5 empty] | 0.02559765 | 0.1012415 |  |  | 0.04383592 | 0.1021539 | 0.09436491 | 0.1025551 | 0.142522 | 0.1019979
[5 empty] | 0.02432079 | 0.1028744 |  |  | 0.04337987 | 0.1038016 | 0.09328031 | 0.1042092 | 0.1417411 | 0.103643
[5 empty] | 0.02505691 | 0.1045073 |  |  | 0.04293612 | 0.1054492 | 0.09251411 | 0.1058633 | 0.1402051 | 0.1052882
[5 empty] | 0.0257857 | 0.1061403 |  |  | 0.0424117 | 0.1070968 | 0.09108148 | 0.1075174 | 0.1389367 | 0.1069333
[5 empty] | 0.0234901 | 0.1077732 |  |  | 0.04228834 | 0.1087445 | 0.09029053 | 0.1091715 | 0.1367302 | 0.1085784
[5 empty] | 0.02517631 | 0.1094061 |  |  | 0.0414252 | 0.1103921 | 0.08914181 | 0.1108256 | 0.1356966 | 0.1102235
[5 empty] | 0.02585053 | 0.111039 |  |  | 0.04093099 | 0.1120398 | 0.08871512 | 0.1124798 | 0.1337684 | 0.1118687
[5 empty] | 0.02251898 | 0.112672 |  |  | 0.04051576 | 0.1136874 | 0.08703212 | 0.1141339 | 0.1324784 | 0.1135138
[5 empty] | 0.02418785 | 0.1143049 |  |  | 0.03988956 | 0.1153351 | 0.08631451 | 0.115788 | 0.130859 | 0.1151589
[5 empty] | 0.02286336 | 0.1159378 |  |  | 0.03956242 | 0.1169827 | 0.08438395 | 0.1174421 | 0.1291431 | 0.1168041
[5 empty] | 0.02155171 | 0.1175708 |  |  | 0.0391444 | 0.1186304 | 0.08366213 | 0.1190962 | 0.1278632 | 0.1184492
[5 empty] | 0.02325909 | 0.1192037 |  |  | 0.03834552 | 0.120278 | 0.08307071 | 0.1207503 | 0.1254521 | 0.1200943
[5 empty] | 0.02299173 | 0.1208366 |  |  | 0.03787585 | 0.1219256 | 0.08113138 | 0.1224044 | 0.1238423 | 0.1217394
[5 empty] | 0.02375582 | 0.1224695 |  |  | 0.03774541 | 0.1235733 | 0.08026581 | 0.1240586 | 0.1222665 | 0.1233846
[5 empty] | 0.02055757 | 0.1241025 |  |  | 0.03726425 | 0.1252209 | 0.07929569 | 0.1257127 | 0.1206574 | 0.1250297
[5 empty] | 0.02240318 | 0.1257354 |  |  | 0.03674242 | 0.1268686 | 0.07914267 | 0.1273668 | 0.1199476 | 0.1266748
[5 empty] | 0.02129887 | 0.1273683 |  |  | 0.03648995 | 0.1285162 | 0.07802845 | 0.1290209 | 0.1202698 | 0.1283199
[5 empty] | 0.02025083 | 0.1290012 |  |  | 0.0362169 | 0.1301639 | 0.0780747 | 0.130675 | 0.1183566 | 0.1299651
[5 empty] | 0.02025069 | 0.1306342 |  |  | 0.0362333 | 0.1318115 | 0.0779031 | 0.1323291 | 0.1185408 | 0.1316102
[5 empty] | 0.02226175 | 0.1322671 |  |  | 0.03653016 | 0.1334591 | 0.07713206 | 0.1339832 | 0.1184526 | 0.1332553
[5 empty] | 0.02328138 | 0.1339 |  |  | 0.0365469 | 0.1351068 | 0.07805374 | 0.1356374 | 0.1197155 | 0.1349005
[5 empty] | 0.02230914 | 0.135533 |  |  | 0.03667745 | 0.1367544 | 0.07760584 | 0.1372915 | 0.1197229 | 0.1365456
[5 empty] | 0.02334458 | 0.1371659 |  |  | 0.03672107 | 0.1384021 | 0.07748675 | 0.1389456 | 0.1189724 | 0.1381907
[5 empty] | 0.02238722 | 0.1387988 |  |  | 0.03657702 | 0.1400497 | 0.07769488 | 0.1405997 | 0.1196617 | 0.1398358
[5 empty] | 0.02243663 | 0.1404317 |  |  | 0.03664456 | 0.1416974 | 0.07772865 | 0.1422538 | 0.1194882 | 0.141481
[5 empty] | 0.02049234 | 0.1420647 |  |  | 0.03662295 | 0.143345 | 0.07858646 | 0.1439079 | 0.1192497 | 0.1431261
[5 empty] | 0.02155389 | 0.1436976 |  |  | 0.03681146 | 0.1449927 | 0.07816671 | 0.145562 | 0.1196438 | 0.1447712
[5 empty] | 0.02362083 | 0.1453305 |  |  | 0.03670934 | 0.1466403 | 0.07856781 | 0.1472161 | 0.1201679 | 0.1464164
[5 empty] | 0.02169271 | 0.1469634 |  |  | 0.03721587 | 0.1482879 | 0.07848818 | 0.1488703 | 0.1200198 | 0.1480615
[5 empty] | 0.02376907 | 0.1485964 |  |  | 0.0373303 | 0.1499356 | 0.07952621 | 0.1505244 | 0.121997 | 0.1497066
[5 empty] | 0.02386747 | 0.1502293 |  |  | 0.03745189 | 0.1515832 | 0.07938032 | 0.1521785 | 0.1212972 | 0.1513517
[5 empty] | 0.02203765 | 0.1518622 |  |  | 0.03711209 | 0.1532309 | 0.07916122 | 0.1538326 | 0.1228745 | 0.1529969
[5 empty] | 0.02227013 | 0.1534951 |  |  | 0.03778798 | 0.1548785 | 0.07975043 | 0.1554867 | 0.1228311 | 0.154642
[5 empty] | 0.02355116 | 0.1551281 |  |  | 0.03796263 | 0.1565262 | 0.08097171 | 0.1571408 | 0.1238976 | 0.1562871
[5 empty] | 0.02486697 | 0.156761 |  |  | 0.03851376 | 0.1581738 | 0.081377 | 0.1587949 | 0.1261017 | 0.1579322
[5 empty] | 0.0232038 | 0.1583939 |  |  | 0.0391191 | 0.1598214 | 0.0826182 | 0.1604491 | 0.1281709 | 0.1595774
[5 empty] | 0.02554789 | 0.1600269 |  |  | 0.03955637 | 0.1614691 | 0.08404723 | 0.1621032 | 0.1287328 | 0.1612225
[5 empty] | 0.02588546 | 0.1616598 |  |  | 0.04020329 | 0.1631167 | 0.08461601 | 0.1637573 | 0.1305149 | 0.1628676
[5 empty] | 0.02420276 | 0.1632927 |  |  | 0.04073759 | 0.1647644 | 0.08657645 | 0.1654114 | 0.1331448 | 0.1645128
[5 empty] | 0.02548601 | 0.1649256 |  |  | 0.04083698 | 0.166412 | 0.08778049 | 0.1670655 | 0.1340501 | 0.1661579
[5 empty] | 0.02473187 | 0.1665586 |  |  | 0.0416792 | 0.1680597 | 0.08838002 | 0.1687196 | 0.1363583 | 0.167803
[5 empty] | 0.02596885 | 0.1681915 |  |  | 0.04196617 | 0.1697073 | 0.08964018 | 0.1703737 | 0.1367104 | 0.1694481
[5 empty] | 0.02520013 | 0.1698244 |  |  | 0.04244159 | 0.171355 | 0.09025182 | 0.1720279 | 0.1383303 | 0.1710933
[5 empty] | 0.02642613 | 0.1714573 |  |  | 0.04290795 | 0.1730026 | 0.09124343 | 0.173682 | 0.1394211 | 0.1727384
[5 empty] | 0.02564731 | 0.1730903 |  |  | 0.04306597 | 0.1746502 | 0.09201653 | 0.1753361 | 0.141385 | 0.1743835
[5 empty] | 0.02486408 | 0.1747232 |  |  | 0.04331635 | 0.1762979 | 0.09177264 | 0.1769902 | 0.1416243 | 0.1760286
[5 empty] | 0.02707689 | 0.1763561 |  |  | 0.0436598 | 0.1779455 | 0.09321331 | 0.1786443 | 0.1424415 | 0.1776738
[5 empty] | 0.02628618 | 0.1779891 |  |  | 0.04409701 | 0.1795932 | 0.09324004 | 0.1802984 | 0.1445386 | 0.1793189
[5 empty] | 0.02749238 | 0.179622 |  |  | 0.04452871 | 0.1812408 | 0.09395437 | 0.1819525 | 0.1459181 | 0.180964
[5 empty] | 0.02869593 | 0.1812549 |  |  | 0.04465559 | 0.1828885 | 0.09485781 | 0.1836067 | 0.1463822 | 0.1826092
[5 empty] | 0.02789727 | 0.1828878 |  |  | 0.04517837 | 0.1845361 | 0.0963519 | 0.1852608 | 0.1477333 | 0.1842543
[5 empty] | 0.028098 | 0.1845208 |  |  | 0.04509775 | 0.1861837 | 0.09633817 | 0.1869149 | 0.1474736 | 0.1858994
[5 empty] | 0.0273097 | 0.1861537 |  |  | 0.04541934 | 0.1878314 | 0.09752014 | 0.188569 | 0.150129 | 0.1875445
[5 empty] | 0.02652929 | 0.1877866 |  |  | 0.04605994 | 0.189479 | 0.09743687 | 0.1902231 | 0.1512461 | 0.1891897
[5 empty] | 0.02874928 | 0.1894195 |  |  | 0.04611028 | 0.1911267 | 0.09888315 | 0.1918772 | 0.1520899 | 0.1908348
[5 empty] | 0.02996217 | 0.1910525 |  |  | 0.04685822 | 0.1927743 | 0.09943278 | 0.1935313 | 0.1526209 | 0.1924799
[5 empty] | 0.02816044 | 0.1926854 |  |  | 0.04679162 | 0.194422 | 0.09975957 | 0.1951855 | 0.1544995 | 0.1941251
[5 empty] | 0.02733661 | 0.1943183 |  |  | 0.04729835 | 0.1960696 | 0.1007373 | 0.1968396 | 0.1542865 | 0.1957702
[5 empty] | 0.03048317 | 0.1959513 |  |  | 0.04746626 | 0.1977173 | 0.1019398 | 0.1984937 | 0.1560421 | 0.1974153
[5 empty] | 0.02859263 | 0.1975842 |  |  | 0.04758322 | 0.1993649 | 0.1023408 | 0.2001478 | 0.1562271 | 0.1990604
[5 empty] | 0.02767364 | 0.1992171 |  |  | 0.04813778 | 0.2010125 | 0.1027141 | 0.2018019 | 0.1574098 | 0.2007056
[5 empty] | 0.02975234 | 0.20085 |  |  | 0.04796479 | 0.2026602 | 0.1020899 | 0.203456 | 0.157023 | 0.2023507
[5 empty] | 0.02782929 | 0.202483 |  |  | 0.04818901 | 0.2043078 | 0.1032577 | 0.2051101 | 0.157827 | 0.2039958
[5 empty] | 0.02790445 | 0.2041159 |  |  | 0.0486104 | 0.2059555 | 0.1034194 | 0.2067643 | 0.1588219 | 0.2056409
[5 empty] | 0.02997779 | 0.2057488 |  |  | 0.04832891 | 0.2076031 | 0.103275 | 0.2084184 | 0.1576073 | 0.2072861
[5 empty] | 0.0310493 | 0.2073817 |  |  | 0.0483445 | 0.2092508 | 0.1040243 | 0.2100725 | 0.1588832 | 0.2089312
[5 empty] | 0.03011894 | 0.2090147 |  |  | 0.04845712 | 0.2108984 | 0.1036673 | 0.2117266 | 0.1593495 | 0.2105763
[5 empty] | 0.02818669 | 0.2106476 |  |  | 0.04896674 | 0.212546 | 0.1036038 | 0.2133807 | 0.1587059 | 0.2122215
[5 empty] | 0.03025251 | 0.2122805 |  |  | 0.04887329 | 0.2141937 | 0.1038338 | 0.2150348 | 0.1591523 | 0.2138666
[5 empty] | 0.03131638 | 0.2139135 |  |  | 0.04897675 | 0.2158413 | 0.1050572 | 0.2166889 | 0.1595887 | 0.2155117
[5 empty] | 0.03137828 | 0.2155464 |  |  | 0.04887706 | 0.217489 | 0.1051738 | 0.2183431 | 0.1605147 | 0.2171568
[5 empty] | 0.03043816 | 0.2171793 |  |  | 0.04907418 | 0.2191366 | 0.1054836 | 0.2199972 | 0.1607304 | 0.218802
[5 empty] | 0.02849602 | 0.2188122 |  |  | 0.04916806 | 0.2207843 | 0.1054864 | 0.2216513 | 0.1608355 | 0.2204471
[5 empty] | 0.03155182 | 0.2204452 |  |  | 0.04965867 | 0.2224319 | 0.1054822 | 0.2233054 | 0.16183 | 0.2220922
[5 empty] | 0.03060552 | 0.2220781 |  |  | 0.04954595 | 0.2240796 | 0.1058709 | 0.2249595 | 0.1615136 | 0.2237373
[5 empty] | 0.02865712 | 0.223711 |  |  | 0.04962986 | 0.2257272 | 0.1056524 | 0.2266136 | 0.1621862 | 0.2253825
[5 empty] | 0.02970656 | 0.2253439 |  |  | 0.04991036 | 0.2273748 | 0.1061266 | 0.2282677 | 0.1617477 | 0.2270276
[5 empty] | 0.03075384 | 0.2269769 |  |  | 0.04948741 | 0.2290225 | 0.1060933 | 0.2299219 | 0.1617979 | 0.2286727
[5 empty] | 0.03179892 | 0.2286098 |  |  | 0.04986095 | 0.2306701 | 0.1062526 | 0.231576 | 0.1626367 | 0.2303179
[5 empty] | 0.03084177 | 0.2302427 |  |  | 0.05013094 | 0.2323178 | 0.1069042 | 0.2332301 | 0.1628639 | 0.231963
[5 empty] | 0.02888237 | 0.2318756 |  |  | 0.04989734 | 0.2339654 | 0.1061482 | 0.2348842 | 0.1623794 | 0.2336081
[5 empty] | 0.03092069 | 0.2335086 |  |  | 0.0500601 | 0.2356131 | 0.1064843 | 0.2365383 | 0.1628831 | 0.2352532
[5 empty] | 0.0289567 | 0.2351415 |  |  | 0.05021919 | 0.2372607 | 0.1069126 | 0.2381924 | 0.1632748 | 0.2368984
[5 empty] | 0.03099037 | 0.2367744 |  |  | 0.04997454 | 0.2389083 | 0.1067329 | 0.2398465 | 0.1631543 | 0.2385435
[5 empty] | 0.03202167 | 0.2384074 |  |  | 0.05032613 | 0.240556 | 0.106745 | 0.2415007 | 0.1642215 | 0.2401886
[5 empty] | 0.02905059 | 0.2400403 |  |  | 0.0499739 | 0.2422036 | 0.107449 | 0.2431548 | 0.1635763 | 0.2418338
[5 empty] | 0.03107709 | 0.2416732 |  |  | 0.05001781 | 0.2438513 | 0.1068447 | 0.2448089 | 0.1641185 | 0.2434789
[5 empty] | 0.02910114 | 0.2433061 |  |  | 0.05005782 | 0.2454989 | 0.1077321 | 0.246463 | 0.163548 | 0.245124
[5 empty] | 0.03212271 | 0.2449391 |  |  | 0.05029387 | 0.2471466 | 0.1070109 | 0.2481171 | 0.1644646 | 0.2467691
[5 empty] | 0.03214178 | 0.246572 |  |  | 0.05042593 | 0.2487942 | 0.1078812 | 0.2497712 | 0.1641682 | 0.2484143
[5 empty] | 0.03215832 | 0.2482049 |  |  | 0.05065396 | 0.2504419 | 0.1076429 | 0.2514253 | 0.1644586 | 0.2500594
[5 empty] | 0.02917231 | 0.2498378 |  |  | 0.0501779 | 0.2520895 | 0.1073958 | 0.2530794 | 0.1650358 | 0.2517045
[5 empty] | 0.03218371 | 0.2514708 |  |  | 0.05059771 | 0.2537371 | 0.1081398 | 0.2547336 | 0.1648994 | 0.2533496
[5 empty] | 0.02919249 | 0.2531037 |  |  | 0.05061335 | 0.2553848 | 0.1081748 | 0.2563877 | 0.1647495 | 0.2549948
[5 empty] | 0.03219864 | 0.2547366 |  |  | 0.05072477 | 0.2570324 | 0.1072008 | 0.2580418 | 0.1640858 | 0.2566399
[5 empty] | 0.03220212 | 0.2563696 |  |  | 0.05033193 | 0.2586801 | 0.1074177 | 0.2596959 | 0.1647083 | 0.258285
[5 empty] | 0.03020107 | 0.2580025 |  |  | 0.05023478 | 0.2603277 | 0.1082253 | 0.26135 | 0.1644167 | 0.2599302
[5 empty] | 0.03014247 | 0.2596354 |  |  | 0.05038724 | 0.2619754 | 0.1075582 | 0.2630041 | 0.1655383 | 0.2615753
[5 empty] | 0.02900831 | 0.2612683 |  |  | 0.05001518 | 0.263623 | 0.1073297 | 0.2646582 | 0.1643538 | 0.2632204
[5 empty] | 0.02980719 | 0.2629013 |  |  | 0.05013085 | 0.2652706 | 0.1063553 | 0.2663124 | 0.1632064 | 0.2648655
[5 empty] | 0.02854771 | 0.2645342 |  |  | 0.0496482 | 0.2669183 | 0.1057649 | 0.2679665 | 0.1615414 | 0.2665107
[5 empty] | 0.03023848 | 0.2661671 |  |  | 0.04908114 | 0.2685659 | 0.1053888 | 0.2696206 | 0.1603042 | 0.2681558
[5 empty] | 0.0298881 | 0.2678 |  |  | 0.04834361 | 0.2702136 | 0.1034569 | 0.2712747 | 0.1581399 | 0.2698009
[5 empty] | 0.02950519 | 0.269433 |  |  | 0.04804953 | 0.2718612 | 0.1030993 | 0.2729288 | 0.155994 | 0.271446
[5 empty] | 0.02709833 | 0.2710659 |  |  | 0.04751282 | 0.2735089 | 0.1013461 | 0.2745829 | 0.1545116 | 0.2730912
[5 empty] | 0.02767616 | 0.2726988 |  |  | 0.04674743 | 0.2751565 | 0.09982734 | 0.276237 | 0.152538 | 0.2747363
[5 empty] | 0.02824725 | 0.2743318 |  |  | 0.04616727 | 0.2768042 | 0.09877305 | 0.2778912 | 0.1503186 | 0.2763814
[5 empty] | 0.02882023 | 0.2759647 |  |  | 0.04508627 | 0.2784518 | 0.09651332 | 0.2795453 | 0.1481986 | 0.2780266
[5 empty] | 0.0274037 | 0.2775976 |  |  | 0.04451836 | 0.2800994 | 0.0957782 | 0.2811994 | 0.1455233 | 0.2796717
[5 empty] | 0.02700625 | 0.2792305 |  |  | 0.04377747 | 0.2817471 | 0.09359775 | 0.2828535 | 0.144538 | 0.2813168
[5 empty] | 0.02663651 | 0.2808635 |  |  | 0.04327752 | 0.2833947 | 0.09320204 | 0.2845076 | 0.142188 | 0.2829619
[5 empty] | 0.02629632 | 0.2824964 |  |  | 0.0426289 | 0.2850424 | 0.09161761 | 0.2861617 | 0.1405038 | 0.2846071
[5 empty] | 0.02395874 | 0.2841293 |  |  | 0.04219272 | 0.28669 | 0.09056979 | 0.2878158 | 0.1387549 | 0.2862522
[5 empty] | 0.02661987 | 0.2857622 |  |  | 0.04195448 | 0.2883377 | 0.08971756 | 0.28947 | 0.1372993 | 0.2878973
[5 empty] | 0.0252797 | 0.2873952 |  |  | 0.04101417 | 0.2899853 | 0.08816086 | 0.2911241 | 0.1350369 | 0.2895425
[5 empty] | 0.02293821 | 0.2890281 |  |  | 0.04047173 | 0.2916329 | 0.08719962 | 0.2927782 | 0.1326676 | 0.2911876
[5 empty] | 0.02459537 | 0.290661 |  |  | 0.03992715 | 0.2932806 | 0.08613377 | 0.2944323 | 0.1314913 | 0.2928327
[5 empty] | 0.02525116 | 0.292294 |  |  | 0.03948038 | 0.2949282 | 0.08426322 | 0.2960864 | 0.1301079 | 0.2944778
[5 empty] | 0.02490558 | 0.2939269 |  |  | 0.0392314 | 0.2965759 | 0.08308792 | 0.2977405 | 0.1268172 | 0.296123
[5 empty] | 0.02455858 | 0.2955598 |  |  | 0.03838017 | 0.2982235 | 0.08230779 | 0.2993946 | 0.1259193 | 0.2977681
[5 empty] | 0.02221016 | 0.2971927 |  |  | 0.03822666 | 0.2998712 | 0.08112276 | 0.3010488 | 0.1234139 | 0.2994132
[5 empty] | 0.0218603 | 0.2988257 |  |  | 0.03767083 | 0.3015188 | 0.07943275 | 0.3027029 | 0.1221009 | 0.3010583
[5 empty] | 0.02050896 | 0.3004586 |  |  | 0.03681266 | 0.3031665 | 0.07893771 | 0.304357 | 0.1199804 | 0.3027035
[5 empty] | 0.02115615 | 0.3020915 |  |  | 0.0363521 | 0.3048141 | 0.07753755 | 0.3060111 | 0.118752 | 0.3043486
[5 empty] | 0.01980182 | 0.3037244 |  |  | 0.03568913 | 0.3064617 | 0.0767322 | 0.3076652 | 0.1159158 | 0.3059937
[5 empty] | 0.01944597 | 0.3053574 |  |  | 0.03502372 | 0.3081094 | 0.0753216 | 0.3093193 | 0.1144717 | 0.3076389
[5 empty] | 0.01908856 | 0.3069903 |  |  | 0.03485582 | 0.309757 | 0.07390567 | 0.3109734 | 0.1127194 | 0.309284
[5 empty] | 0.02072959 | 0.3086232 |  |  | 0.03378542 | 0.3114047 | 0.07288434 | 0.3126276 | 0.111159 | 0.3109291
[5 empty] | 0.02036903 | 0.3102562 |  |  | 0.03351246 | 0.3130523 | 0.07155755 | 0.3142817 | 0.1087903 | 0.3125742
[5 empty] | 0.02000687 | 0.3118891 |  |  | 0.03283693 | 0.3147 | 0.07052521 | 0.3159358 | 0.1082132 | 0.3142194
[5 empty] | 0.01964307 | 0.313522 |  |  | 0.03215879 | 0.3163476 | 0.06878725 | 0.3175899 | 0.1054275 | 0.3158645
[5 empty] | 0.01727762 | 0.3151549 |  |  | 0.031578 | 0.3179952 | 0.06754362 | 0.319244 | 0.1030333 | 0.3175096
[5 empty] | 0.0179105 | 0.3167879 |  |  | 0.03109454 | 0.3196429 | 0.06669423 | 0.3208981 | 0.1022303 | 0.3191547
[5 empty] | 0.01654169 | 0.3184208 |  |  | 0.03060836 | 0.3212905 | 0.06533901 | 0.3225522 | 0.1000186 | 0.3207999
[5 empty] | 0.01717117 | 0.3200537 |  |  | 0.02981944 | 0.3229382 | 0.0644779 | 0.3242064 | 0.09719785 | 0.322445
[5 empty] | 0.01579892 | 0.3216866 |  |  | 0.02942775 | 0.3245858 | 0.06271082 | 0.3258605 | 0.09546809 | 0.3240901
[5 empty] | 0.01642491 | 0.3233196 |  |  | 0.02903324 | 0.3262335 | 0.06143769 | 0.3275146 | 0.09342919 | 0.3257353
[5 empty] | 0.01804914 | 0.3249525 |  |  | 0.02833589 | 0.3278811 | 0.05995846 | 0.3291687 | 0.09138103 | 0.3273804