## 1
Общество с ограниченной ответственностью "Инженерная геология" (ООО "ИнжГео") | [11 empty] | Общество с ограниченной ответственностью "Инженерная геология" (ООО "ИнжГео")
Юр. адрес: 117279, г. Москва, ул. Миклухо-Маклая, 36 а, этаж 5, пом. XXIII к. 76-84 | [11 empty] | Юр. адрес: 117279, г. Москва, ул. Миклухо-Маклая, 36 а, этаж 5, пом. XXIII к. 76-84 | [8 empty] | нагр |  |  | X0 | Y0 | R |  | нагр |  |  |  | X0 | Y0 | R | нагр |  |  |  | X0 | Y0 | R |  | нагр |  |  |  | X0 | Y0 | R
Телефон/факс +7 (495) 132-30-00, Адрес электронной почты inbox@inj-geo.ru | [11 empty] | Телефон/факс +7 (495) 132-30-00, Адрес электронной почты inbox@inj-geo.ru | [12 empty] | 0 | [7 empty] | 0 | [6 empty] | 0 | [7 empty] | 0
[21 empty] | девиатор | [6 empty] | девиатор | [6 empty] | девиатор | [7 empty] | девиатор
Испытательная лаборатория ООО «ИнжГео» | [11 empty] | Испытательная лаборатория ООО «ИнжГео» | [8 empty] | x0 | Угол | X | Y |  |  |  | x0 |  | Угол | X | Y |  |  | x0 |  | Угол | X | Y |  |  |  | x0 |  | Угол | X | Y
Адрес места осуществления деятельности лаборатории: г. Москва, просп. Вернадского, д. 51, стр. 1 | [11 empty] | Адрес места осуществления деятельности лаборатории: г. Москва, просп. Вернадского, д. 51, стр. 1 | [9 empty] | 0 | [7 empty] | 0 | [6 empty] | 0 | [7 empty] | 0
Телефон +7(910)4557682, E-mail: slg85@mail.ru | [11 empty] | Телефон +7(910)4557682, E-mail: slg85@mail.ru | [9 empty] | 5 | [7 empty] | 5 | [6 empty] | 5 | [7 empty] | 5
[22 empty] | 10 | [7 empty] | 10 | [6 empty] | 10 | [7 empty] | 10
[12 empty] | Протокол испытаний № 13-63/244 от 30-06-2023 | [9 empty] | 15 | [7 empty] | 15 | [6 empty] | 15 | [7 empty] | 15
[22 empty] | 20 | [7 empty] | 20 | [6 empty] | 20 | [7 empty] | 20
[12 empty] | Наименование и адрес заказчика: Переход трубопровода через р. Енисей | [9 empty] | 25 | [7 empty] | 25 | [6 empty] | 25 | [7 empty] | 25
[12 empty] | Наименование объекта: ООО Регионстрой | [9 empty] | 30 | [7 empty] | 30 | [6 empty] | 30 | [7 empty] | 30
Наименование используемого метода/методики: ГОСТ 12248.4-2020 | [11 empty] | Наименование используемого метода/методики: ГОСТ 12248.3-2020 | [9 empty] | 35 | [7 empty] | 35 | [6 empty] | 35 | [7 empty] | 35
Условия проведения испытания: температура окружающей среды (18 - 25)0С, влажность воздуха (40 - 75)% | [11 empty] | Условия проведения испытания: температура окружающей среды (18 - 25)0С, влажность воздуха (40 - 75)% | [9 empty] | 40 | [7 empty] | 40 | [6 empty] | 40 | [7 empty] | 40
[12 empty] | Дата получение объекта подлежащего испытаниям: 03-06-2023 | [9 empty] | 45 | [7 empty] | 45 | [6 empty] | 45 | [7 empty] | 45
[12 empty] | Дата испытания: 25.10.2022-19.11.2244 | [9 empty] | 50 | [7 empty] | 50 | [6 empty] | 50 | [7 empty] | 50
[22 empty] | 55 | [7 empty] | 55 | [6 empty] | 55 | [7 empty] | 55
Испытание грунтов методом трехосного сжатия | [11 empty] | Испытание грунтов методом трехосного сжатия | [9 empty] | 60 | [7 empty] | 60 | [6 empty] | 60 | [7 empty] | 60
[22 empty] | 65 | [7 empty] | 65 | [6 empty] | 65 | [7 empty] | 65
Лабораторный номер: | [6 empty] | We, д.е. = |  |  |  |  | Лабораторный номер: |  | 1279 |  |  |  | We, д.е. = | 0.462633912 |  |  | 70 | [7 empty] | 70 | [6 empty] | 70 | [7 empty] | 70
Номер скважины: | [6 empty] | ρ, г/см3 = |  |  |  |  | Номер скважины: |  | BH-134 |  |  |  | ρ, г/см3 = | 1.61 |  |  | 75 | [7 empty] | 75 | [6 empty] | 75 | [7 empty] | 75
Глубина отбора, м: | [6 empty] | ρs, г/см3 = |  |  |  |  | Глубина отбора, м: |  | 0.7 |  |  |  | ρs, г/см3 = | 2.74 |  |  | 80 | [7 empty] | 80 | [6 empty] | 80 | [7 empty] | 80
Наименование грунта: | [6 empty] | e, д.е. = |  |  |  |  | Наименование грунта: |  | Суглинок, после оттаивания текучий, тяжелый пылеватый |  |  |  | e, д.е. = | 1.489203 |  |  | 85 | [7 empty] | 85 | [6 empty] | 85 | [7 empty] | 85
Схема проведения опыта: | [6 empty] | IL, д.е. = |  |  |  |  | Схема проведения опыта: |  | КД |  |  |  | IL, д.е. = | 2.352 |  |  | 90 | [7 empty] | 90 | [6 empty] | 90 | [7 empty] | 90
[22 empty] | 95 | [7 empty] | 95 | [6 empty] | 95 | [7 empty] | 95
[22 empty] | 100 | [7 empty] | 100 | [6 empty] | 100 | [7 empty] | 100
Результаты испытаний | [11 empty] | Результаты испытаний | [9 empty] | 105 | [7 empty] | 105 | [6 empty] | 105 | [7 empty] | 105
[22 empty] | 110 | [7 empty] | 110 | [6 empty] | 110 | [7 empty] | 110
[22 empty] | 115 | [7 empty] | 115 | [6 empty] | 115 | [7 empty] | 115
[22 empty] | 120 | [7 empty] | 120 | [6 empty] | 120 | [7 empty] | 120
[22 empty] | 125 | [7 empty] | 125 | [6 empty] | 125 | [7 empty] | 125
[22 empty] | 130 | [7 empty] | 130 | [6 empty] | 130 | [7 empty] | 130
[22 empty] | 135 | [7 empty] | 135 | [6 empty] | 135 | [7 empty] | 135
[22 empty] | 140 | [7 empty] | 140 | [6 empty] | 140 | [7 empty] | 140
[22 empty] | 145 | [7 empty] | 145 | [6 empty] | 145 | [7 empty] | 145
[22 empty] | 150 | [7 empty] | 150 | [6 empty] | 150 | [7 empty] | 150
[22 empty] | 155 | [7 empty] | 155 | [6 empty] | 155 | [7 empty] | 155
[22 empty] | 160 | [7 empty] | 160 | [6 empty] | 160 | [7 empty] | 160
[22 empty] | 165 | [7 empty] | 165 | [6 empty] | 165 | [7 empty] | 165
[22 empty] | 170 | [7 empty] | 170 | [6 empty] | 170 | [7 empty] | 170
[22 empty] | 175 | [7 empty] | 175 | [6 empty] | 175 | [7 empty] | 175
[22 empty] | 180 | [7 empty] | 180 | [6 empty] | 180 | [7 empty] | 180
[13 empty] | Давление в камере, Мпа σ3 | Вертикальная нагрузка, Мпа σ1 | Поровое давление, Мпа u
| K0, д.е. | 0.8608269 |  |  |  |  | Коэфф. Точки | [5 empty] | 0.05 | 0.07767106 | [5 empty] | 1 | [6 empty] | σ3,кПа | σ1,кПа | u, кПа |  |  |  | 4
| q_zg, МПа | 0.04304134 | [10 empty] | 0.15 | 0.2100058 | [27 empty] | δ3, Мпа | δ1-δ3, МПа | δ1, МПа | δ1, КПа
|  |  | Модуль деформации, МПа: | [9 empty] | 0.25 | 0.3423406 | [21 empty] | С, МПа:
|  |  | Е0= |  | Точки модуля (полное напр.), МПа |  |  |  | 0.04304134 | 0.06886615 | [25 empty] | φ, град:
|  |  | E50 = |  | qf (полное напр.), МПа |  |  |  | 0.06162116 | [26 empty] | E, Мпа
|  |  | Коэф. Поперечной деформации, ϑ = | [9 empty] | Эффективные значения угла внутреннего трения и удельного сцепления ϕ', С' | [13 empty] | x | 0
[13 empty] | ϕ', град. = | 8 | [12 empty] | y |  |  |  | С, кПа | φ,°
[13 empty] | С', МПа = | 0.005
| Исполнитель: | [6 empty] | Морозов Д.С. |  |  |  |  | Исполнитель: |  |  |  |  | Морозов Д.С.
| Начальник исп. лаборатории: | [6 empty] | Семиколенова Л.Г. |  |  |  |  | Начальник исп. лаборатории: |  |  |  |  | Семиколенова Л.Г.
Лист 1 , всего листов 2 | [11 empty] | Лист 2 , всего листов 2
Частичное воспроизведение протокола испытаний без письменного разрешения ООО «ИнжГео» ЗАПРЕЩАЕТСЯ | [11 empty] | Частичное воспроизведение протокола испытаний без письменного разрешения ООО «ИнжГео» ЗАПРЕЩАЕТСЯ
[5 empty] | второй график |  | первый график | [9 empty] | К Пуассона
dev50 | epsE50 | ind | devE0 | epsE0 | dev | eps | sigma |  | dev1 | eps1 | dev2 | eps2 | dev3 | eps3 |  | Глины
0.01162116 | 0.007741632 |  |  |  | 0 | 0 |  |  | 0 | 0 | 0 | 0 | 0 | 0 |  | < 0 | 0,20-0,30
ind |  |  |  |  | 0.003546897 | 0.001621125 |  |  | 0.004417382 | 0.001627414 | 0.01530148 | 0.002215943 | 0.02770217 | 0.002069637 |  | 0-0,25 | 0,30-0,38
2 |  |  |  |  | 0.006456202 | 0.002580544 |  |  | 0.0075 | 0.00299775 | 0.01840987 | 0.003262688 | 0.03267366 | 0.003248916 |  | 0,25< | 0,38-0,45
E0 |  |  |  |  | 0.00828929 | 0.004863374 |  |  | 0.00996213 | 0.004882243 | 0.02229506 | 0.004894032 | 0.03786152 | 0.004873374 |  | Суглинки | 0,35-0,37
epsE0 | devE0 |  |  |  | 0.008725881 | 0.006484499 |  |  | 0.01158125 | 0.006509657 | 0.02521277 | 0.006525376 | 0.04219763 | 0.006497831 |  | Пески и супеси | 0,30-0,35
0.002580544 | 0.006456202 |  |  |  | 0.01162116 | 0.007741632 |  |  | 0.0131819 | 0.008137072 | 0.02710704 | 0.008156721 | 0.04617028 | 0.008404907
[5 empty] | 0.01089087 | 0.009726749 |  |  | 0.01383553 | 0.00899325 | 0.0300029 | 0.009775272 | 0.0490088 | 0.009746747
График E50 |  | График E |  |  | 0.01387326 | 0.01134787 |  |  | 0.01557204 | 0.0113919 | 0.03193233 | 0.01141941 | 0.05195172 | 0.01137121
eps | q | sigma |  |  | 0.01280429 | 0.012969 |  |  | 0.01649913 | 0.01301931 | 0.034511 | 0.01305075 | 0.05592866 | 0.01299566
Горизонтальная линия E50 |  | Касательная |  |  | 0.01368176 | 0.01459012 |  |  | 0.017579 | 0.01464673 | 0.03663953 | 0.0146821 | 0.05921095 | 0.01462012
0 |  | a | b |  | 0.01650348 | 0.01621125 |  |  | 0.01860656 | 0.01627414 | 0.03909955 | 0.01631344 | 0.06326988 | 0.01624458
|  |  | 0 |  | 0.01526725 | 0.01783237 |  |  | 0.0196767 | 0.01790156 | 0.04137269 | 0.01794479 | 0.06637679 | 0.01786904
Вертикальная линия E50 |  | p1 и p2 |  |  | 0.01797087 | 0.0194535 |  |  | 0.02058433 | 0.01952897 | 0.04344056 | 0.01957613 | 0.06890299 | 0.01949349
| 0 | 0 |  |  | 0.01861216 | 0.02107462 |  |  | 0.02132433 | 0.02115639 | 0.04538481 | 0.02120747 | 0.0716198 | 0.02111795
[5 empty] | 0.01818891 | 0.02269575 |  |  | 0.02229161 | 0.0227838 | 0.04728705 | 0.02283882 | 0.07409853 | 0.02274241
Касательная линия E50 |  |  |  |  | 0.01969892 | 0.02431687 |  |  | 0.02298106 | 0.02441122 | 0.04852892 | 0.02447016 | 0.0771105 | 0.02436687
0 | 0 | Горизонтальная 1 |  |  | 0.02014001 | 0.025938 |  |  | 0.02348759 | 0.02603863 | 0.05049203 | 0.02610151 | 0.07882703 | 0.02599133
[5 empty] | 0.02050998 | 0.02755912 |  |  | 0.02390609 | 0.02766604 | 0.05125803 | 0.02773285 | 0.08001943 | 0.02761578
Горизонтальная линия qкр |  |  |  |  | 0.0188088 | 0.02918025 |  |  | 0.02443145 | 0.02929346 | 0.05240853 | 0.02936419 | 0.08225903 | 0.02924024
Горизонтальная линия q |  | Горизонтальная 2 |  |  | 0.02108186 | 0.03080137 |  |  | 0.02467281 | 0.03092087 | 0.05362674 | 0.03099554 | 0.08315911 | 0.0308647
0 |  | 0 |  |  | 0.02034669 | 0.0324225 |  |  | 0.02509639 | 0.03254829 | 0.05403863 | 0.03262688 | 0.08442632 | 0.03248916
[5 empty] | 0.02060152 | 0.03404362 |  |  | 0.02540945 | 0.0341757 | 0.05442958 | 0.03425823 | 0.08525624 | 0.03411362
Вертикальная линия q |  |  |  |  | 0.01984458 | 0.03566475 |  |  | 0.02580986 | 0.03580312 | 0.05549495 | 0.03588957 | 0.0859418 | 0.03573807
| 0 |  |  |  | 0.02007411 | 0.03728587 |  |  | 0.02609549 | 0.03743053 | 0.05613009 | 0.03752091 | 0.08667595 | 0.03736253
[5 empty] | 0.02128834 | 0.038907 |  |  | 0.02636421 | 0.03905794 | 0.05673037 | 0.03915226 | 0.08815162 | 0.03898699
[5 empty] | 0.02248551 | 0.04052812 |  |  | 0.0265139 | 0.04068536 | 0.05749113 | 0.0407836 | 0.08846175 | 0.04061145
[5 empty] | 0.02166385 | 0.04214925 |  |  | 0.02664242 | 0.04231277 | 0.05770773 | 0.04241495 | 0.0895993 | 0.0422359
[5 empty] | 0.0208216 | 0.04377037 |  |  | 0.02704766 | 0.04394019 | 0.05817553 | 0.04404629 | 0.0895572 | 0.04386036
[5 empty] | 0.02095699 | 0.0453915 |  |  | 0.02702749 | 0.0455676 | 0.05888987 | 0.04567764 | 0.09062838 | 0.04548482
[5 empty] | 0.02206826 | 0.04701262 |  |  | 0.02727978 | 0.04719502 | 0.05904611 | 0.04730898 | 0.09080581 | 0.04710928
[5 empty] | 0.02215363 | 0.04863374 |  |  | 0.0275024 | 0.04882243 | 0.05953962 | 0.04894032 | 0.09158241 | 0.04873374
[5 empty] | 0.02121135 | 0.05025487 |  |  | 0.02739323 | 0.05044985 | 0.05946573 | 0.05057167 | 0.09195112 | 0.05035819
[5 empty] | 0.02324233 | 0.05187599 |  |  | 0.02767106 | 0.05207726 | 0.05931982 | 0.05220301 | 0.09234055 | 0.05198265
[5 empty] | 0.02323965 | 0.05349712 |  |  | 0.027671 | 0.05370467 | 0.0600058 | 0.05383436 | 0.09203867 | 0.05360711
[5 empty] | 0.02122322 | 0.05511824 |  |  | 0.02766285 | 0.05533209 | 0.05939981 | 0.0554657 | 0.09209329 | 0.05523157
[5 empty] | 0.02219262 | 0.05673937 |  |  | 0.02743696 | 0.0569595 | 0.05975853 | 0.05709704 | 0.09179014 | 0.05685603
[5 empty] | 0.02214879 | 0.05836049 |  |  | 0.02759448 | 0.05858692 | 0.05978013 | 0.05872839 | 0.09163294 | 0.05848048
[5 empty] | 0.02109266 | 0.05998162 |  |  | 0.02743653 | 0.06021433 | 0.05936707 | 0.06035973 | 0.09102542 | 0.06010494
[5 empty] | 0.02302515 | 0.06160274 |  |  | 0.02746423 | 0.06184175 | 0.05942179 | 0.06199108 | 0.09157129 | 0.0617294
[5 empty] | 0.0219472 | 0.06322387 |  |  | 0.02737871 | 0.06346916 | 0.05904674 | 0.06362242 | 0.09107427 | 0.06335386
[5 empty] | 0.02285974 | 0.06484499 |  |  | 0.02728108 | 0.06509657 | 0.05914436 | 0.06525376 | 0.09023809 | 0.06497831
[5 empty] | 0.0227637 | 0.06646612 |  |  | 0.02697247 | 0.06672399 | 0.05841712 | 0.06688511 | 0.09056645 | 0.06660277
[5 empty] | 0.02266 | 0.06808724 |  |  | 0.026954 | 0.0683514 | 0.05816745 | 0.06851645 | 0.08926309 | 0.06822723
[5 empty] | 0.02054959 | 0.06970837 |  |  | 0.02692678 | 0.06997882 | 0.0582978 | 0.0701478 | 0.08883173 | 0.06985169
[5 empty] | 0.02143339 | 0.07132949 |  |  | 0.02659194 | 0.07160623 | 0.05801062 | 0.07177914 | 0.08897607 | 0.07147615
[5 empty] | 0.02231232 | 0.07295062 |  |  | 0.0265506 | 0.07323365 | 0.05760836 | 0.07341049 | 0.08829985 | 0.0731006
[5 empty] | 0.02218733 | 0.07457174 |  |  | 0.02640387 | 0.07486106 | 0.05709347 | 0.07504183 | 0.08780679 | 0.07472506
[5 empty] | 0.02005934 | 0.07619287 |  |  | 0.02625289 | 0.07648848 | 0.0572684 | 0.07667317 | 0.08720059 | 0.07634952
[5 empty] | 0.02092929 | 0.07781399 |  |  | 0.02609877 | 0.07811589 | 0.05673559 | 0.07830452 | 0.08728499 | 0.07797398
[5 empty] | 0.02179809 | 0.07943512 |  |  | 0.02604263 | 0.0797433 | 0.05619749 | 0.07993586 | 0.08616369 | 0.07959844
[5 empty] | 0.02066669 | 0.08105624 |  |  | 0.02578559 | 0.08137072 | 0.05615655 | 0.08156721 | 0.08554044 | 0.08122289
[5 empty] | 0.01953602 | 0.08267737 |  |  | 0.02562878 | 0.08299813 | 0.05571522 | 0.08319855 | 0.08491893 | 0.08284735
[5 empty] | 0.02040663 | 0.08429849 |  |  | 0.02547331 | 0.08462555 | 0.05507595 | 0.08482989 | 0.08510289 | 0.08447181
[5 empty] | 0.01926446 | 0.08591962 |  |  | 0.02521508 | 0.08625296 | 0.05503917 | 0.08646124 | 0.08396026 | 0.08609627
[5 empty] | 0.02110412 | 0.08754074 |  |  | 0.02503526 | 0.08788038 | 0.0543656 | 0.08809258 | 0.0834423 | 0.08772072
[5 empty] | 0.01992864 | 0.08916187 |  |  | 0.02493523 | 0.08950779 | 0.05414522 | 0.08972393 | 0.08256037 | 0.08934518
[5 empty] | 0.01874107 | 0.09078299 |  |  | 0.02461866 | 0.0911352 | 0.053886 | 0.09135527 | 0.08242657 | 0.09096964
[5 empty] | 0.02054442 | 0.09240411 |  |  | 0.02458918 | 0.09276262 | 0.05349592 | 0.09298661 | 0.08135302 | 0.0925941
[5 empty] | 0.01834174 | 0.09402524 |  |  | 0.02415045 | 0.09439003 | 0.05248295 | 0.09461796 | 0.08095186 | 0.09421856
[5 empty] | 0.02013604 | 0.09564636 |  |  | 0.02400612 | 0.09601745 | 0.05245509 | 0.0962493 | 0.08023519 | 0.09584301
[5 empty] | 0.01893037 | 0.09726749 |  |  | 0.02365985 | 0.09764486 | 0.05172029 | 0.09788065 | 0.07861515 | 0.09746747
[5 empty] | 0.01972776 | 0.09888861 |  |  | 0.02341529 | 0.09927228 | 0.05108653 | 0.09951199 | 0.07840384 | 0.09909193
[5 empty] | 0.01953124 | 0.1005097 |  |  | 0.02337608 | 0.1008997 | 0.0502618 | 0.1011433 | 0.07761339 | 0.1007164
[5 empty] | 0.01834384 | 0.1021309 |  |  | 0.02314588 | 0.1025271 | 0.05025407 | 0.1027747 | 0.07645591 | 0.1023408
[5 empty] | 0.01915178 | 0.103752 |  |  | 0.02292373 | 0.1041545 | 0.0496703 | 0.104406 | 0.07610844 | 0.1039653
[5 empty] | 0.01794242 | 0.1053731 |  |  | 0.02248366 | 0.1057819 | 0.04886376 | 0.1060374 | 0.07549229 | 0.1055898
[5 empty] | 0.01772012 | 0.1069942 |  |  | 0.02232534 | 0.1074093 | 0.04821378 | 0.1076687 | 0.0740197 | 0.1072142
[5 empty] | 0.0184892 | 0.1086154 |  |  | 0.021954 | 0.1090368 | 0.04813176 | 0.1093001 | 0.07370802 | 0.1088387
[5 empty] | 0.01725401 | 0.1102365 |  |  | 0.02177487 | 0.1106642 | 0.04702914 | 0.1109314 | 0.0719746 | 0.1104631
[5 empty] | 0.01601889 | 0.1118576 |  |  | 0.02149317 | 0.1122916 | 0.04641733 | 0.1125627 | 0.07143679 | 0.1120876
[5 empty] | 0.01778818 | 0.1134787 |  |  | 0.02111414 | 0.113919 | 0.04640775 | 0.1141941 | 0.07041194 | 0.1137121
[5 empty] | 0.01656622 | 0.1150999 |  |  | 0.02094299 | 0.1155464 | 0.04551181 | 0.1158254 | 0.0692174 | 0.1153365
[5 empty] | 0.01735734 | 0.116721 |  |  | 0.02058497 | 0.1171738 | 0.04524093 | 0.1174568 | 0.06847052 | 0.116961
[5 empty] | 0.0161659 | 0.1183421 |  |  | 0.02044529 | 0.1188012 | 0.04440654 | 0.1190881 | 0.06748865 | 0.1185854
[5 empty] | 0.01599622 | 0.1199632 |  |  | 0.02012919 | 0.1204287 | 0.04372005 | 0.1207195 | 0.06708914 | 0.1202099
[5 empty] | 0.01685266 | 0.1215844 |  |  | 0.01994188 | 0.1220561 | 0.04329288 | 0.1223508 | 0.06618933 | 0.1218343
[5 empty] | 0.01473954 | 0.1232055 |  |  | 0.01998861 | 0.1236835 | 0.04293645 | 0.1239822 | 0.06610659 | 0.1234588
[5 empty] | 0.01666121 | 0.1248266 |  |  | 0.01977459 | 0.1253109 | 0.04306217 | 0.1256135 | 0.06565825 | 0.1250833
[5 empty] | 0.01562202 | 0.1264477 |  |  | 0.01970505 | 0.1269383 | 0.04298147 | 0.1272448 | 0.06576168 | 0.1267077
[5 empty] | 0.0166194 | 0.1280689 |  |  | 0.01958487 | 0.1285657 | 0.04260576 | 0.1288762 | 0.06602503 | 0.1283322
[5 empty] | 0.01562639 | 0.12969 |  |  | 0.01978972 | 0.1301931 | 0.04281008 | 0.1305075 | 0.06564671 | 0.1299566
[5 empty] | 0.01663947 | 0.1313111 |  |  | 0.01960205 | 0.1318206 | 0.04283232 | 0.1321389 | 0.06539299 | 0.1315811
[5 empty] | 0.01665832 | 0.1329322 |  |  | 0.01972149 | 0.133448 | 0.04287027 | 0.1337702 | 0.06566261 | 0.1332055
[5 empty] | 0.01568263 | 0.1345534 |  |  | 0.01974764 | 0.1350754 | 0.04282309 | 0.1354016 | 0.06575429 | 0.13483
[5 empty] | 0.01471207 | 0.1361745 |  |  | 0.01988012 | 0.1367028 | 0.04288995 | 0.1370329 | 0.06616676 | 0.1364545
[5 empty] | 0.01474633 | 0.1377956 |  |  | 0.01991855 | 0.1383302 | 0.04297 | 0.1386643 | 0.06629874 | 0.1380789
[5 empty] | 0.01678508 | 0.1394167 |  |  | 0.01976255 | 0.1399576 | 0.04326241 | 0.1402956 | 0.06594896 | 0.1397034
[5 empty] | 0.01682801 | 0.1410379 |  |  | 0.01981173 | 0.141585 | 0.04306633 | 0.1419269 | 0.06661613 | 0.1413278
[5 empty] | 0.0158748 | 0.142659 |  |  | 0.0198657 | 0.1432125 | 0.04348093 | 0.1435583 | 0.066799 | 0.1429523
[5 empty] | 0.01692513 | 0.1442801 |  |  | 0.02012408 | 0.1448399 | 0.04340537 | 0.1451896 | 0.06669627 | 0.1445767
[5 empty] | 0.01497868 | 0.1459012 |  |  | 0.02018649 | 0.1464673 | 0.0432388 | 0.146821 | 0.06660669 | 0.1462012
[5 empty] | 0.0170411 | 0.1475224 |  |  | 0.02005261 | 0.1480947 | 0.0437804 | 0.1484523 | 0.06713542 | 0.1478257
[5 empty] | 0.01515067 | 0.1491435 |  |  | 0.02035719 | 0.1497221 | 0.0440733 | 0.1500837 | 0.06802592 | 0.1494501
[5 empty] | 0.01730635 | 0.1507646 |  |  | 0.02052187 | 0.1513495 | 0.04380008 | 0.151715 | 0.06820875 | 0.1510746
[5 empty] | 0.01749849 | 0.1523857 |  |  | 0.02063506 | 0.152977 | 0.04443903 | 0.1533463 | 0.06914545 | 0.152699
[5 empty] | 0.01671747 | 0.1540069 |  |  | 0.02078516 | 0.1546044 | 0.04526482 | 0.1549777 | 0.06949752 | 0.1543235
[5 empty] | 0.01695367 | 0.155628 |  |  | 0.02106057 | 0.1562318 | 0.04585211 | 0.156609 | 0.07062648 | 0.155948
[5 empty] | 0.01719746 | 0.1572491 |  |  | 0.02134971 | 0.1578592 | 0.04657559 | 0.1582404 | 0.07199384 | 0.1575724
[5 empty] | 0.01843921 | 0.1588702 |  |  | 0.02184097 | 0.1594866 | 0.04670991 | 0.1598717 | 0.07286113 | 0.1591969
[5 empty] | 0.01766929 | 0.1604914 |  |  | 0.02212276 | 0.161114 | 0.04782977 | 0.1615031 | 0.07348985 | 0.1608213
[5 empty] | 0.01687808 | 0.1621125 |  |  | 0.02238348 | 0.1627414 | 0.04810982 | 0.1631344 | 0.07434152 | 0.1624458
[5 empty] | 0.01705815 | 0.1637336 |  |  | 0.02251154 | 0.1643689 | 0.04872474 | 0.1647658 | 0.07467932 | 0.1640702
[5 empty] | 0.01722758 | 0.1653547 |  |  | 0.022716 | 0.1659963 | 0.04907458 | 0.1663971 | 0.07585727 | 0.1656947
[5 empty] | 0.0193929 | 0.1669759 |  |  | 0.02281538 | 0.1676237 | 0.04961049 | 0.1680284 | 0.07661857 | 0.1673192
[5 empty] | 0.01855441 | 0.168597 |  |  | 0.02311005 | 0.1692511 | 0.05013595 | 0.1696598 | 0.07726444 | 0.1689436
[5 empty] | 0.01771241 | 0.1702181 |  |  | 0.02320039 | 0.1708785 | 0.05025178 | 0.1712911 | 0.0779961 | 0.1705681
[5 empty] | 0.01786722 | 0.1718392 |  |  | 0.02338676 | 0.1725059 | 0.05065879 | 0.1729225 | 0.07881477 | 0.1721925
[5 empty] | 0.01901914 | 0.1734604 |  |  | 0.02356953 | 0.1741333 | 0.05145776 | 0.1745538 | 0.07942167 | 0.173817
[5 empty] | 0.01916848 | 0.1750815 |  |  | 0.02374906 | 0.1757608 | 0.05164951 | 0.1761852 | 0.07981803 | 0.1754414
[5 empty] | 0.02031553 | 0.1767026 |  |  | 0.02392573 | 0.1773882 | 0.05213484 | 0.1778165 | 0.08020507 | 0.1770659
[5 empty] | 0.01946061 | 0.1783237 |  |  | 0.0241999 | 0.1790156 | 0.05221456 | 0.1794479 | 0.080584 | 0.1786904
[5 empty] | 0.01860402 | 0.1799449 |  |  | 0.02437194 | 0.180643 | 0.05258946 | 0.1810792 | 0.08115604 | 0.1803148
[5 empty] | 0.01974606 | 0.181566 |  |  | 0.02444222 | 0.1822704 | 0.05296035 | 0.1827105 | 0.08202243 | 0.1819393
[5 empty] | 0.01989283 | 0.1831871 |  |  | 0.02471426 | 0.1838978 | 0.05343129 | 0.1843419 | 0.08250024 | 0.1835637
[5 empty] | 0.01904715 | 0.1848082 |  |  | 0.0248964 | 0.1855252 | 0.05372333 | 0.1859732 | 0.08331084 | 0.1851882
[5 empty] | 0.0212038 | 0.1864294 |  |  | 0.0249834 | 0.1871527 | 0.05452877 | 0.1876046 | 0.08363435 | 0.1868127
[5 empty] | 0.01935751 | 0.1880505 |  |  | 0.02526893 | 0.1887801 | 0.05493382 | 0.1892359 | 0.08394978 | 0.1884371
[5 empty] | 0.02050305 | 0.1896716 |  |  | 0.02544668 | 0.1904075 | 0.05482467 | 0.1908673 | 0.08483617 | 0.1900616
[5 empty] | 0.02063516 | 0.1912927 |  |  | 0.02571032 | 0.1920349 | 0.05558751 | 0.1924986 | 0.08517253 | 0.191686
[5 empty] | 0.0217486 | 0.1929139 |  |  | 0.02565355 | 0.1936623 | 0.05580855 | 0.19413 | 0.08583791 | 0.1933105
[5 empty] | 0.01983813 | 0.194535 |  |  | 0.02597003 | 0.1952897 | 0.05577399 | 0.1957613 | 0.08631132 | 0.1949349
[5 empty] | 0.02090109 | 0.1961561 |  |  | 0.02585365 | 0.1969171 | 0.05647001 | 0.1973926 | 0.08637549 | 0.1965594
[5 empty] | 0.01995748 | 0.1977772 |  |  | 0.02592148 | 0.1985446 | 0.05611838 | 0.199024 | 0.08700077 | 0.1981839
[5 empty] | 0.02201264 | 0.1993984 |  |  | 0.02608785 | 0.200172 | 0.05616324 | 0.2006553 | 0.08692116 | 0.1998083
[5 empty] | 0.02106656 | 0.2010195 |  |  | 0.02625273 | 0.2017994 | 0.05680486 | 0.2022867 | 0.08763657 | 0.2014328
[5 empty] | 0.0221192 | 0.2026406 |  |  | 0.02631609 | 0.2034268 | 0.05664319 | 0.203918 | 0.08764694 | 0.2030572
[5 empty] | 0.02217056 | 0.2042617 |  |  | 0.02617791 | 0.2050542 | 0.05707818 | 0.2055494 | 0.08765219 | 0.2046817
[5 empty] | 0.02222062 | 0.2058829 |  |  | 0.02623818 | 0.2066816 | 0.05730977 | 0.2071807 | 0.08815224 | 0.2063061
[5 empty] | 0.02226934 | 0.207504 |  |  | 0.02629685 | 0.208309 | 0.05723793 | 0.208812 | 0.08774701 | 0.2079306
[5 empty] | 0.02031673 | 0.2091251 |  |  | 0.02655393 | 0.2099365 | 0.05736259 | 0.2104434 | 0.08773643 | 0.2095551
[5 empty] | 0.02036274 | 0.2107462 |  |  | 0.02640937 | 0.2115639 | 0.0571837 | 0.2120747 | 0.08792041 | 0.2111795
[5 empty] | 0.02040738 | 0.2123674 |  |  | 0.02656316 | 0.2131913 | 0.05720122 | 0.2137061 | 0.08819889 | 0.212804
[5 empty] | 0.02245061 | 0.2139885 |  |  | 0.02661527 | 0.2148187 | 0.0578151 | 0.2153374 | 0.08897178 | 0.2144284
[5 empty] | 0.02049242 | 0.2156096 |  |  | 0.02676568 | 0.2164461 | 0.05792528 | 0.2169688 | 0.08883901 | 0.2160529
[5 empty] | 0.02053279 | 0.2172307 |  |  | 0.02681436 | 0.2180735 | 0.0578317 | 0.2186001 | 0.08950049 | 0.2176774
[5 empty] | 0.02157169 | 0.2188519 |  |  | 0.0266613 | 0.2197009 | 0.05823433 | 0.2202315 | 0.08935616 | 0.2193018
[5 empty] | 0.02060912 | 0.220473 |  |  | 0.02690647 | 0.2213284 | 0.05793312 | 0.2218628 | 0.08930594 | 0.2209263
[5 empty] | 0.02064505 | 0.2220941 |  |  | 0.02694985 | 0.2229558 | 0.058328 | 0.2234941 | 0.08914974 | 0.2225507
[5 empty] | 0.02167946 | 0.2237152 |  |  | 0.02689141 | 0.2245832 | 0.05791893 | 0.2251255 | 0.08968749 | 0.2241752
[5 empty] | 0.02271233 | 0.2253364 |  |  | 0.02693112 | 0.2262106 | 0.05810585 | 0.2267568 | 0.08941912 | 0.2257996
[5 empty] | 0.02174364 | 0.2269575 |  |  | 0.02696898 | 0.227838 | 0.05848873 | 0.2283882 | 0.08974454 | 0.2274241
[5 empty] | 0.02177338 | 0.2285786 |  |  | 0.02690495 | 0.2294654 | 0.0582675 | 0.2300195 | 0.09026368 | 0.2290486
[5 empty] | 0.02080152 | 0.2301997 |  |  | 0.02703901 | 0.2310928 | 0.05844212 | 0.2316509 | 0.09037647 | 0.230673
[5 empty] | 0.02282804 | 0.2318208 |  |  | 0.02697114 | 0.2327203 | 0.05881253 | 0.2332822 | 0.09048282 | 0.2322975
[5 empty] | 0.02185293 | 0.233442 |  |  | 0.02710131 | 0.2343477 | 0.05877869 | 0.2349136 | 0.09068266 | 0.2339219
[5 empty] | 0.02087617 | 0.2350631 |  |  | 0.0271295 | 0.2359751 | 0.05904054 | 0.2365449 | 0.09007591 | 0.2355464
[5 empty] | 0.02289773 | 0.2366842 |  |  | 0.02715569 | 0.2376025 | 0.05899803 | 0.2381762 | 0.09036249 | 0.2371708
[5 empty] | 0.0219176 | 0.2383053 |  |  | 0.02707985 | 0.2392299 | 0.05855112 | 0.2398076 | 0.09044233 | 0.2387953
[5 empty] | 0.02093576 | 0.2399265 |  |  | 0.02730196 | 0.2408573 | 0.05889975 | 0.2414389 | 0.09061534 | 0.2404198
[5 empty] | 0.02095219 | 0.2415476 |  |  | 0.027322 | 0.2424847 | 0.05914386 | 0.2430703 | 0.09068146 | 0.2420442
[5 empty] | 0.02096687 | 0.2431687 |  |  | 0.02723995 | 0.2441122 | 0.05888342 | 0.2447016 | 0.09034061 | 0.2436687
[5 empty] | 0.02197977 | 0.2447898 |  |  | 0.02725578 | 0.2457396 | 0.05931836 | 0.246333 | 0.0908927 | 0.2452931
[5 empty] | 0.02299089 | 0.246411 |  |  | 0.02716946 | 0.247367 | 0.05924865 | 0.2479643 | 0.09093766 | 0.2469176
[5 empty] | 0.0230002 | 0.2480321 |  |  | 0.02718098 | 0.2489944 | 0.05897421 | 0.2495957 | 0.09087542 | 0.2485421
[5 empty] | 0.02300768 | 0.2496532 |  |  | 0.02729031 | 0.2506218 | 0.05929502 | 0.251227 | 0.09100589 | 0.2501665
[5 empty] | 0.02301332 | 0.2512743 |  |  | 0.02739743 | 0.2522492 | 0.05911101 | 0.2528583 | 0.090629 | 0.251791
[5 empty] | 0.02301709 | 0.2528955 |  |  | 0.02730231 | 0.2538766 | 0.05912214 | 0.2544897 | 0.09074467 | 0.2534154
[5 empty] | 0.02101897 | 0.2545166 |  |  | 0.02720493 | 0.2555041 | 0.05902835 | 0.256121 | 0.09095283 | 0.2550399
[5 empty] | 0.02301143 | 0.2561377 |  |  | 0.027401 | 0.2571315 | 0.05942481 | 0.2577524 | 0.09053249 | 0.2566643
[5 empty] | 0.02195351 | 0.2577588 |  |  | 0.02714211 | 0.2587589 | 0.05911101 | 0.2593837 | 0.09062008 | 0.2582888
[5 empty] | 0.02184411 | 0.25938 |  |  | 0.02702032 | 0.2603863 | 0.05845863 | 0.2610151 | 0.0908003 | 0.2599133
[5 empty] | 0.02268924 | 0.2610011 |  |  | 0.02704289 | 0.2620137 | 0.05838352 | 0.2626464 | 0.09019721 | 0.2615377
[5 empty] | 0.02149493 | 0.2626222 |  |  | 0.02661707 | 0.2636411 | 0.05800151 | 0.2642777 | 0.08873488 | 0.2631622
[5 empty] | 0.02126718 | 0.2642433 |  |  | 0.0265501 | 0.2652685 | 0.05752843 | 0.2659091 | 0.08793736 | 0.2647866
[5 empty] | 0.02001203 | 0.2658645 |  |  | 0.02614923 | 0.266896 | 0.05688012 | 0.2675404 | 0.08732871 | 0.2664111
[5 empty] | 0.02073548 | 0.2674856 |  |  | 0.02572172 | 0.2685234 | 0.05567241 | 0.2691718 | 0.086033 | 0.2680355
[5 empty] | 0.01944356 | 0.2691067 |  |  | 0.02557482 | 0.2701508 | 0.05492114 | 0.2708031 | 0.08507429 | 0.26966
[5 empty] | 0.02014229 | 0.2707278 |  |  | 0.02501576 | 0.2717782 | 0.05454214 | 0.2724345 | 0.08367663 | 0.2712845
[5 empty] | 0.01883768 | 0.272349 |  |  | 0.02475181 | 0.2734056 | 0.05345125 | 0.2740658 | 0.08216409 | 0.2729089
[5 empty] | 0.01853576 | 0.2739701 |  |  | 0.02429021 | 0.275033 | 0.0531643 | 0.2756972 | 0.08076073 | 0.2745334
[5 empty] | 0.02024254 | 0.2755912 |  |  | 0.02403821 | 0.2766604 | 0.05199712 | 0.2773285 | 0.08049061 | 0.2761578
[5 empty] | 0.01896404 | 0.2772123 |  |  | 0.02380306 | 0.2782879 | 0.05116556 | 0.2789598 | 0.07907778 | 0.2777823
[5 empty] | 0.01770628 | 0.2788335 |  |  | 0.02339201 | 0.2799153 | 0.05058545 | 0.2805912 | 0.07744631 | 0.2794068
[5 empty] | 0.01946657 | 0.2804546 |  |  | 0.02300458 | 0.2815427 | 0.05005899 | 0.2822225 | 0.0769905 | 0.2810312
[5 empty] | 0.01822684 | 0.2820757 |  |  | 0.02291817 | 0.2831701 | 0.04973653 | 0.2838539 | 0.07573628 | 0.2826557
[5 empty] | 0.0179862 | 0.2836968 |  |  | 0.02243067 | 0.2847975 | 0.04861171 | 0.2854852 | 0.07527845 | 0.2842801
[5 empty] | 0.01874464 | 0.285318 |  |  | 0.02214206 | 0.2864249 | 0.04848449 | 0.2871166 | 0.07441695 | 0.2859046
[5 empty] | 0.01750215 | 0.2869391 |  |  | 0.02185234 | 0.2880523 | 0.04775483 | 0.2887479 | 0.07295172 | 0.287529
[5 empty] | 0.0182587 | 0.2885602 |  |  | 0.02166148 | 0.2896798 | 0.04722269 | 0.2903793 | 0.07168271 | 0.2891535
[5 empty] | 0.01801429 | 0.2901813 |  |  | 0.02146946 | 0.2913072 | 0.04618804 | 0.2920106 | 0.07110985 | 0.290778
[5 empty] | 0.01576891 | 0.2918025 |  |  | 0.02097628 | 0.2929346 | 0.04595083 | 0.2936419 | 0.0704331 | 0.2924024
[5 empty] | 0.01552253 | 0.2934236 |  |  | 0.0206819 | 0.294562 | 0.04491104 | 0.2952733 | 0.06955239 | 0.2940269
[5 empty] | 0.01727514 | 0.2950447 |  |  | 0.02048631 | 0.2961894 | 0.04466862 | 0.2969046 | 0.06806767 | 0.2956513
[5 empty] | 0.01702674 | 0.2966658 |  |  | 0.02018951 | 0.2978168 | 0.04372353 | 0.298536 | 0.06767887 | 0.2972758
[5 empty] | 0.0147773 | 0.298287 |  |  | 0.01989146 | 0.2994442 | 0.04287575 | 0.3001673 | 0.06578596 | 0.2989002
[5 empty] | 0.01552681 | 0.2999081 |  |  | 0.01959216 | 0.3010717 | 0.04272522 | 0.3017987 | 0.06518885 | 0.3005247
[5 empty] | 0.01527526 | 0.3015292 |  |  | 0.01939158 | 0.3026991 | 0.04197192 | 0.30343 | 0.06428751 | 0.3021492
[5 empty] | 0.01502263 | 0.3031503 |  |  | 0.0188897 | 0.3043265 | 0.0408158 | 0.3050614 | 0.06318187 | 0.3037736
[5 empty] | 0.0157689 | 0.3047715 |  |  | 0.01858652 | 0.3059539 | 0.04045683 | 0.3066927 | 0.06237188 | 0.3053981
[5 empty] | 0.01351407 | 0.3063926 |  |  | 0.01848201 | 0.3075813 | 0.03999497 | 0.308324 | 0.06075747 | 0.3070225
[5 empty] | 0.01425813 | 0.3080137 |  |  | 0.01807616 | 0.3092087 | 0.03943019 | 0.3099554 | 0.0601386 | 0.308647
[5 empty] | 0.01400104 | 0.3096348 |  |  | 0.01786895 | 0.3108361 | 0.03866244 | 0.3115867 | 0.0594152 | 0.3102715
[5 empty] | 0.01474281 | 0.311256 |  |  | 0.01736036 | 0.3124636 | 0.03799169 | 0.3132181 | 0.05848722 | 0.3118959
[5 empty] | 0.01248341 | 0.3128771 |  |  | 0.01725038 | 0.314091 | 0.0374179 | 0.3148494 | 0.05725459 | 0.3135204
[5 empty] | 0.01222284 | 0.3144982 |  |  | 0.01693898 | 0.3157184 | 0.03624103 | 0.3164808 | 0.05651728 | 0.3151448
[5 empty] | 0.01196108 | 0.3161193 |  |  | 0.01662615 | 0.3173458 | 0.03566105 | 0.3181121 | 0.0546752 | 0.3167693
[5 empty] | 0.01269811 | 0.3177405 |  |  | 0.01621188 | 0.3189732 | 0.03497791 | 0.3197434 | 0.05362832 | 0.3183937
[5 empty] | 0.01143392 | 0.3193616 |  |  | 0.01579614 | 0.3206006 | 0.03459159 | 0.3213748 | 0.05277657 | 0.3200182
[5 empty] | 0.01216849 | 0.3209827 |  |  | 0.01547892 | 0.322228 | 0.03380204 | 0.3230061 | 0.0521199 | 0.3216427
[5 empty] | 0.01090182 | 0.3226038 |  |  | 0.0153602 | 0.3238555 | 0.03280922 | 0.3246375 | 0.05115824 | 0.3232671