## 1
Общество с ограниченной ответственностью "Инженерная геология" (ООО "ИнжГео") | [11 empty] | Общество с ограниченной ответственностью "Инженерная геология" (ООО "ИнжГео")
Юр. адрес: 117279, г. Москва, ул. Миклухо-Маклая, 36 а, этаж 5, пом. XXIII к. 76-84 | [11 empty] | Юр. адрес: 117279, г. Москва, ул. Миклухо-Маклая, 36 а, этаж 5, пом. XXIII к. 76-84 | [8 empty] | нагр |  |  | X0 | Y0 | R |  | нагр |  |  |  | X0 | Y0 | R | нагр |  |  |  | X0 | Y0 | R |  | нагр |  |  |  | X0 | Y0 | R
Телефон/факс +7 (495) 132-30-00, Адрес электронной почты inbox@inj-geo.ru | [11 empty] | Телефон/факс +7 (495) 132-30-00, Адрес электронной почты inbox@inj-geo.ru | [12 empty] | 0 | [7 empty] | 0 | [6 empty] | 0 | [7 empty] | 0
[21 empty] | девиатор | [6 empty] | девиатор | [6 empty] | девиатор | [7 empty] | девиатор
Испытательная лаборатория ООО «ИнжГео» | [11 empty] | Испытательная лаборатория ООО «ИнжГео» | [8 empty] | x0 | Угол | X | Y |  |  |  | x0 |  | Угол | X | Y |  |  | x0 |  | Угол | X | Y |  |  |  | x0 |  | Угол | X | Y
Адрес места осуществления деятельности лаборатории: г. Москва, просп. Вернадского, д. 51, стр. 1 | [11 empty] | Адрес места осуществления деятельности лаборатории: г. Москва, просп. Вернадского, д. 51, стр. 1 | [9 empty] | 0 | [7 empty] | 0 | [6 empty] | 0 | [7 empty] | 0
Телефон +7(910)4557682, E-mail: slg85@mail.ru | [11 empty] | Телефон +7(910)4557682, E-mail: slg85@mail.ru | [9 empty] | 5 | [7 empty] | 5 | [6 empty] | 5 | [7 empty] | 5
[22 empty] | 10 | [7 empty] | 10 | [6 empty] | 10 | [7 empty] | 10
[12 empty] | Протокол испытаний № 13-63/254 от 10-07-2023 | [9 empty] | 15 | [7 empty] | 15 | [6 empty] | 15 | [7 empty] | 15
[22 empty] | 20 | [7 empty] | 20 | [6 empty] | 20 | [7 empty] | 20
[12 empty] | Наименование и адрес заказчика: Переход трубопровода через р. Енисей | [9 empty] | 25 | [7 empty] | 25 | [6 empty] | 25 | [7 empty] | 25
[12 empty] | Наименование объекта: ООО Регионстрой | [9 empty] | 30 | [7 empty] | 30 | [6 empty] | 30 | [7 empty] | 30
Наименование используемого метода/методики: ГОСТ 12248.4-2020 | [11 empty] | Наименование используемого метода/методики: ГОСТ 12248.3-2020 | [9 empty] | 35 | [7 empty] | 35 | [6 empty] | 35 | [7 empty] | 35
Условия проведения испытания: температура окружающей среды (18 - 25)0С, влажность воздуха (40 - 75)% | [11 empty] | Условия проведения испытания: температура окружающей среды (18 - 25)0С, влажность воздуха (40 - 75)% | [9 empty] | 40 | [7 empty] | 40 | [6 empty] | 40 | [7 empty] | 40
[12 empty] | Дата получение объекта подлежащего испытаниям: 13-06-2023 | [9 empty] | 45 | [7 empty] | 45 | [6 empty] | 45 | [7 empty] | 45
[12 empty] | Дата испытания: 25.10.2022-19.11.2254 | [9 empty] | 50 | [7 empty] | 50 | [6 empty] | 50 | [7 empty] | 50
[22 empty] | 55 | [7 empty] | 55 | [6 empty] | 55 | [7 empty] | 55
Испытание грунтов методом трехосного сжатия | [11 empty] | Испытание грунтов методом трехосного сжатия | [9 empty] | 60 | [7 empty] | 60 | [6 empty] | 60 | [7 empty] | 60
[22 empty] | 65 | [7 empty] | 65 | [6 empty] | 65 | [7 empty] | 65
Лабораторный номер: | [6 empty] | We, д.е. = |  |  |  |  | Лабораторный номер: |  | 1289 |  |  |  | We, д.е. = | 0.57667515 |  |  | 70 | [7 empty] | 70 | [6 empty] | 70 | [7 empty] | 70
Номер скважины: | [6 empty] | ρ, г/см3 = |  |  |  |  | Номер скважины: |  | BH-140 |  |  |  | ρ, г/см3 = | 1.53 |  |  | 75 | [7 empty] | 75 | [6 empty] | 75 | [7 empty] | 75
Глубина отбора, м: | [6 empty] | ρs, г/см3 = |  |  |  |  | Глубина отбора, м: |  | 0.4 |  |  |  | ρs, г/см3 = | 2.74 |  |  | 80 | [7 empty] | 80 | [6 empty] | 80 | [7 empty] | 80
Наименование грунта: | [6 empty] | e, д.е. = |  |  |  |  | Наименование грунта: |  | Суглинок, после оттаивания текучий, тяжелый пылеватый |  |  |  | e, д.е. = | 1.823588 |  |  | 85 | [7 empty] | 85 | [6 empty] | 85 | [7 empty] | 85
Схема проведения опыта: | [6 empty] | IL, д.е. = |  |  |  |  | Схема проведения опыта: |  | КД |  |  |  | IL, д.е. = | 2.889 |  |  | 90 | [7 empty] | 90 | [6 empty] | 90 | [7 empty] | 90
[22 empty] | 95 | [7 empty] | 95 | [6 empty] | 95 | [7 empty] | 95
[22 empty] | 100 | [7 empty] | 100 | [6 empty] | 100 | [7 empty] | 100
Результаты испытаний | [11 empty] | Результаты испытаний | [9 empty] | 105 | [7 empty] | 105 | [6 empty] | 105 | [7 empty] | 105
[22 empty] | 110 | [7 empty] | 110 | [6 empty] | 110 | [7 empty] | 110
[22 empty] | 115 | [7 empty] | 115 | [6 empty] | 115 | [7 empty] | 115
[22 empty] | 120 | [7 empty] | 120 | [6 empty] | 120 | [7 empty] | 120
[22 empty] | 125 | [7 empty] | 125 | [6 empty] | 125 | [7 empty] | 125
[22 empty] | 130 | [7 empty] | 130 | [6 empty] | 130 | [7 empty] | 130
[22 empty] | 135 | [7 empty] | 135 | [6 empty] | 135 | [7 empty] | 135
[22 empty] | 140 | [7 empty] | 140 | [6 empty] | 140 | [7 empty] | 140
[22 empty] | 145 | [7 empty] | 145 | [6 empty] | 145 | [7 empty] | 145
[22 empty] | 150 | [7 empty] | 150 | [6 empty] | 150 | [7 empty] | 150
[22 empty] | 155 | [7 empty] | 155 | [6 empty] | 155 | [7 empty] | 155
[22 empty] | 160 | [7 empty] | 160 | [6 empty] | 160 | [7 empty] | 160
[22 empty] | 165 | [7 empty] | 165 | [6 empty] | 165 | [7 empty] | 165
[22 empty] | 170 | [7 empty] | 170 | [6 empty] | 170 | [7 empty] | 170
[22 empty] | 175 | [7 empty] | 175 | [6 empty] | 175 | [7 empty] | 175
[22 empty] | 180 | [7 empty] | 180 | [6 empty] | 180 | [7 empty] | 180
[13 empty] | Давление в камере, Мпа σ3 | Вертикальная нагрузка, Мпа σ1 | Поровое давление, Мпа u
| K0, д.е. | 0.8781307 |  |  |  |  | Коэфф. Точки | [5 empty] | 0.05 | 0.07292063 | [5 empty] | 1 | [6 empty] | σ3,кПа | σ1,кПа | u, кПа |  |  |  | 4
| q_zg, МПа | 0.04390653 | [10 empty] | 0.15 | 0.2006772 | [27 empty] | δ3, Мпа | δ1-δ3, МПа | δ1, МПа | δ1, КПа
|  |  | Модуль деформации, МПа: | [9 empty] | 0.25 | 0.3284337 | [21 empty] | С, МПа:
|  |  | Е0= |  | Точки модуля (полное напр.), МПа |  |  |  | 0.04390653 | 0.07025045 | [25 empty] | φ, град:
|  |  | E50 = |  | qf (полное напр.), МПа |  |  |  | 0.06383056 | [26 empty] | E, Мпа
|  |  | Коэф. Поперечной деформации, ϑ = | [9 empty] | Эффективные значения угла внутреннего трения и удельного сцепления ϕ', С' | [13 empty] | x | 0
[13 empty] | ϕ', град. = | 7 | [12 empty] | y |  |  |  | С, кПа | φ,°
[13 empty] | С', МПа = | 0.004
| Исполнитель: | [6 empty] | Морозов Д.С. |  |  |  |  | Исполнитель: |  |  |  |  | Морозов Д.С.
| Начальник исп. лаборатории: | [6 empty] | Семиколенова Л.Г. |  |  |  |  | Начальник исп. лаборатории: |  |  |  |  | Семиколенова Л.Г.
Лист 1 , всего листов 2 | [11 empty] | Лист 2 , всего листов 2
Частичное воспроизведение протокола испытаний без письменного разрешения ООО «ИнжГео» ЗАПРЕЩАЕТСЯ | [11 empty] | Частичное воспроизведение протокола испытаний без письменного разрешения ООО «ИнжГео» ЗАПРЕЩАЕТСЯ
[5 empty] | второй график |  | первый график | [9 empty] | К Пуассона
dev50 | epsE50 | ind | devE0 | epsE0 | dev | eps | sigma |  | dev1 | eps1 | dev2 | eps2 | dev3 | eps3 |  | Глины
0.01383056 | 0.0109684 |  |  |  | 0 | 0 |  |  | 0 | 0 | 0 | 0 | 0 | 0 |  | < 0 | 0,20-0,30
ind |  |  |  |  | 0.003278798 | 0.00163734 |  |  | 0.00344816 | 0.001644989 | 0.01190913 | 0.002271898 | 0.02039276 | 0.00238333 |  | 0-0,25 | 0,30-0,38
2 |  |  |  |  | 0.00658598 | 0.003656134 |  |  | 0.006073966 | 0.003371895 | 0.01412193 | 0.003293861 | 0.02324598 | 0.003296585 |  | 0,25< | 0,38-0,45
E0 |  |  |  |  | 0.00716404 | 0.004912019 |  |  | 0.007217063 | 0.004934967 | 0.01689125 | 0.004940791 | 0.02686096 | 0.004944878 |  | Суглинки | 0,35-0,37
epsE0 | devE0 |  |  |  | 0.008992216 | 0.006549359 |  |  | 0.008434223 | 0.006579956 | 0.01879162 | 0.006587721 | 0.03033836 | 0.006593171 |  | Пески и супеси | 0,30-0,35
0.003656134 | 0.00658598 |  |  |  | 0.009585696 | 0.008186699 |  |  | 0.009339052 | 0.008224946 | 0.02094152 | 0.008234652 | 0.03282351 | 0.008241463
[5 empty] | 0.01097127 | 0.009824038 |  |  | 0.01022466 | 0.009869935 | 0.02215947 | 0.009881582 | 0.03446173 | 0.009889756
График E50 |  | График E |  |  | 0.01383056 | 0.0109684 |  |  | 0.01078415 | 0.01151492 | 0.02386395 | 0.01152851 | 0.03649834 | 0.01153805
eps | q | sigma |  |  | 0.01433247 | 0.01309872 |  |  | 0.01146031 | 0.012490625 | 0.02533858 | 0.01287693 | 0.03921685 | 0.01314803
Горизонтальная линия E50 |  | Касательная |  |  | 0.01445228 | 0.01473606 |  |  | 0.01255347 | 0.0148049 | 0.02711881 | 0.01482237 | 0.04150204 | 0.01483463
0 |  | a | b |  | 0.01553469 | 0.0163734 |  |  | 0.01351598 | 0.01644989 | 0.02940726 | 0.0164693 | 0.04463285 | 0.01648293
|  |  | 0 |  | 0.01857297 | 0.01801074 |  |  | 0.01427816 | 0.01809488 | 0.03080816 | 0.01811623 | 0.0473261 | 0.01813122
Вертикальная линия E50 |  | p1 и p2 |  |  | 0.0175604 | 0.01964808 |  |  | 0.01512921 | 0.01973987 | 0.03299628 | 0.01976316 | 0.05013692 | 0.01977951
| 0 | 0 |  |  | 0.01949026 | 0.02128542 |  |  | 0.01595831 | 0.02138486 | 0.03454638 | 0.02141009 | 0.05332046 | 0.0214278
[5 empty] | 0.01935585 | 0.02292276 |  |  | 0.01675464 | 0.02302985 | 0.03683324 | 0.02305703 | 0.05633186 | 0.0230761
Касательная линия E50 |  |  |  |  | 0.02015043 | 0.0245601 |  |  | 0.01760739 | 0.02467484 | 0.03813161 | 0.02470396 | 0.05892625 | 0.02472439
0 | 0 | Горизонтальная 1 |  |  | 0.02186729 | 0.02619744 |  |  | 0.01810574 | 0.02631983 | 0.03971627 | 0.02635089 | 0.06125878 | 0.02637268
[5 empty] | 0.02149971 | 0.02783478 |  |  | 0.01873888 | 0.02796481 | 0.04126199 | 0.02799782 | 0.06378459 | 0.02802097
Горизонтальная линия qкр |  |  |  |  | 0.02404098 | 0.02947212 |  |  | 0.01929598 | 0.0296098 | 0.04284353 | 0.02964475 | 0.06535881 | 0.02966927
Горизонтальная линия q |  | Горизонтальная 2 |  |  | 0.02348438 | 0.03110946 |  |  | 0.01986624 | 0.03125479 | 0.04373566 | 0.03129168 | 0.0674366 | 0.03131756
0 |  | 0 |  |  | 0.02383376 | 0.03274679 |  |  | 0.02023883 | 0.03289978 | 0.04471315 | 0.03293861 | 0.06917308 | 0.03296585
[5 empty] | 0.02416004 | 0.03438413 |  |  | 0.02052388 | 0.03454477 | 0.0451714 | 0.03458554 | 0.06973736 | 0.03461415
Вертикальная линия q |  |  |  |  | 0.02547584 | 0.03602147 |  |  | 0.02089414 | 0.03618976 | 0.04597334 | 0.03623247 | 0.07087362 | 0.03626244
| 0 |  |  |  | 0.02477902 | 0.03765881 |  |  | 0.02105533 | 0.03783475 | 0.04615603 | 0.0378794 | 0.07148095 | 0.03791073
[5 empty] | 0.0260674 | 0.03929615 |  |  | 0.02140564 | 0.03947974 | 0.04721543 | 0.03952633 | 0.07285308 | 0.03955902
[5 empty] | 0.02533882 | 0.04093349 |  |  | 0.02144324 | 0.04112473 | 0.04744751 | 0.04117326 | 0.07328376 | 0.04120732
[5 empty] | 0.02659111 | 0.04257083 |  |  | 0.02186632 | 0.04276972 | 0.04804822 | 0.04282019 | 0.07446671 | 0.04285561
[5 empty] | 0.02682211 | 0.04420817 |  |  | 0.02187305 | 0.04441471 | 0.04851352 | 0.04446712 | 0.07499567 | 0.0445039
[5 empty] | 0.02502965 | 0.04584551 |  |  | 0.02216161 | 0.0460597 | 0.04873939 | 0.04611405 | 0.07596439 | 0.04615219
[5 empty] | 0.02621157 | 0.04748285 |  |  | 0.02233019 | 0.04770468 | 0.04932179 | 0.04776098 | 0.07606659 | 0.04780049
[5 empty] | 0.0253657 | 0.04912019 |  |  | 0.02257697 | 0.04934967 | 0.04965667 | 0.04940791 | 0.07659602 | 0.04944878
[5 empty] | 0.02648988 | 0.05075753 |  |  | 0.02250013 | 0.05099466 | 0.04964001 | 0.05105484 | 0.07714641 | 0.05109707
[5 empty] | 0.02558194 | 0.05239487 |  |  | 0.02279784 | 0.05263965 | 0.04986776 | 0.05270177 | 0.0776115 | 0.05274536
[5 empty] | 0.02766112 | 0.05403221 |  |  | 0.0228683 | 0.05428464 | 0.05003589 | 0.0543487 | 0.07758502 | 0.05439366
[5 empty] | 0.02766104 | 0.05566955 |  |  | 0.02292063 | 0.05592963 | 0.05067717 | 0.05599563 | 0.07843371 | 0.05604195
[5 empty] | 0.02765291 | 0.05730689 |  |  | 0.02282039 | 0.05757462 | 0.05037715 | 0.05764256 | 0.07843233 | 0.05769024
[5 empty] | 0.02662682 | 0.05894423 |  |  | 0.02290998 | 0.05921961 | 0.05046067 | 0.05928949 | 0.07821467 | 0.05933853
[5 empty] | 0.02658396 | 0.06058157 |  |  | 0.02288482 | 0.0608646 | 0.05021105 | 0.06093642 | 0.07824453 | 0.06098683
[5 empty] | 0.02652545 | 0.06221891 |  |  | 0.02284585 | 0.06250959 | 0.05053045 | 0.06258335 | 0.07752589 | 0.06263512
[5 empty] | 0.02645245 | 0.06385625 |  |  | 0.02259403 | 0.06415458 | 0.05002098 | 0.06423028 | 0.07756207 | 0.06428341
[5 empty] | 0.02736609 | 0.06549359 |  |  | 0.02273034 | 0.06579956 | 0.05018477 | 0.06587721 | 0.07755636 | 0.06593171
[5 empty] | 0.02726752 | 0.06713093 |  |  | 0.02255571 | 0.06744455 | 0.04962395 | 0.06752414 | 0.07691206 | 0.06758
[5 empty] | 0.02615787 | 0.06876827 |  |  | 0.02257112 | 0.06908954 | 0.04974064 | 0.06917108 | 0.07703247 | 0.06922829
[5 empty] | 0.02503829 | 0.07040561 |  |  | 0.02247753 | 0.07073453 | 0.04933698 | 0.07081801 | 0.0766209 | 0.07087658
[5 empty] | 0.02490992 | 0.07204295 |  |  | 0.02237588 | 0.07237952 | 0.04951509 | 0.07246494 | 0.07598064 | 0.07252488
[5 empty] | 0.0257739 | 0.07368029 |  |  | 0.02206715 | 0.07402451 | 0.0490771 | 0.07411187 | 0.07591499 | 0.07417317
[5 empty] | 0.02563137 | 0.07531763 |  |  | 0.02215228 | 0.0756695 | 0.04862513 | 0.0757588 | 0.07582726 | 0.07582146
[5 empty] | 0.02648347 | 0.07695497 |  |  | 0.02203224 | 0.07731449 | 0.04876132 | 0.07740573 | 0.07522075 | 0.07746975
[5 empty] | 0.02633134 | 0.07859231 |  |  | 0.02170799 | 0.07895948 | 0.04808779 | 0.07905266 | 0.07449876 | 0.07911805
[5 empty] | 0.02517613 | 0.08022965 |  |  | 0.02168048 | 0.08060447 | 0.04770666 | 0.08069959 | 0.07416459 | 0.08076634
[5 empty] | 0.02601897 | 0.08186699 |  |  | 0.02155068 | 0.08224946 | 0.04742007 | 0.08234652 | 0.07422153 | 0.08241463
[5 empty] | 0.024861 | 0.08350433 |  |  | 0.02141954 | 0.08389444 | 0.04733015 | 0.08399345 | 0.0735729 | 0.08406292
[5 empty] | 0.02470338 | 0.08514167 |  |  | 0.02138802 | 0.08553943 | 0.04713901 | 0.08564038 | 0.07322198 | 0.08571122
[5 empty] | 0.02354723 | 0.08677901 |  |  | 0.02125709 | 0.08718442 | 0.0465488 | 0.08728731 | 0.07247209 | 0.08735951
[5 empty] | 0.02338631 | 0.08841635 |  |  | 0.02112767 | 0.08882941 | 0.04646163 | 0.08893424 | 0.07172653 | 0.0890078
[5 empty] | 0.02520285 | 0.09005369 |  |  | 0.02098793 | 0.0904744 | 0.04635963 | 0.09058117 | 0.07156545 | 0.0906561
[5 empty] | 0.0249994 | 0.09169103 |  |  | 0.02082938 | 0.09211939 | 0.04581523 | 0.0922281 | 0.0707393 | 0.09230439
[5 empty] | 0.02277968 | 0.09332837 |  |  | 0.02065514 | 0.09376438 | 0.04533489 | 0.09387503 | 0.07055616 | 0.09395268
[5 empty] | 0.02354739 | 0.09496571 |  |  | 0.02026833 | 0.09540937 | 0.04492553 | 0.09552196 | 0.06972677 | 0.09560097
[5 empty] | 0.02230627 | 0.09660304 |  |  | 0.02007208 | 0.09705436 | 0.0445941 | 0.09716889 | 0.06936191 | 0.09724927
[5 empty] | 0.02206001 | 0.09824038 |  |  | 0.0199695 | 0.09869935 | 0.04414751 | 0.09881582 | 0.06877231 | 0.09889756
[5 empty] | 0.02381236 | 0.09987772 |  |  | 0.01976374 | 0.1003443 | 0.04389271 | 0.1004628 | 0.06806874 | 0.1005459
[5 empty] | 0.02256701 | 0.1015151 |  |  | 0.0196579 | 0.1019893 | 0.04313662 | 0.1021097 | 0.06746195 | 0.1021941
[5 empty] | 0.0233277 | 0.1031524 |  |  | 0.01925511 | 0.1036343 | 0.04298618 | 0.1037566 | 0.06626269 | 0.1038424
[5 empty] | 0.02209812 | 0.1047897 |  |  | 0.0192585 | 0.1052793 | 0.04264831 | 0.1054035 | 0.06538172 | 0.1054907
[5 empty] | 0.02187324 | 0.1064271 |  |  | 0.01887117 | 0.1069243 | 0.04202996 | 0.1070505 | 0.0654298 | 0.107139
[5 empty] | 0.02262798 | 0.1080644 |  |  | 0.01887831 | 0.1085693 | 0.04170939 | 0.1086974 | 0.06428375 | 0.1087873
[5 empty] | 0.02236526 | 0.1097018 |  |  | 0.01866808 | 0.1102143 | 0.04084938 | 0.1103443 | 0.06407725 | 0.1104356
[5 empty] | 0.0200904 | 0.1113391 |  |  | 0.01834494 | 0.1118593 | 0.04035923 | 0.1119913 | 0.06272235 | 0.1120839
[5 empty] | 0.01980871 | 0.1129764 |  |  | 0.01811338 | 0.1135042 | 0.03984887 | 0.1136382 | 0.06193445 | 0.1137322
[5 empty] | 0.01952553 | 0.1146138 |  |  | 0.01797786 | 0.1151492 | 0.03942823 | 0.1152851 | 0.06122894 | 0.1153805
[5 empty] | 0.01924617 | 0.1162511 |  |  | 0.01754285 | 0.1167942 | 0.03880721 | 0.1169321 | 0.06072122 | 0.1170288
[5 empty] | 0.02097595 | 0.1178885 |  |  | 0.01741283 | 0.1184392 | 0.03839575 | 0.118579 | 0.05992669 | 0.1186771
[5 empty] | 0.0207202 | 0.1195258 |  |  | 0.01719227 | 0.1200842 | 0.03820376 | 0.1202259 | 0.05916073 | 0.1203254
[5 empty] | 0.01948424 | 0.1211631 |  |  | 0.01688564 | 0.1217292 | 0.03764118 | 0.1218728 | 0.05863874 | 0.1219737
[5 empty] | 0.02027339 | 0.1228005 |  |  | 0.01669741 | 0.1233742 | 0.03741791 | 0.1235198 | 0.05777613 | 0.1236219
[5 empty] | 0.02009297 | 0.1244378 |  |  | 0.01673206 | 0.1250192 | 0.03654389 | 0.1251667 | 0.05678828 | 0.1252702
[5 empty] | 0.01794831 | 0.1260752 |  |  | 0.01649405 | 0.1266642 | 0.03652904 | 0.1268136 | 0.05629059 | 0.1269185
[5 empty] | 0.01884472 | 0.1277125 |  |  | 0.01628786 | 0.1283092 | 0.03638327 | 0.1284606 | 0.05579845 | 0.1285668
[5 empty] | 0.01778753 | 0.1293498 |  |  | 0.01641796 | 0.1299541 | 0.03621652 | 0.1301075 | 0.05582726 | 0.1302151
[5 empty] | 0.01977832 | 0.1309872 |  |  | 0.01638883 | 0.1315991 | 0.03603869 | 0.1317544 | 0.05599241 | 0.1318634
[5 empty] | 0.01978532 | 0.1326245 |  |  | 0.01629058 | 0.1332441 | 0.03573777 | 0.1334014 | 0.05568424 | 0.1335117
[5 empty] | 0.01979979 | 0.1342619 |  |  | 0.01629925 | 0.1348891 | 0.03615505 | 0.1350483 | 0.05610888 | 0.13516
[5 empty] | 0.01782133 | 0.1358992 |  |  | 0.01641402 | 0.1365341 | 0.03578592 | 0.1366952 | 0.05615473 | 0.1368083
[5 empty] | 0.01884956 | 0.1375365 |  |  | 0.01623456 | 0.1381791 | 0.03602968 | 0.1383422 | 0.05602065 | 0.1384566
[5 empty] | 0.01888407 | 0.1391739 |  |  | 0.01636053 | 0.1398241 | 0.03598559 | 0.1399891 | 0.05570552 | 0.1401049
[5 empty] | 0.01792449 | 0.1408112 |  |  | 0.01649161 | 0.1414691 | 0.03645292 | 0.141636 | 0.0557082 | 0.1417532
[5 empty] | 0.01997041 | 0.1424486 |  |  | 0.01652747 | 0.1431141 | 0.03623094 | 0.1432829 | 0.05612756 | 0.1434015
[5 empty] | 0.01802146 | 0.1440859 |  |  | 0.01656779 | 0.144759 | 0.03651893 | 0.1449299 | 0.05626247 | 0.1450498
[5 empty] | 0.02007723 | 0.1457232 |  |  | 0.01641223 | 0.146404 | 0.03671615 | 0.1465768 | 0.0568118 | 0.146698
[5 empty] | 0.01913734 | 0.1473606 |  |  | 0.01656046 | 0.148049 | 0.03642187 | 0.1482237 | 0.05667442 | 0.1483463
[5 empty] | 0.01820139 | 0.1489979 |  |  | 0.01671216 | 0.149694 | 0.03693537 | 0.1498707 | 0.0571492 | 0.1499946
[5 empty] | 0.02027412 | 0.1506353 |  |  | 0.016567 | 0.151339 | 0.03655592 | 0.1515176 | 0.056935 | 0.1516429
[5 empty] | 0.01840181 | 0.1522726 |  |  | 0.01664652 | 0.152984 | 0.03711875 | 0.1531645 | 0.05717451 | 0.1532912
[5 empty] | 0.01858616 | 0.1539099 |  |  | 0.01687797 | 0.154629 | 0.0373965 | 0.1548115 | 0.05789006 | 0.1549395
[5 empty] | 0.02081538 | 0.1555473 |  |  | 0.01705178 | 0.156274 | 0.03757087 | 0.1564584 | 0.05795836 | 0.1565878
[5 empty] | 0.02107765 | 0.1571846 |  |  | 0.01735804 | 0.157919 | 0.03821984 | 0.1581053 | 0.05874526 | 0.1582361
[5 empty] | 0.02136118 | 0.158822 |  |  | 0.01738682 | 0.1595639 | 0.03872141 | 0.1597522 | 0.0594166 | 0.1598844
[5 empty] | 0.01965416 | 0.1604593 |  |  | 0.01782822 | 0.1612089 | 0.03895357 | 0.1613992 | 0.06033824 | 0.1615327
[5 empty] | 0.02194478 | 0.1620966 |  |  | 0.0180723 | 0.1628539 | 0.03989431 | 0.1630461 | 0.06107603 | 0.163181
[5 empty] | 0.02022124 | 0.163734 |  |  | 0.01820915 | 0.1644989 | 0.03992161 | 0.164693 | 0.06229582 | 0.1648293
[5 empty] | 0.02047173 | 0.1653713 |  |  | 0.01842885 | 0.1661439 | 0.04091348 | 0.16634 | 0.06256346 | 0.1664776
[5 empty] | 0.02268753 | 0.1670087 |  |  | 0.01862148 | 0.1677889 | 0.04124789 | 0.1679869 | 0.06364481 | 0.1681258
[5 empty] | 0.02289101 | 0.168646 |  |  | 0.01889292 | 0.1694339 | 0.04142953 | 0.1696338 | 0.06423913 | 0.1697741
[5 empty] | 0.02308951 | 0.1702833 |  |  | 0.01905998 | 0.1710789 | 0.04190038 | 0.1712808 | 0.06481471 | 0.1714224
[5 empty] | 0.02128341 | 0.1719207 |  |  | 0.01902305 | 0.1727239 | 0.0419623 | 0.1729277 | 0.06507637 | 0.1730707
[5 empty] | 0.02347308 | 0.173558 |  |  | 0.01928245 | 0.1743688 | 0.04251601 | 0.1745746 | 0.06582521 | 0.174719
[5 empty] | 0.02265889 | 0.1751954 |  |  | 0.01953849 | 0.1760138 | 0.04306219 | 0.1762215 | 0.06636229 | 0.1763673
[5 empty] | 0.02184123 | 0.1768327 |  |  | 0.01949148 | 0.1776588 | 0.04310155 | 0.1778685 | 0.06708872 | 0.1780156
[5 empty] | 0.02402045 | 0.17847 |  |  | 0.01964174 | 0.1793038 | 0.04373478 | 0.1795154 | 0.06750556 | 0.1796639
[5 empty] | 0.02319695 | 0.1801074 |  |  | 0.01988958 | 0.1809488 | 0.04376258 | 0.1811623 | 0.06811391 | 0.1813122
[5 empty] | 0.02237109 | 0.1817447 |  |  | 0.02013533 | 0.1825938 | 0.04428565 | 0.1828093 | 0.06861484 | 0.1829605
[5 empty] | 0.02454324 | 0.1833821 |  |  | 0.02027928 | 0.1842388 | 0.04440468 | 0.1844562 | 0.06870944 | 0.1846088
[5 empty] | 0.02471391 | 0.1850194 |  |  | 0.02032177 | 0.1858838 | 0.04502038 | 0.1861031 | 0.06939879 | 0.1862571
[5 empty] | 0.02489203 | 0.1866567 |  |  | 0.02056638 | 0.1875288 | 0.04493891 | 0.1877501 | 0.0695907 | 0.1879054
[5 empty] | 0.02407837 | 0.1882941 |  |  | 0.02061944 | 0.1891737 | 0.04547627 | 0.189397 | 0.07071158 | 0.1895537
[5 empty] | 0.02426651 | 0.1899314 |  |  | 0.02087611 | 0.1908187 | 0.04572283 | 0.1910439 | 0.070748 | 0.1912019
[5 empty] | 0.02445 | 0.1915688 |  |  | 0.02093099 | 0.1924637 | 0.04596658 | 0.1926909 | 0.07168136 | 0.1928502
[5 empty] | 0.02462243 | 0.1932061 |  |  | 0.02117867 | 0.1941087 | 0.04659554 | 0.1943378 | 0.07239304 | 0.1944985
[5 empty] | 0.02477735 | 0.1948434 |  |  | 0.02121375 | 0.1957537 | 0.04689771 | 0.1959847 | 0.07236444 | 0.1961468
[5 empty] | 0.02590833 | 0.1964808 |  |  | 0.02133082 | 0.1973987 | 0.0472611 | 0.1976316 | 0.07277695 | 0.1977951
[5 empty] | 0.02400895 | 0.1981181 |  |  | 0.02132447 | 0.1990437 | 0.04707371 | 0.1992786 | 0.07331195 | 0.1994434
[5 empty] | 0.02508043 | 0.1997554 |  |  | 0.02139043 | 0.2006887 | 0.04722463 | 0.2009255 | 0.07375151 | 0.2010917
[5 empty] | 0.02614787 | 0.2013928 |  |  | 0.02154702 | 0.2023337 | 0.04765013 | 0.2025724 | 0.07384618 | 0.20274
[5 empty] | 0.02621382 | 0.2030301 |  |  | 0.02160236 | 0.2039787 | 0.04797287 | 0.2042194 | 0.07423658 | 0.2043883
[5 empty] | 0.02527824 | 0.2046675 |  |  | 0.02165643 | 0.2056236 | 0.04779282 | 0.2058663 | 0.07412264 | 0.2060366
[5 empty] | 0.02634111 | 0.2063048 |  |  | 0.02180922 | 0.2072686 | 0.04810991 | 0.2075132 | 0.07440429 | 0.2076849
[5 empty] | 0.02440242 | 0.2079421 |  |  | 0.0217607 | 0.2089136 | 0.04822412 | 0.2091602 | 0.07408147 | 0.2093332
[5 empty] | 0.02446213 | 0.2095795 |  |  | 0.02191085 | 0.2105586 | 0.0482354 | 0.2108071 | 0.07465411 | 0.2109815
[5 empty] | 0.02552023 | 0.2112168 |  |  | 0.02195966 | 0.2122036 | 0.0483437 | 0.212454 | 0.07502213 | 0.2126298
[5 empty] | 0.02657669 | 0.2128542 |  |  | 0.02190711 | 0.2138486 | 0.04834897 | 0.2141009 | 0.07478547 | 0.214278
[5 empty] | 0.02563148 | 0.2144915 |  |  | 0.02185317 | 0.2154936 | 0.04875118 | 0.2157479 | 0.07544406 | 0.2159263
[5 empty] | 0.02668459 | 0.2161288 |  |  | 0.02199783 | 0.2171386 | 0.04885028 | 0.2173948 | 0.07519784 | 0.2175746
[5 empty] | 0.02473598 | 0.2177662 |  |  | 0.02204106 | 0.2187836 | 0.04854622 | 0.2190417 | 0.07554673 | 0.2192229
[5 empty] | 0.02578564 | 0.2194035 |  |  | 0.02218285 | 0.2204285 | 0.04863897 | 0.2206887 | 0.07589066 | 0.2208712
[5 empty] | 0.02483354 | 0.2210409 |  |  | 0.02212317 | 0.2220735 | 0.04882848 | 0.2223356 | 0.07572957 | 0.2225195
[5 empty] | 0.02587967 | 0.2226782 |  |  | 0.022262 | 0.2237185 | 0.04881469 | 0.2239825 | 0.07616339 | 0.2241678
[5 empty] | 0.02592398 | 0.2243155 |  |  | 0.02209934 | 0.2253635 | 0.04929758 | 0.2256295 | 0.07579205 | 0.2258161
[5 empty] | 0.02496647 | 0.2259529 |  |  | 0.02233515 | 0.2270085 | 0.04937709 | 0.2272764 | 0.07601548 | 0.2274644
[5 empty] | 0.0270071 | 0.2275902 |  |  | 0.02216941 | 0.2286535 | 0.04935319 | 0.2289233 | 0.07583362 | 0.2291127
[5 empty] | 0.02604585 | 0.2292276 |  |  | 0.02220211 | 0.2302985 | 0.04942581 | 0.2305703 | 0.07604639 | 0.230761
[5 empty] | 0.02708271 | 0.2308649 |  |  | 0.02243323 | 0.2319435 | 0.04929494 | 0.2322172 | 0.07655372 | 0.2324093
[5 empty] | 0.02711764 | 0.2325022 |  |  | 0.02246274 | 0.2335885 | 0.04926051 | 0.2338641 | 0.07645555 | 0.2340576
[5 empty] | 0.02515062 | 0.2341396 |  |  | 0.02249063 | 0.2352334 | 0.04932248 | 0.235511 | 0.07685181 | 0.2357058
[5 empty] | 0.02618164 | 0.2357769 |  |  | 0.02231687 | 0.2368784 | 0.04948082 | 0.237158 | 0.07644243 | 0.2373541
[5 empty] | 0.02521065 | 0.2374143 |  |  | 0.02244145 | 0.2385234 | 0.04973547 | 0.2388049 | 0.07702735 | 0.2390024
[5 empty] | 0.02523765 | 0.2390516 |  |  | 0.02236435 | 0.2401684 | 0.04958639 | 0.2404518 | 0.07670648 | 0.2406507
[5 empty] | 0.02626261 | 0.2406889 |  |  | 0.02248555 | 0.2418134 | 0.04983355 | 0.2420988 | 0.07697978 | 0.242299
[5 empty] | 0.0262855 | 0.2423263 |  |  | 0.02240502 | 0.2434584 | 0.04967688 | 0.2437457 | 0.07724716 | 0.2439473
[5 empty] | 0.0273063 | 0.2439636 |  |  | 0.02252275 | 0.2451034 | 0.05001635 | 0.2453926 | 0.07740855 | 0.2455956
[5 empty] | 0.02732499 | 0.245601 |  |  | 0.02243871 | 0.2467484 | 0.04985192 | 0.2470396 | 0.0774639 | 0.2472439
[5 empty] | 0.02634154 | 0.2472383 |  |  | 0.02265289 | 0.2483934 | 0.04988355 | 0.2486865 | 0.07751313 | 0.2488922
[5 empty] | 0.02535593 | 0.2488756 |  |  | 0.02256527 | 0.2500383 | 0.04971117 | 0.2503334 | 0.07755617 | 0.2505405
[5 empty] | 0.02636813 | 0.250513 |  |  | 0.02247583 | 0.2516833 | 0.05003477 | 0.2519803 | 0.07689295 | 0.2521888
[5 empty] | 0.02637813 | 0.2521503 |  |  | 0.02268455 | 0.2533283 | 0.04975428 | 0.2536273 | 0.07762341 | 0.2538371
[5 empty] | 0.02638589 | 0.2537877 |  |  | 0.0226914 | 0.2549733 | 0.05006966 | 0.2552742 | 0.07694748 | 0.2554854
[5 empty] | 0.0273914 | 0.255425 |  |  | 0.02259637 | 0.2566183 | 0.04998088 | 0.2569211 | 0.07696509 | 0.2571337
[5 empty] | 0.02539463 | 0.2570623 |  |  | 0.02269943 | 0.2582633 | 0.05008788 | 0.2585681 | 0.07717616 | 0.2587819
[5 empty] | 0.0253952 | 0.2586997 |  |  | 0.02250058 | 0.2599083 | 0.05009062 | 0.260215 | 0.07718064 | 0.2604302
[5 empty] | 0.02735272 | 0.260337 |  |  | 0.02267597 | 0.2615533 | 0.05004165 | 0.2618619 | 0.07751053 | 0.2620785
[5 empty] | 0.02524481 | 0.2619744 |  |  | 0.02239572 | 0.2631983 | 0.04956949 | 0.2635089 | 0.07664982 | 0.2637268
[5 empty] | 0.02507886 | 0.2636117 |  |  | 0.0223658 | 0.2648432 | 0.04948661 | 0.2651558 | 0.07641676 | 0.2653751
[5 empty] | 0.02586223 | 0.265249 |  |  | 0.02219241 | 0.2664882 | 0.04890675 | 0.2668027 | 0.07623271 | 0.2670234
[5 empty] | 0.02560231 | 0.2668864 |  |  | 0.02198175 | 0.2681332 | 0.0488437 | 0.2684496 | 0.07491902 | 0.2686717
[5 empty] | 0.02630649 | 0.2685237 |  |  | 0.02184001 | 0.2697782 | 0.0478112 | 0.2700966 | 0.07429704 | 0.27032
[5 empty] | 0.02498213 | 0.2701611 |  |  | 0.0214734 | 0.2714232 | 0.04762301 | 0.2717435 | 0.07318811 | 0.2719683
[5 empty] | 0.02463663 | 0.2717984 |  |  | 0.02108813 | 0.2730682 | 0.0468929 | 0.2733904 | 0.07241359 | 0.2736166
[5 empty] | 0.02427736 | 0.2734357 |  |  | 0.02099038 | 0.2747132 | 0.04623463 | 0.2750374 | 0.07179482 | 0.2752649
[5 empty] | 0.0239117 | 0.2750731 |  |  | 0.02058638 | 0.2763582 | 0.04576195 | 0.2766843 | 0.07065316 | 0.2769132
[5 empty] | 0.02354704 | 0.2767104 |  |  | 0.0201823 | 0.2780032 | 0.04488863 | 0.2783312 | 0.06950995 | 0.2785615
[5 empty] | 0.02419075 | 0.2783478 |  |  | 0.02008437 | 0.2796481 | 0.04442842 | 0.2799782 | 0.06878655 | 0.2802097
[5 empty] | 0.02285021 | 0.2799851 |  |  | 0.01959878 | 0.2812931 | 0.04349509 | 0.2816251 | 0.0677043 | 0.281858
[5 empty] | 0.02253281 | 0.2816224 |  |  | 0.01943173 | 0.2829381 | 0.0428024 | 0.283272 | 0.06648456 | 0.2835063
[5 empty] | 0.02224155 | 0.2832598 |  |  | 0.01908739 | 0.2845831 | 0.04216035 | 0.284919 | 0.06574359 | 0.2851546
[5 empty] | 0.02195366 | 0.2848971 |  |  | 0.01904783 | 0.2862281 | 0.04213012 | 0.2865659 | 0.06512234 | 0.2868029
[5 empty] | 0.02166467 | 0.2865345 |  |  | 0.01860735 | 0.2878731 | 0.04149787 | 0.2882128 | 0.06409795 | 0.2884512
[5 empty] | 0.02237457 | 0.2881718 |  |  | 0.01836595 | 0.2895181 | 0.04066356 | 0.2898597 | 0.06357037 | 0.2900995
[5 empty] | 0.02208334 | 0.2898091 |  |  | 0.0181236 | 0.2911631 | 0.04042716 | 0.2915067 | 0.06213954 | 0.2917478
[5 empty] | 0.02079096 | 0.2914465 |  |  | 0.0178803 | 0.2928081 | 0.03948863 | 0.2931536 | 0.06140542 | 0.2933961
[5 empty] | 0.02149742 | 0.2930838 |  |  | 0.01773601 | 0.2944531 | 0.03934794 | 0.2948005 | 0.06086796 | 0.2950444
[5 empty] | 0.01920269 | 0.2947212 |  |  | 0.01759075 | 0.296098 | 0.03890506 | 0.2964475 | 0.0595271 | 0.2966927
[5 empty] | 0.01990676 | 0.2963585 |  |  | 0.01724447 | 0.297743 | 0.03805996 | 0.2980944 | 0.0593828 | 0.298341
[5 empty] | 0.01960961 | 0.2979958 |  |  | 0.01709718 | 0.299388 | 0.03761261 | 0.2997413 | 0.058335 | 0.2999893
[5 empty] | 0.02031122 | 0.2996332 |  |  | 0.01664886 | 0.301033 | 0.03686296 | 0.3013883 | 0.05728365 | 0.3016376
[5 empty] | 0.01801159 | 0.3012705 |  |  | 0.01649949 | 0.302678 | 0.036611 | 0.3030352 | 0.05642871 | 0.3032858
[5 empty] | 0.01971068 | 0.3029079 |  |  | 0.01634905 | 0.304323 | 0.03575668 | 0.3046821 | 0.05547012 | 0.3049341
[5 empty] | 0.01940848 | 0.3045452 |  |  | 0.01599754 | 0.305968 | 0.03509998 | 0.306329 | 0.05510783 | 0.3065824
[5 empty] | 0.01710497 | 0.3061825 |  |  | 0.01584494 | 0.307613 | 0.03484086 | 0.307976 | 0.0536418 | 0.3082307
[5 empty] | 0.01780015 | 0.3078199 |  |  | 0.01549123 | 0.309258 | 0.03407928 | 0.3096229 | 0.05287196 | 0.309879
[5 empty] | 0.01649398 | 0.3094572 |  |  | 0.0153364 | 0.3109029 | 0.03361523 | 0.3112698 | 0.05239828 | 0.3115273
[5 empty] | 0.01718645 | 0.3110946 |  |  | 0.01488044 | 0.3125479 | 0.03294866 | 0.3129168 | 0.05122069 | 0.3131756
[5 empty] | 0.01787755 | 0.3127319 |  |  | 0.01482333 | 0.3141929 | 0.03237953 | 0.3145637 | 0.05023915 | 0.3148239
[5 empty] | 0.01656725 | 0.3143692 |  |  | 0.01446505 | 0.3158379 | 0.03170783 | 0.3162106 | 0.04945361 | 0.3164722
[5 empty] | 0.01525554 | 0.3160066 |  |  | 0.01410559 | 0.3174829 | 0.03123352 | 0.3178576 | 0.04826402 | 0.3181205
[5 empty] | 0.01694241 | 0.3176439 |  |  | 0.01384493 | 0.3191279 | 0.03095655 | 0.3195045 | 0.04757033 | 0.3197688
[5 empty] | 0.01562782 | 0.3192813 |  |  | 0.01368307 | 0.3207729 | 0.03047691 | 0.3211514 | 0.04687248 | 0.3214171
[5 empty] | 0.01531178 | 0.3209186 |  |  | 0.01351999 | 0.3224179 | 0.02979455 | 0.3227984 | 0.04597043 | 0.3230654
[5 empty] | 0.01399425 | 0.3225559 |  |  | 0.01305566 | 0.3240629 | 0.02920946 | 0.3244453 | 0.04516413 | 0.3247136
[5 empty] | 0.01567523 | 0.3241933 |  |  | 0.01299008 | 0.3257078 | 0.02872158 | 0.3260922 | 0.04415352 | 0.3263619
[5 empty] | 0.01435469 | 0.3258306 |  |  | 0.01272324 | 0.3273528 | 0.02793089 | 0.3277391 | 0.04343855 | 0.3280102