## 1
Общество с ограниченной ответственностью "Инженерная геология" (ООО "ИнжГео") | [11 empty] | Общество с ограниченной ответственностью "Инженерная геология" (ООО "ИнжГео")
Юр. адрес: 117279, г. Москва, ул. Миклухо-Маклая, 36 а, этаж 5, пом. XXIII к. 76-84 | [11 empty] | Юр. адрес: 117279, г. Москва, ул. Миклухо-Маклая, 36 а, этаж 5, пом. XXIII к. 76-84 | [8 empty] | нагр |  |  | X0 | Y0 | R |  | нагр |  |  |  | X0 | Y0 | R | нагр |  |  |  | X0 | Y0 | R |  | нагр |  |  |  | X0 | Y0 | R
Телефон/факс +7 (495) 132-30-00, Адрес электронной почты inbox@inj-geo.ru | [11 empty] | Телефон/факс +7 (495) 132-30-00, Адрес электронной почты inbox@inj-geo.ru | [12 empty] | 0 | [7 empty] | 0 | [6 empty] | 0 | [7 empty] | 0
[21 empty] | девиатор | [6 empty] | девиатор | [6 empty] | девиатор | [7 empty] | девиатор
Испытательная лаборатория ООО «ИнжГео» | [11 empty] | Испытательная лаборатория ООО «ИнжГео» | [8 empty] | x0 | Угол | X | Y |  |  |  | x0 |  | Угол | X | Y |  |  | x0 |  | Угол | X | Y |  |  |  | x0 |  | Угол | X | Y
Адрес места осуществления деятельности лаборатории: г. Москва, просп. Вернадского, д. 51, стр. 1 | [11 empty] | Адрес места осуществления деятельности лаборатории: г. Москва, просп. Вернадского, д. 51, стр. 1 | [9 empty] | 0 | [7 empty] | 0 | [6 empty] | 0 | [7 empty] | 0
Телефон +7(910)4557682, E-mail: slg85@mail.ru | [11 empty] | Телефон +7(910)4557682, E-mail: slg85@mail.ru | [9 empty] | 5 | [7 empty] | 5 | [6 empty] | 5 | [7 empty] | 5
[22 empty] | 10 | [7 empty] | 10 | [6 empty] | 10 | [7 empty] | 10
[12 empty] | Протокол испытаний № 13-63/265 от 21-07-2023 | [9 empty] | 15 | [7 empty] | 15 | [6 empty] | 15 | [7 empty] | 15
[22 empty] | 20 | [7 empty] | 20 | [6 empty] | 20 | [7 empty] | 20
[12 empty] | Наименование и адрес заказчика: Переход трубопровода через р. Енисей | [9 empty] | 25 | [7 empty] | 25 | [6 empty] | 25 | [7 empty] | 25
[12 empty] | Наименование объекта: ООО Регионстрой | [9 empty] | 30 | [7 empty] | 30 | [6 empty] | 30 | [7 empty] | 30
Наименование используемого метода/методики: ГОСТ 12248.4-2020 | [11 empty] | Наименование используемого метода/методики: ГОСТ 12248.3-2020 | [9 empty] | 35 | [7 empty] | 35 | [6 empty] | 35 | [7 empty] | 35
Условия проведения испытания: температура окружающей среды (18 - 25)0С, влажность воздуха (40 - 75)% | [11 empty] | Условия проведения испытания: температура окружающей среды (18 - 25)0С, влажность воздуха (40 - 75)% | [9 empty] | 40 | [7 empty] | 40 | [6 empty] | 40 | [7 empty] | 40
[12 empty] | Дата получение объекта подлежащего испытаниям: 24-06-2023 | [9 empty] | 45 | [7 empty] | 45 | [6 empty] | 45 | [7 empty] | 45
[12 empty] | Дата испытания: 25.10.2022-19.11.2265 | [9 empty] | 50 | [7 empty] | 50 | [6 empty] | 50 | [7 empty] | 50
[22 empty] | 55 | [7 empty] | 55 | [6 empty] | 55 | [7 empty] | 55
Испытание грунтов методом трехосного сжатия | [11 empty] | Испытание грунтов методом трехосного сжатия | [9 empty] | 60 | [7 empty] | 60 | [6 empty] | 60 | [7 empty] | 60
[22 empty] | 65 | [7 empty] | 65 | [6 empty] | 65 | [7 empty] | 65
Лабораторный номер: | [6 empty] | We, д.е. = |  |  |  |  | Лабораторный номер: |  | 1300 |  |  |  | We, д.е. = | 0.5113382 |  |  | 70 | [7 empty] | 70 | [6 empty] | 70 | [7 empty] | 70
Номер скважины: | [6 empty] | ρ, г/см3 = |  |  |  |  | Номер скважины: |  | BH-149 |  |  |  | ρ, г/см3 = | 1.56 |  |  | 75 | [7 empty] | 75 | [6 empty] | 75 | [7 empty] | 75
Глубина отбора, м: | [6 empty] | ρs, г/см3 = |  |  |  |  | Глубина отбора, м: |  | 1.5 |  |  |  | ρs, г/см3 = | 2.74 |  |  | 80 | [7 empty] | 80 | [6 empty] | 80 | [7 empty] | 80
Наименование грунта: | [6 empty] | e, д.е. = |  |  |  |  | Наименование грунта: |  | Суглинок, после оттаивания текучий, легкий песчанистый |  |  |  | e, д.е. = | 1.65453 |  |  | 85 | [7 empty] | 85 | [6 empty] | 85 | [7 empty] | 85
Схема проведения опыта: | [6 empty] | IL, д.е. = |  |  |  |  | Схема проведения опыта: |  | КД |  |  |  | IL, д.е. = | 3.2 |  |  | 90 | [7 empty] | 90 | [6 empty] | 90 | [7 empty] | 90
[22 empty] | 95 | [7 empty] | 95 | [6 empty] | 95 | [7 empty] | 95
[22 empty] | 100 | [7 empty] | 100 | [6 empty] | 100 | [7 empty] | 100
Результаты испытаний | [11 empty] | Результаты испытаний | [9 empty] | 105 | [7 empty] | 105 | [6 empty] | 105 | [7 empty] | 105
[22 empty] | 110 | [7 empty] | 110 | [6 empty] | 110 | [7 empty] | 110
[22 empty] | 115 | [7 empty] | 115 | [6 empty] | 115 | [7 empty] | 115
[22 empty] | 120 | [7 empty] | 120 | [6 empty] | 120 | [7 empty] | 120
[22 empty] | 125 | [7 empty] | 125 | [6 empty] | 125 | [7 empty] | 125
[22 empty] | 130 | [7 empty] | 130 | [6 empty] | 130 | [7 empty] | 130
[22 empty] | 135 | [7 empty] | 135 | [6 empty] | 135 | [7 empty] | 135
[22 empty] | 140 | [7 empty] | 140 | [6 empty] | 140 | [7 empty] | 140
[22 empty] | 145 | [7 empty] | 145 | [6 empty] | 145 | [7 empty] | 145
[22 empty] | 150 | [7 empty] | 150 | [6 empty] | 150 | [7 empty] | 150
[22 empty] | 155 | [7 empty] | 155 | [6 empty] | 155 | [7 empty] | 155
[22 empty] | 160 | [7 empty] | 160 | [6 empty] | 160 | [7 empty] | 160
[22 empty] | 165 | [7 empty] | 165 | [6 empty] | 165 | [7 empty] | 165
[22 empty] | 170 | [7 empty] | 170 | [6 empty] | 170 | [7 empty] | 170
[22 empty] | 175 | [7 empty] | 175 | [6 empty] | 175 | [7 empty] | 175
[22 empty] | 180 | [7 empty] | 180 | [6 empty] | 180 | [7 empty] | 180
[13 empty] | Давление в камере, Мпа σ3 | Вертикальная нагрузка, Мпа σ1 | Поровое давление, Мпа u
| K0, д.е. | 0.8263518 |  |  |  |  | Коэфф. Точки | [5 empty] | 0.05 | 0.07816435 | [5 empty] | 1 | [6 empty] | σ3,кПа | σ1,кПа | u, кПа |  |  |  | 4
| q_zg, МПа | 0.04131759 | [10 empty] | 0.15 | 0.220192 | [27 empty] | δ3, Мпа | δ1-δ3, МПа | δ1, МПа | δ1, КПа
|  |  | Модуль деформации, МПа: | [9 empty] | 0.25 | 0.3622197 | [21 empty] | С, МПа:
|  |  | Е0= |  | Точки модуля (полное напр.), МПа |  |  |  | 0.04131759 | 0.06610815 | [25 empty] | φ, град:
|  |  | E50 = |  | qf (полное напр.), МПа |  |  |  | 0.06301504 | [26 empty] | E, Мпа
|  |  | Коэф. Поперечной деформации, ϑ = | [9 empty] | Эффективные значения угла внутреннего трения и удельного сцепления ϕ', С' | [13 empty] | x | 0
[13 empty] | ϕ', град. = | 10 | [12 empty] | y |  |  |  | С, кПа | φ,°
[13 empty] | С', МПа = | 0.003
| Исполнитель: | [6 empty] | Морозов Д.С. |  |  |  |  | Исполнитель: |  |  |  |  | Морозов Д.С.
| Начальник исп. лаборатории: | [6 empty] | Семиколенова Л.Г. |  |  |  |  | Начальник исп. лаборатории: |  |  |  |  | Семиколенова Л.Г.
Лист 1 , всего листов 2 | [11 empty] | Лист 2 , всего листов 2
Частичное воспроизведение протокола испытаний без письменного разрешения ООО «ИнжГео» ЗАПРЕЩАЕТСЯ | [11 empty] | Частичное воспроизведение протокола испытаний без письменного разрешения ООО «ИнжГео» ЗАПРЕЩАЕТСЯ
[5 empty] | второй график |  | первый график | [9 empty] | К Пуассона
dev50 | epsE50 | ind | devE0 | epsE0 | dev | eps | sigma |  | dev1 | eps1 | dev2 | eps2 | dev3 | eps3 |  | Глины
0.01301504 | 0.01161186 |  |  |  | 0 | 0 |  |  | 0 | 0 | 0 | 0 | 0 | 0 |  | < 0 | 0,20-0,30
ind |  |  |  |  | 0.0009287488 | 0.001640573 |  |  | 0.002972859 | 0.001652835 | 0.008634424 | 0.001649472 | 0.01621059 | 0.00165145 |  | 0-0,25 | 0,30-0,38
2 |  |  |  |  | 0.006197639 | 0.003870619 |  |  | 0.005577137 | 0.00330567 | 0.01474032 | 0.002922474 | 0.0336659 | 0.004122629 |  | 0,25< | 0,38-0,45
E0 |  |  |  |  | 0.00538157 | 0.00492172 |  |  | 0.0075 | 0.004683984375 | 0.01996385 | 0.004948417 | 0.03670812 | 0.004954351 |  | Суглинки | 0,35-0,37
epsE0 | devE0 |  |  |  | 0.008041968 | 0.006562293 |  |  | 0.009069599 | 0.00661134 | 0.0236099 | 0.00659789 | 0.04116267 | 0.006605802 |  | Пески и супеси | 0,30-0,35
0.003870619 | 0.006197639 |  |  |  | 0.008500281 | 0.008202866 |  |  | 0.0105267 | 0.008264175 | 0.02629643 | 0.008247362 | 0.04443044 | 0.008257252
[5 empty] | 0.01178658 | 0.009843439 |  |  | 0.01141766 | 0.00991701 | 0.02951335 | 0.009896835 | 0.04794011 | 0.009908703
График E50 |  | График E |  |  | 0.01301504 | 0.01161186 |  |  | 0.01251291 | 0.01156984 | 0.03205058 | 0.01154631 | 0.05102037 | 0.01156015
eps | q | sigma |  |  | 0.01200013 | 0.01312459 |  |  | 0.0135829 | 0.01322268 | 0.03509601 | 0.0133828125 | 0.05610984 | 0.01377642
Горизонтальная линия E50 |  | Касательная |  |  | 0.01405045 | 0.01476516 |  |  | 0.01408218 | 0.01405195 | 0.03675421 | 0.01484525 | 0.05817305 | 0.01486305
0 |  | a | b |  | 0.01607479 | 0.01640573 |  |  | 0.0155328 | 0.01652835 | 0.03993844 | 0.01649472 | 0.06149058 | 0.0165145
|  |  | 0 |  | 0.01606574 | 0.01804631 |  |  | 0.01669072 | 0.01818118 | 0.0427193 | 0.0181442 | 0.06605621 | 0.01816595
Вертикальная линия E50 |  | p1 и p2 |  |  | 0.01801589 | 0.01968688 |  |  | 0.01755059 | 0.01983402 | 0.04486634 | 0.01979367 | 0.07020026 | 0.01981741
| 0 | 0 |  |  | 0.01891782 | 0.02132745 |  |  | 0.0185983 | 0.02148685 | 0.04734914 | 0.02144314 | 0.07375302 | 0.02146886
[5 empty] | 0.01776412 | 0.02296802 |  |  | 0.01981974 | 0.02313969 | 0.04983723 | 0.02309261 | 0.07834482 | 0.02312031
Касательная линия E50 |  |  |  |  | 0.02054736 | 0.0246086 |  |  | 0.02080082 | 0.02479252 | 0.0522002 | 0.02474209 | 0.08290596 | 0.02477176
0 | 0 | Горизонтальная 1 |  |  | 0.02026015 | 0.02624917 |  |  | 0.02152743 | 0.02644536 | 0.0551076 | 0.02639156 | 0.08656675 | 0.02642321
[5 empty] | 0.02089506 | 0.02788974 |  |  | 0.02248546 | 0.02809819 | 0.05662898 | 0.02804103 | 0.0896575 | 0.02807466
Горизонтальная линия qкр |  |  |  |  | 0.02244468 | 0.02953032 |  |  | 0.02326081 | 0.02975103 | 0.05883392 | 0.0296905 | 0.09300851 | 0.02972611
Горизонтальная линия q |  | Горизонтальная 2 |  |  | 0.0209016 | 0.03117089 |  |  | 0.02403937 | 0.03140386 | 0.06039198 | 0.03133998 | 0.09545011 | 0.03137756
0 |  | 0 |  |  | 0.02125893 | 0.03281146 |  |  | 0.02460704 | 0.0330567 | 0.0614727 | 0.03298945 | 0.09791258 | 0.03302901
[5 empty] | 0.02256957 | 0.03445204 |  |  | 0.02494972 | 0.03470953 | 0.0622486 | 0.03463892 | 0.09942626 | 0.03468046
Вертикальная линия q |  |  |  |  | 0.02387103 | 0.03609261 |  |  | 0.02539454 | 0.03636237 | 0.06358997 | 0.03628839 | 0.1013822 | 0.03633191
| 0 |  |  |  | 0.02316128 | 0.03773318 |  |  | 0.02552659 | 0.0380152 | 0.06430612 | 0.03793787 | 0.1017979 | 0.03798336
[5 empty] | 0.02343826 | 0.03937376 |  |  | 0.02584703 | 0.03966804 | 0.06479144 | 0.03958734 | 0.1028661 | 0.03963481
[5 empty] | 0.02269992 | 0.04101433 |  |  | 0.0262536 | 0.04132087 | 0.0654403 | 0.04123681 | 0.1046777 | 0.04128626
[5 empty] | 0.02294421 | 0.0426549 |  |  | 0.02664402 | 0.04297371 | 0.0662471 | 0.04288628 | 0.1052238 | 0.04293771
[5 empty] | 0.02316909 | 0.04429548 |  |  | 0.02691602 | 0.04462654 | 0.0669062 | 0.04453576 | 0.1069953 | 0.04458916
[5 empty] | 0.02437249 | 0.04593605 |  |  | 0.02696734 | 0.04627938 | 0.067512 | 0.04618523 | 0.1080833 | 0.04624061
[5 empty] | 0.02355238 | 0.04757662 |  |  | 0.02729571 | 0.04793221 | 0.06805888 | 0.0478347 | 0.1082787 | 0.04789206
[5 empty] | 0.02370671 | 0.0492172 |  |  | 0.02759886 | 0.04958505 | 0.06854123 | 0.04948417 | 0.1089725 | 0.04954351
[5 empty] | 0.02483342 | 0.05085777 |  |  | 0.02757453 | 0.05123788 | 0.06905341 | 0.05113365 | 0.1098557 | 0.05119496
[5 empty] | 0.02593047 | 0.05249834 |  |  | 0.02782045 | 0.05289072 | 0.06958983 | 0.05278312 | 0.1106192 | 0.05284641
[5 empty] | 0.02603008 | 0.05413892 |  |  | 0.02793435 | 0.05454355 | 0.06944485 | 0.05443259 | 0.1114542 | 0.05449786
[5 empty] | 0.02402737 | 0.05577949 |  |  | 0.02811396 | 0.05619639 | 0.07019202 | 0.05608206 | 0.1109515 | 0.05614931
[5 empty] | 0.02602675 | 0.05742006 |  |  | 0.02816435 | 0.05784922 | 0.07008827 | 0.05773154 | 0.1122197 | 0.05780076
[5 empty] | 0.02400749 | 0.05906063 |  |  | 0.02816285 | 0.05950206 | 0.06967934 | 0.05938101 | 0.1111088 | 0.05945222
[5 empty] | 0.02497203 | 0.06070121 |  |  | 0.0281458 | 0.06115489 | 0.06952177 | 0.06103048 | 0.1114309 | 0.06110367
[5 empty] | 0.02392145 | 0.06234178 |  |  | 0.0279107 | 0.06280773 | 0.06982039 | 0.06267995 | 0.1113818 | 0.06275512
[5 empty] | 0.02585684 | 0.06398235 |  |  | 0.02795877 | 0.06446056 | 0.06917818 | 0.06432943 | 0.1106664 | 0.06440657
[5 empty] | 0.02577926 | 0.06562293 |  |  | 0.02789118 | 0.0661134 | 0.06939808 | 0.0659789 | 0.1111894 | 0.06605802
[5 empty] | 0.02468981 | 0.0672635 |  |  | 0.02790914 | 0.06776623 | 0.06918307 | 0.06762837 | 0.1103554 | 0.06770947
[5 empty] | 0.02558955 | 0.06890407 |  |  | 0.02761383 | 0.06941907 | 0.0688361 | 0.06927784 | 0.1100694 | 0.06936092
[5 empty] | 0.02347958 | 0.07054465 |  |  | 0.02770646 | 0.0710719 | 0.06876012 | 0.07092732 | 0.109736 | 0.07101237
[5 empty] | 0.02436097 | 0.07218522 |  |  | 0.02758823 | 0.07272474 | 0.06825811 | 0.07257679 | 0.10916 | 0.07266382
[5 empty] | 0.02523481 | 0.07382579 |  |  | 0.02736031 | 0.07437757 | 0.06813303 | 0.07422626 | 0.1084462 | 0.07431527
[5 empty] | 0.02510216 | 0.07546637 |  |  | 0.02722392 | 0.07603041 | 0.06748782 | 0.07587573 | 0.1082992 | 0.07596672
[5 empty] | 0.02496412 | 0.07710694 |  |  | 0.02698025 | 0.07768324 | 0.06762546 | 0.07752521 | 0.1074238 | 0.07761817
[5 empty] | 0.02382176 | 0.07874751 |  |  | 0.02703048 | 0.07933608 | 0.0666489 | 0.07917468 | 0.1073248 | 0.07926962
[5 empty] | 0.02367616 | 0.08038809 |  |  | 0.02687582 | 0.08098891 | 0.0667611 | 0.08082415 | 0.107007 | 0.08092107
[5 empty] | 0.02252841 | 0.08202866 |  |  | 0.02661746 | 0.08264175 | 0.06646503 | 0.08247362 | 0.105875 | 0.08257252
[5 empty] | 0.02337957 | 0.08366923 |  |  | 0.0265566 | 0.08429458 | 0.06556364 | 0.0841231 | 0.1049337 | 0.08422397
[5 empty] | 0.02323074 | 0.08530981 |  |  | 0.02619443 | 0.08594742 | 0.06555989 | 0.08577257 | 0.1044878 | 0.08587542
[5 empty] | 0.024083 | 0.08695038 |  |  | 0.02603214 | 0.08760025 | 0.06515676 | 0.08742204 | 0.103442 | 0.08752687
[5 empty] | 0.02193488 | 0.08859095 |  |  | 0.02597094 | 0.08925309 | 0.06415718 | 0.08907151 | 0.1036011 | 0.08917832
[5 empty] | 0.02176793 | 0.09023153 |  |  | 0.02581015 | 0.09090592 | 0.06374869 | 0.09072099 | 0.1031564 | 0.09082977
[5 empty] | 0.02258109 | 0.0918721 |  |  | 0.02552988 | 0.09255876 | 0.06388327 | 0.09237046 | 0.1020274 | 0.09248122
[5 empty] | 0.02337787 | 0.09351267 |  |  | 0.0255275 | 0.09421159 | 0.0632658 | 0.09401993 | 0.1008122 | 0.09413267
[5 empty] | 0.02316181 | 0.09515325 |  |  | 0.02510691 | 0.09586443 | 0.0623059 | 0.0956694 | 0.1004264 | 0.09578412
[5 empty] | 0.02193642 | 0.09679382 |  |  | 0.025072 | 0.09751726 | 0.06201323 | 0.09731888 | 0.09888553 | 0.09743557
[5 empty] | 0.02170521 | 0.09843439 |  |  | 0.02482666 | 0.0991701 | 0.06129744 | 0.09896835 | 0.09780496 | 0.09908703
[5 empty] | 0.02147171 | 0.100075 |  |  | 0.02447478 | 0.1008229 | 0.06106816 | 0.1006178 | 0.09760021 | 0.1007385
[5 empty] | 0.02023944 | 0.1017155 |  |  | 0.02412027 | 0.1024758 | 0.06013504 | 0.1022673 | 0.09678674 | 0.1023899
[5 empty] | 0.02201191 | 0.1033561 |  |  | 0.02386701 | 0.1041286 | 0.05940773 | 0.1039168 | 0.09538005 | 0.1040414
[5 empty] | 0.02179265 | 0.1049967 |  |  | 0.0237189 | 0.1057814 | 0.05859587 | 0.1055662 | 0.0940956 | 0.1056928
[5 empty] | 0.01958221 | 0.1066373 |  |  | 0.02347983 | 0.1074343 | 0.05800911 | 0.1072157 | 0.09324886 | 0.1073443
[5 empty] | 0.02135614 | 0.1082778 |  |  | 0.0232504 | 0.1090871 | 0.05733381 | 0.1088652 | 0.09183374 | 0.1089957
[5 empty] | 0.02011225 | 0.1099184 |  |  | 0.02300375 | 0.1107399 | 0.05720592 | 0.1105147 | 0.09194209 | 0.1106472
[5 empty] | 0.01985557 | 0.111559 |  |  | 0.02263761 | 0.1123928 | 0.05653335 | 0.1121641 | 0.09087535 | 0.1122986
[5 empty] | 0.01859115 | 0.1131996 |  |  | 0.02235754 | 0.1140456 | 0.05602992 | 0.1138136 | 0.08955565 | 0.1139501
[5 empty] | 0.01932402 | 0.1148401 |  |  | 0.02206913 | 0.1156984 | 0.05500942 | 0.1154631 | 0.08770517 | 0.1156015
[5 empty] | 0.02005923 | 0.1164807 |  |  | 0.02177794 | 0.1173513 | 0.05428566 | 0.1171125 | 0.08654604 | 0.117253
[5 empty] | 0.0188018 | 0.1181213 |  |  | 0.02148955 | 0.1190041 | 0.05367246 | 0.118762 | 0.08630042 | 0.1189044
[5 empty] | 0.01755678 | 0.1197618 |  |  | 0.02120953 | 0.120657 | 0.05288361 | 0.1204115 | 0.08489047 | 0.1205559
[5 empty] | 0.0183292 | 0.1214024 |  |  | 0.02114346 | 0.1223098 | 0.05253293 | 0.122061 | 0.08403834 | 0.1222073
[5 empty] | 0.01712411 | 0.123043 |  |  | 0.02069691 | 0.1239626 | 0.05153422 | 0.1237104 | 0.08216618 | 0.1238588
[5 empty] | 0.01794653 | 0.1246836 |  |  | 0.02067546 | 0.1256155 | 0.05080129 | 0.1253599 | 0.08139615 | 0.1255102
[5 empty] | 0.01880151 | 0.1263241 |  |  | 0.02028468 | 0.1272683 | 0.05064794 | 0.1270094 | 0.0813504 | 0.1271617
[5 empty] | 0.01769409 | 0.1279647 |  |  | 0.02033013 | 0.1289211 | 0.05018799 | 0.1286589 | 0.08015108 | 0.1288131
[5 empty] | 0.0166293 | 0.1296053 |  |  | 0.02011741 | 0.130574 | 0.05003524 | 0.1303083 | 0.08032035 | 0.1304646
[5 empty] | 0.01861161 | 0.1312459 |  |  | 0.02015208 | 0.1322268 | 0.04980349 | 0.1319578 | 0.07938036 | 0.132116
[5 empty] | 0.01661651 | 0.1328864 |  |  | 0.02003783 | 0.1338796 | 0.04979003 | 0.1336073 | 0.07943939 | 0.1337675
[5 empty] | 0.01862855 | 0.134527 |  |  | 0.02014414 | 0.1355325 | 0.05001046 | 0.1352567 | 0.07956765 | 0.1354189
[5 empty] | 0.01664736 | 0.1361676 |  |  | 0.01995824 | 0.1371853 | 0.05004997 | 0.1369062 | 0.07982673 | 0.1370704
[5 empty] | 0.01667257 | 0.1378081 |  |  | 0.02007972 | 0.1388381 | 0.05020756 | 0.1385557 | 0.079715 | 0.1387218
[5 empty] | 0.0167038 | 0.1394487 |  |  | 0.02000817 | 0.140491 | 0.05038222 | 0.1402052 | 0.08023084 | 0.1403733
[5 empty] | 0.01774069 | 0.1410893 |  |  | 0.02004318 | 0.1421438 | 0.04977291 | 0.1418546 | 0.07977262 | 0.1420247
[5 empty] | 0.01878288 | 0.1427299 |  |  | 0.02008435 | 0.1437966 | 0.05057864 | 0.1435041 | 0.08073871 | 0.1436762
[5 empty] | 0.01682997 | 0.1443704 |  |  | 0.02013125 | 0.1454495 | 0.05029839 | 0.1451536 | 0.08092748 | 0.1453276
[5 empty] | 0.01788162 | 0.146011 |  |  | 0.02018348 | 0.1471023 | 0.05013114 | 0.146803 | 0.0804373 | 0.1469791
[5 empty] | 0.01893744 | 0.1476516 |  |  | 0.02044063 | 0.1487551 | 0.05097588 | 0.1484525 | 0.08046655 | 0.1486305
[5 empty] | 0.01899707 | 0.1492922 |  |  | 0.0205023 | 0.150408 | 0.05113159 | 0.150102 | 0.0817136 | 0.150282
[5 empty] | 0.01906114 | 0.1509327 |  |  | 0.02036807 | 0.1520608 | 0.05099727 | 0.1517515 | 0.08087683 | 0.1519334
[5 empty] | 0.01716888 | 0.1525733 |  |  | 0.02064266 | 0.1537137 | 0.05080289 | 0.1534009 | 0.08138554 | 0.1535849
[5 empty] | 0.01933249 | 0.1542139 |  |  | 0.02057399 | 0.1553665 | 0.05186348 | 0.1550504 | 0.08193103 | 0.1552363
[5 empty] | 0.0175408 | 0.1558545 |  |  | 0.02086404 | 0.1570193 | 0.05226325 | 0.1566999 | 0.08310577 | 0.1568878
[5 empty] | 0.01978263 | 0.157495 |  |  | 0.02110045 | 0.1586722 | 0.05227159 | 0.1583494 | 0.08436061 | 0.1585392
[5 empty] | 0.0200468 | 0.1591356 |  |  | 0.02137084 | 0.160325 | 0.05355786 | 0.1599988 | 0.08544641 | 0.1601907
[5 empty] | 0.01832215 | 0.1607762 |  |  | 0.02156286 | 0.1619778 | 0.05369145 | 0.1616483 | 0.08611404 | 0.1618421
[5 empty] | 0.0195975 | 0.1624167 |  |  | 0.02196415 | 0.1636307 | 0.05464172 | 0.1632978 | 0.08761435 | 0.1634936
[5 empty] | 0.01986168 | 0.1640573 |  |  | 0.02216233 | 0.1652835 | 0.05547805 | 0.1649472 | 0.08869821 | 0.165145
[5 empty] | 0.0201035 | 0.1656979 |  |  | 0.02254505 | 0.1669363 | 0.05636981 | 0.1665967 | 0.08991647 | 0.1667965
[5 empty] | 0.02131252 | 0.1673385 |  |  | 0.02279994 | 0.1685892 | 0.05648638 | 0.1682462 | 0.09061999 | 0.1684479
[5 empty] | 0.02050531 | 0.168979 |  |  | 0.02301946 | 0.170242 | 0.05722158 | 0.1698957 | 0.09218615 | 0.1700994
[5 empty] | 0.02069334 | 0.1706196 |  |  | 0.02332809 | 0.1718948 | 0.05783794 | 0.1715451 | 0.09281506 | 0.1717508
[5 empty] | 0.02187695 | 0.1722602 |  |  | 0.0234316 | 0.1735477 | 0.05864175 | 0.1731946 | 0.0928237 | 0.1734023
[5 empty] | 0.0220565 | 0.1739008 |  |  | 0.02363038 | 0.1752005 | 0.05863401 | 0.1748441 | 0.09441364 | 0.1750537
[5 empty] | 0.02223234 | 0.1755413 |  |  | 0.02382481 | 0.1768533 | 0.05921567 | 0.1764936 | 0.09438642 | 0.1767052
[5 empty] | 0.02040482 | 0.1771819 |  |  | 0.02401529 | 0.1785062 | 0.05988771 | 0.178143 | 0.09554362 | 0.1783566
[5 empty] | 0.02057431 | 0.1788225 |  |  | 0.02430222 | 0.180159 | 0.0604511 | 0.1797925 | 0.09678678 | 0.1800081
[5 empty] | 0.02274116 | 0.1804631 |  |  | 0.02438598 | 0.1818118 | 0.06040682 | 0.181442 | 0.09721747 | 0.1816595
[5 empty] | 0.02090572 | 0.1821036 |  |  | 0.02466697 | 0.1834647 | 0.06115582 | 0.1830914 | 0.09823725 | 0.183311
[5 empty] | 0.02106834 | 0.1837442 |  |  | 0.02464557 | 0.1851175 | 0.0615991 | 0.1847409 | 0.09904767 | 0.1849624
[5 empty] | 0.02122938 | 0.1853848 |  |  | 0.02482219 | 0.1867704 | 0.0617376 | 0.1863904 | 0.0996503 | 0.1866139
[5 empty] | 0.02339543 | 0.1870253 |  |  | 0.02509804 | 0.1884232 | 0.06267712 | 0.1880399 | 0.09985156 | 0.1882653
[5 empty] | 0.02357026 | 0.1886659 |  |  | 0.02538332 | 0.190076 | 0.06294222 | 0.1896893 | 0.1002921 | 0.1899168
[5 empty] | 0.02274779 | 0.1903065 |  |  | 0.02557578 | 0.1917289 | 0.06332226 | 0.1913388 | 0.1015593 | 0.1915682
[5 empty] | 0.02292193 | 0.1919471 |  |  | 0.02556867 | 0.1933817 | 0.06430054 | 0.1929883 | 0.1027264 | 0.1932197
[5 empty] | 0.0240866 | 0.1935876 |  |  | 0.02585525 | 0.1950345 | 0.06466037 | 0.1946378 | 0.1030665 | 0.1948711
[5 empty] | 0.0222357 | 0.1952282 |  |  | 0.02612878 | 0.1966874 | 0.06488507 | 0.1962872 | 0.1034528 | 0.1965226
[5 empty] | 0.02236315 | 0.1968688 |  |  | 0.02618253 | 0.1983402 | 0.06545794 | 0.1979367 | 0.1036587 | 0.1981741
[5 empty] | 0.02446285 | 0.1985094 |  |  | 0.02640976 | 0.199993 | 0.0652623 | 0.1995862 | 0.1044574 | 0.1998255
[5 empty] | 0.02453283 | 0.2001499 |  |  | 0.02640373 | 0.2016459 | 0.0659816 | 0.2012356 | 0.105322 | 0.201477
[5 empty] | 0.02259663 | 0.2017905 |  |  | 0.02657434 | 0.2032987 | 0.06605614 | 0.2028851 | 0.105802 | 0.2031284
[5 empty] | 0.02365902 | 0.2034311 |  |  | 0.02644322 | 0.2049515 | 0.06582687 | 0.2045346 | 0.1053758 | 0.2047799
[5 empty] | 0.02471997 | 0.2050716 |  |  | 0.02661054 | 0.2066044 | 0.0661937 | 0.2061841 | 0.1064435 | 0.2064313
[5 empty] | 0.02377947 | 0.2067122 |  |  | 0.02677627 | 0.2082572 | 0.0661566 | 0.2078335 | 0.1062047 | 0.2080828
[5 empty] | 0.02383749 | 0.2083528 |  |  | 0.0267404 | 0.20991 | 0.06681548 | 0.209483 | 0.1068596 | 0.2097342
[5 empty] | 0.02289401 | 0.2099934 |  |  | 0.02670288 | 0.2115629 | 0.06637029 | 0.2111325 | 0.106508 | 0.2113857
[5 empty] | 0.023949 | 0.2116339 |  |  | 0.02676371 | 0.2132157 | 0.06682098 | 0.2127819 | 0.1066498 | 0.2130371
[5 empty] | 0.02300245 | 0.2132745 |  |  | 0.02702285 | 0.2148685 | 0.06736747 | 0.2144314 | 0.1072848 | 0.2146886
[5 empty] | 0.02305433 | 0.2149151 |  |  | 0.02688028 | 0.2165214 | 0.06680971 | 0.2160809 | 0.1076131 | 0.21634
[5 empty] | 0.02310461 | 0.2165557 |  |  | 0.02713597 | 0.2181742 | 0.06694764 | 0.2177304 | 0.1079344 | 0.2179915
[5 empty] | 0.02515329 | 0.2181962 |  |  | 0.02698991 | 0.2198271 | 0.06708118 | 0.2193798 | 0.1073487 | 0.2196429
[5 empty] | 0.02420032 | 0.2198368 |  |  | 0.02704206 | 0.2214799 | 0.0678103 | 0.2210293 | 0.1079559 | 0.2212944
[5 empty] | 0.0252457 | 0.2214774 |  |  | 0.0270924 | 0.2231327 | 0.06783491 | 0.2226788 | 0.108156 | 0.2229458
[5 empty] | 0.0242894 | 0.223118 |  |  | 0.02734091 | 0.2247856 | 0.06775496 | 0.2243283 | 0.1085487 | 0.2245973
[5 empty] | 0.0243314 | 0.2247585 |  |  | 0.02718756 | 0.2264384 | 0.06787039 | 0.2259777 | 0.108134 | 0.2262487
[5 empty] | 0.02337167 | 0.2263991 |  |  | 0.02723232 | 0.2280912 | 0.06808114 | 0.2276272 | 0.1087118 | 0.2279002
[5 empty] | 0.02341019 | 0.2280397 |  |  | 0.02747518 | 0.2297441 | 0.06818714 | 0.2292767 | 0.1093821 | 0.2295516
[5 empty] | 0.02544694 | 0.2296802 |  |  | 0.0273161 | 0.2313969 | 0.06818834 | 0.2309261 | 0.1094446 | 0.2312031
[5 empty] | 0.0234819 | 0.2313208 |  |  | 0.02745507 | 0.2330497 | 0.06838467 | 0.2325756 | 0.1091993 | 0.2328545
[5 empty] | 0.02451504 | 0.2329614 |  |  | 0.02759205 | 0.2347026 | 0.06857607 | 0.2342251 | 0.1096462 | 0.234506
[5 empty] | 0.02354635 | 0.234602 |  |  | 0.02762702 | 0.2363554 | 0.06826248 | 0.2358746 | 0.1098851 | 0.2361574
[5 empty] | 0.0255758 | 0.2362425 |  |  | 0.02745997 | 0.2380082 | 0.06834384 | 0.237524 | 0.1091158 | 0.2378089
[5 empty] | 0.02560336 | 0.2378831 |  |  | 0.02759085 | 0.2396611 | 0.06882009 | 0.2391735 | 0.1095384 | 0.2394603
[5 empty] | 0.02462902 | 0.2395237 |  |  | 0.02751966 | 0.2413139 | 0.06879116 | 0.240823 | 0.1094527 | 0.2411118
[5 empty] | 0.02465275 | 0.2411643 |  |  | 0.02754635 | 0.2429667 | 0.06895699 | 0.2424725 | 0.1101586 | 0.2427632
[5 empty] | 0.02567453 | 0.2428048 |  |  | 0.02767092 | 0.2446196 | 0.06871753 | 0.2441219 | 0.109756 | 0.2444147
[5 empty] | 0.02469434 | 0.2444454 |  |  | 0.02769333 | 0.2462724 | 0.06877271 | 0.2457714 | 0.1105449 | 0.2460661
[5 empty] | 0.02571216 | 0.246086 |  |  | 0.02761355 | 0.2479252 | 0.06922247 | 0.2474209 | 0.1101251 | 0.2477176
[5 empty] | 0.02372796 | 0.2477266 |  |  | 0.02773158 | 0.2495781 | 0.06866675 | 0.2490703 | 0.1098964 | 0.249369
[5 empty] | 0.02374172 | 0.2493671 |  |  | 0.02784737 | 0.2512309 | 0.06900548 | 0.2507198 | 0.110859 | 0.2510205
[5 empty] | 0.02575341 | 0.2510077 |  |  | 0.0277609 | 0.2528838 | 0.06913861 | 0.2523693 | 0.1107125 | 0.2526719
[5 empty] | 0.02476303 | 0.2526483 |  |  | 0.02787216 | 0.2545366 | 0.06896608 | 0.2540188 | 0.1107569 | 0.2543234
[5 empty] | 0.02377054 | 0.2542888 |  |  | 0.02788111 | 0.2561894 | 0.06888782 | 0.2556682 | 0.1101922 | 0.2559748
[5 empty] | 0.02477591 | 0.2559294 |  |  | 0.02768773 | 0.2578423 | 0.06940376 | 0.2573177 | 0.1106182 | 0.2576263
[5 empty] | 0.02477914 | 0.25757 |  |  | 0.02779199 | 0.2594951 | 0.06941386 | 0.2589672 | 0.1111349 | 0.2592777
[5 empty] | 0.02578018 | 0.2592106 |  |  | 0.02789388 | 0.2611479 | 0.06891805 | 0.2606166 | 0.1108421 | 0.2609292
[5 empty] | 0.02574536 | 0.2608511 |  |  | 0.02777497 | 0.2628008 | 0.06935956 | 0.2622661 | 0.1101595 | 0.2625806
[5 empty] | 0.02464818 | 0.2624917 |  |  | 0.02768831 | 0.2644536 | 0.06873072 | 0.2639156 | 0.1100057 | 0.2642321
[5 empty] | 0.02349562 | 0.2641323 |  |  | 0.0275386 | 0.2661064 | 0.06884689 | 0.2655651 | 0.1090021 | 0.2658835
[5 empty] | 0.02329466 | 0.2657729 |  |  | 0.02743356 | 0.2677593 | 0.06822722 | 0.2672145 | 0.1091794 | 0.267535
[5 empty] | 0.0230523 | 0.2674134 |  |  | 0.02708093 | 0.2694121 | 0.06729085 | 0.268864 | 0.1072683 | 0.2691864
[5 empty] | 0.02477551 | 0.269054 |  |  | 0.02668843 | 0.2710649 | 0.06635694 | 0.2705135 | 0.1066996 | 0.2708379
[5 empty] | 0.02347129 | 0.2706946 |  |  | 0.0265638 | 0.2727178 | 0.06594463 | 0.272163 | 0.1058039 | 0.2724893
[5 empty] | 0.02314663 | 0.2723352 |  |  | 0.02611476 | 0.2743706 | 0.06487307 | 0.2738124 | 0.1039121 | 0.2741408
[5 empty] | 0.0228085 | 0.2739757 |  |  | 0.02564904 | 0.2760234 | 0.06416141 | 0.2754619 | 0.1026547 | 0.2757922
[5 empty] | 0.0214639 | 0.2756163 |  |  | 0.02547438 | 0.2776763 | 0.06322879 | 0.2771114 | 0.1003626 | 0.2774437
[5 empty] | 0.02111981 | 0.2772569 |  |  | 0.0250985 | 0.2793291 | 0.06229436 | 0.2787608 | 0.09896648 | 0.2790951
[5 empty] | 0.02178321 | 0.2788974 |  |  | 0.02472913 | 0.2809819 | 0.06107727 | 0.2804103 | 0.09769702 | 0.2807466
[5 empty] | 0.0224611 | 0.280538 |  |  | 0.02437401 | 0.2826348 | 0.06069667 | 0.2820598 | 0.09618496 | 0.282398
[5 empty] | 0.02016046 | 0.2821786 |  |  | 0.02384086 | 0.2842876 | 0.0598717 | 0.2837093 | 0.09536103 | 0.2840495
[5 empty] | 0.021885 | 0.2838192 |  |  | 0.02363634 | 0.2859405 | 0.05881748 | 0.2853587 | 0.09365082 | 0.2857009
[5 empty] | 0.0196136 | 0.2854597 |  |  | 0.0234407 | 0.2875933 | 0.05808205 | 0.2870082 | 0.09287378 | 0.2873524
[5 empty] | 0.02034117 | 0.2871003 |  |  | 0.02314394 | 0.2892461 | 0.05734381 | 0.2886577 | 0.09179223 | 0.2890038
[5 empty] | 0.01906768 | 0.2887409 |  |  | 0.02264602 | 0.290899 | 0.05620271 | 0.2903072 | 0.0899061 | 0.2906553
[5 empty] | 0.01879313 | 0.2903815 |  |  | 0.02234694 | 0.2925518 | 0.0554587 | 0.2919566 | 0.08941532 | 0.2923067
[5 empty] | 0.02051749 | 0.292022 |  |  | 0.02224666 | 0.2942046 | 0.05481174 | 0.2936061 | 0.0881198 | 0.2939582
[5 empty] | 0.02024076 | 0.2936626 |  |  | 0.02184518 | 0.2958575 | 0.05436178 | 0.2952556 | 0.08701949 | 0.2956096
[5 empty] | 0.0199629 | 0.2953032 |  |  | 0.02154248 | 0.2975103 | 0.05350879 | 0.296905 | 0.0855143 | 0.2972611
[5 empty] | 0.01768391 | 0.2969437 |  |  | 0.02123853 | 0.2991631 | 0.0526527 | 0.2985545 | 0.08460417 | 0.2989125
[5 empty] | 0.01840377 | 0.2985843 |  |  | 0.02093332 | 0.300816 | 0.05239348 | 0.300204 | 0.08288902 | 0.300564
[5 empty] | 0.01912247 | 0.3002249 |  |  | 0.02072683 | 0.3024688 | 0.05133109 | 0.3018535 | 0.08176878 | 0.3022154
[5 empty] | 0.01883998 | 0.3018655 |  |  | 0.02021904 | 0.3041216 | 0.05016547 | 0.3035029 | 0.08084338 | 0.3038669
[5 empty] | 0.01755628 | 0.303506 |  |  | 0.01990994 | 0.3057745 | 0.04949659 | 0.3051524 | 0.07961273 | 0.3055183
[5 empty] | 0.01627138 | 0.3051466 |  |  | 0.0197995 | 0.3074273 | 0.04932439 | 0.3068019 | 0.07837678 | 0.3071698
[5 empty] | 0.01798523 | 0.3067872 |  |  | 0.01938771 | 0.3090801 | 0.04824883 | 0.3084514 | 0.07693545 | 0.3088212
[5 empty] | 0.01669784 | 0.3084278 |  |  | 0.01917455 | 0.310733 | 0.04736986 | 0.3101008 | 0.07638866 | 0.3104727
[5 empty] | 0.01640918 | 0.3100683 |  |  | 0.01876 | 0.3123858 | 0.04648745 | 0.3117503 | 0.07403635 | 0.3121241
[5 empty] | 0.01511924 | 0.3117089 |  |  | 0.01834404 | 0.3140386 | 0.04560154 | 0.3133998 | 0.07377843 | 0.3137756
[5 empty] | 0.014828 | 0.3133495 |  |  | 0.01802665 | 0.3156915 | 0.04541209 | 0.3150492 | 0.07261484 | 0.315427
[5 empty] | 0.01553545 | 0.3149901 |  |  | 0.01790782 | 0.3173443 | 0.04401905 | 0.3166987 | 0.0703455 | 0.3170785
[5 empty] | 0.01624155 | 0.3166306 |  |  | 0.01758753 | 0.3189972 | 0.04382239 | 0.3183482 | 0.06917035 | 0.3187299
[5 empty] | 0.01394632 | 0.3182712 |  |  | 0.01706576 | 0.32065 | 0.04242204 | 0.3199977 | 0.0678893 | 0.3203814
[5 empty] | 0.01564971 | 0.3199118 |  |  | 0.01674248 | 0.3223028 | 0.04201798 | 0.3216471 | 0.06670229 | 0.3220328
[5 empty] | 0.01335172 | 0.3215523 |  |  | 0.01661769 | 0.3239557 | 0.04111015 | 0.3232966 | 0.06620924 | 0.3236843
[5 empty] | 0.01305234 | 0.3231929 |  |  | 0.01619137 | 0.3256085 | 0.0401985 | 0.3249461 | 0.06491008 | 0.3253357
[5 empty] | 0.01475153 | 0.3248335 |  |  | 0.01586349 | 0.3272613 | 0.039383 | 0.3265955 | 0.06350474 | 0.3269872
[5 empty] | 0.0134493 | 0.3264741 |  |  | 0.01553403 | 0.3289142 | 0.03896359 | 0.328245 | 0.06229314 | 0.3286386