## 1
Общество с ограниченной ответственностью "Инженерная геология" (ООО "ИнжГео") | [11 empty] | Общество с ограниченной ответственностью "Инженерная геология" (ООО "ИнжГео")
Юр. адрес: 117279, г. Москва, ул. Миклухо-Маклая, 36 а, этаж 5, пом. XXIII к. 76-84 | [11 empty] | Юр. адрес: 117279, г. Москва, ул. Миклухо-Маклая, 36 а, этаж 5, пом. XXIII к. 76-84 | [8 empty] | нагр |  |  | X0 | Y0 | R |  | нагр |  |  |  | X0 | Y0 | R | нагр |  |  |  | X0 | Y0 | R |  | нагр |  |  |  | X0 | Y0 | R
Телефон/факс +7 (495) 132-30-00, Адрес электронной почты inbox@inj-geo.ru | [11 empty] | Телефон/факс +7 (495) 132-30-00, Адрес электронной почты inbox@inj-geo.ru | [12 empty] | 0 | [7 empty] | 0 | [6 empty] | 0 | [7 empty] | 0
[21 empty] | девиатор | [6 empty] | девиатор | [6 empty] | девиатор | [7 empty] | девиатор
Испытательная лаборатория ООО «ИнжГео» | [11 empty] | Испытательная лаборатория ООО «ИнжГео» | [8 empty] | x0 | Угол | X | Y |  |  |  | x0 |  | Угол | X | Y |  |  | x0 |  | Угол | X | Y |  |  |  | x0 |  | Угол | X | Y
Адрес места осуществления деятельности лаборатории: г. Москва, просп. Вернадского, д. 51, стр. 1 | [11 empty] | Адрес места осуществления деятельности лаборатории: г. Москва, просп. Вернадского, д. 51, стр. 1 | [9 empty] | 0 | [7 empty] | 0 | [6 empty] | 0 | [7 empty] | 0
Телефон +7(910)4557682, E-mail: slg85@mail.ru | [11 empty] | Телефон +7(910)4557682, E-mail: slg85@mail.ru | [9 empty] | 5 | [7 empty] | 5 | [6 empty] | 5 | [7 empty] | 5
[22 empty] | 10 | [7 empty] | 10 | [6 empty] | 10 | [7 empty] | 10
[12 empty] | Протокол испытаний № 13-63/268 от 24-07-2023 | [9 empty] | 15 | [7 empty] | 15 | [6 empty] | 15 | [7 empty] | 15
[22 empty] | 20 | [7 empty] | 20 | [6 empty] | 20 | [7 empty] | 20
[12 empty] | Наименование и адрес заказчика: Переход трубопровода через р. Енисей | [9 empty] | 25 | [7 empty] | 25 | [6 empty] | 25 | [7 empty] | 25
[12 empty] | Наименование объекта: ООО Регионстрой | [9 empty] | 30 | [7 empty] | 30 | [6 empty] | 30 | [7 empty] | 30
Наименование используемого метода/методики: ГОСТ 12248.4-2020 | [11 empty] | Наименование используемого метода/методики: ГОСТ 12248.3-2020 | [9 empty] | 35 | [7 empty] | 35 | [6 empty] | 35 | [7 empty] | 35
Условия проведения испытания: температура окружающей среды (18 - 25)0С, влажность воздуха (40 - 75)% | [11 empty] | Условия проведения испытания: температура окружающей среды (18 - 25)0С, влажность воздуха (40 - 75)% | [9 empty] | 40 | [7 empty] | 40 | [6 empty] | 40 | [7 empty] | 40
[12 empty] | Дата получение объекта подлежащего испытаниям: 27-06-2023 | [9 empty] | 45 | [7 empty] | 45 | [6 empty] | 45 | [7 empty] | 45
[12 empty] | Дата испытания: 25.10.2022-19.11.2268 | [9 empty] | 50 | [7 empty] | 50 | [6 empty] | 50 | [7 empty] | 50
[22 empty] | 55 | [7 empty] | 55 | [6 empty] | 55 | [7 empty] | 55
Испытание грунтов методом трехосного сжатия | [11 empty] | Испытание грунтов методом трехосного сжатия | [9 empty] | 60 | [7 empty] | 60 | [6 empty] | 60 | [7 empty] | 60
[22 empty] | 65 | [7 empty] | 65 | [6 empty] | 65 | [7 empty] | 65
Лабораторный номер: | [6 empty] | We, д.е. = |  |  |  |  | Лабораторный номер: |  | 1303 |  |  |  | We, д.е. = | 0.564831432 |  |  | 70 | [7 empty] | 70 | [6 empty] | 70 | [7 empty] | 70
Номер скважины: | [6 empty] | ρ, г/см3 = |  |  |  |  | Номер скважины: |  | BH-152 |  |  |  | ρ, г/см3 = | 1.53 |  |  | 75 | [7 empty] | 75 | [6 empty] | 75 | [7 empty] | 75
Глубина отбора, м: | [6 empty] | ρs, г/см3 = |  |  |  |  | Глубина отбора, м: |  | 0.3 |  |  |  | ρs, г/см3 = | 2.72 |  |  | 80 | [7 empty] | 80 | [6 empty] | 80 | [7 empty] | 80
Наименование грунта: | [6 empty] | e, д.е. = |  |  |  |  | Наименование грунта: |  | Суглинок, после оттаивания текучий, легкий песчанистый |  |  |  | e, д.е. = | 1.781923 |  |  | 85 | [7 empty] | 85 | [6 empty] | 85 | [7 empty] | 85
Схема проведения опыта: | [6 empty] | IL, д.е. = |  |  |  |  | Схема проведения опыта: |  | КД |  |  |  | IL, д.е. = | 3.067 |  |  | 90 | [7 empty] | 90 | [6 empty] | 90 | [7 empty] | 90
[22 empty] | 95 | [7 empty] | 95 | [6 empty] | 95 | [7 empty] | 95
[22 empty] | 100 | [7 empty] | 100 | [6 empty] | 100 | [7 empty] | 100
Результаты испытаний | [11 empty] | Результаты испытаний | [9 empty] | 105 | [7 empty] | 105 | [6 empty] | 105 | [7 empty] | 105
[22 empty] | 110 | [7 empty] | 110 | [6 empty] | 110 | [7 empty] | 110
[22 empty] | 115 | [7 empty] | 115 | [6 empty] | 115 | [7 empty] | 115
[22 empty] | 120 | [7 empty] | 120 | [6 empty] | 120 | [7 empty] | 120
[22 empty] | 125 | [7 empty] | 125 | [6 empty] | 125 | [7 empty] | 125
[22 empty] | 130 | [7 empty] | 130 | [6 empty] | 130 | [7 empty] | 130
[22 empty] | 135 | [7 empty] | 135 | [6 empty] | 135 | [7 empty] | 135
[22 empty] | 140 | [7 empty] | 140 | [6 empty] | 140 | [7 empty] | 140
[22 empty] | 145 | [7 empty] | 145 | [6 empty] | 145 | [7 empty] | 145
[22 empty] | 150 | [7 empty] | 150 | [6 empty] | 150 | [7 empty] | 150
[22 empty] | 155 | [7 empty] | 155 | [6 empty] | 155 | [7 empty] | 155
[22 empty] | 160 | [7 empty] | 160 | [6 empty] | 160 | [7 empty] | 160
[22 empty] | 165 | [7 empty] | 165 | [6 empty] | 165 | [7 empty] | 165
[22 empty] | 170 | [7 empty] | 170 | [6 empty] | 170 | [7 empty] | 170
[22 empty] | 175 | [7 empty] | 175 | [6 empty] | 175 | [7 empty] | 175
[22 empty] | 180 | [7 empty] | 180 | [6 empty] | 180 | [7 empty] | 180
[13 empty] | Давление в камере, Мпа σ3 | Вертикальная нагрузка, Мпа σ1 | Поровое давление, Мпа u
| K0, д.е. | 0.809191 |  |  |  |  | Коэфф. Точки | [5 empty] | 0.05 | 0.08813738 | [5 empty] | 1 | [6 empty] | σ3,кПа | σ1,кПа | u, кПа |  |  |  | 4
| q_zg, МПа | 0.04045955 | [10 empty] | 0.15 | 0.2352978 | [27 empty] | δ3, Мпа | δ1-δ3, МПа | δ1, МПа | δ1, КПа
|  |  | Модуль деформации, МПа: | [9 empty] | 0.25 | 0.3824582 | [21 empty] | С, МПа:
|  |  | Е0= |  | Точки модуля (полное напр.), МПа |  |  |  | 0.04045955 | 0.06473528 | [25 empty] | φ, град:
|  |  | E50 = |  | qf (полное напр.), МПа |  |  |  | 0.06092408 | [26 empty] | E, Мпа
|  |  | Коэф. Поперечной деформации, ϑ = | [9 empty] | Эффективные значения угла внутреннего трения и удельного сцепления ϕ', С' | [13 empty] | x | 0
[13 empty] | ϕ', град. = | 11 | [12 empty] | y |  |  |  | С, кПа | φ,°
[13 empty] | С', МПа = | 0.006
| Исполнитель: | [6 empty] | Морозов Д.С. |  |  |  |  | Исполнитель: |  |  |  |  | Морозов Д.С.
| Начальник исп. лаборатории: | [6 empty] | Семиколенова Л.Г. |  |  |  |  | Начальник исп. лаборатории: |  |  |  |  | Семиколенова Л.Г.
Лист 1 , всего листов 2 | [11 empty] | Лист 2 , всего листов 2
Частичное воспроизведение протокола испытаний без письменного разрешения ООО «ИнжГео» ЗАПРЕЩАЕТСЯ | [11 empty] | Частичное воспроизведение протокола испытаний без письменного разрешения ООО «ИнжГео» ЗАПРЕЩАЕТСЯ
[5 empty] | второй график |  | первый график | [9 empty] | К Пуассона
dev50 | epsE50 | ind | devE0 | epsE0 | dev | eps | sigma |  | dev1 | eps1 | dev2 | eps2 | dev3 | eps3 |  | Глины
0.01092408 | 0.01137071 |  |  |  | 0 | 0 |  |  | 0 | 0 | 0 | 0 | 0 | 0 |  | < 0 | 0,20-0,30
ind |  |  |  |  | 0.002051724 | 0.001639361 |  |  | 0.002801418 | 0.001652835 | 0.009330407 | 0.001650119 | 0.01625559 | 0.001646416 |  | 0-0,25 | 0,30-0,38
2 |  |  |  |  | 0.006068933 | 0.003790238 |  |  | 0.005356015 | 0.00330567 | 0.01734704 | 0.003300238 | 0.03102601 | 0.003292831 |  | 0,25< | 0,38-0,45
E0 |  |  |  |  | 0.005070764 | 0.004918084 |  |  | 0.0075 | 0.004683984375 | 0.0225 | 0.004503831 | 0.0375 | 0.004258168 |  | Суглинки | 0,35-0,37
epsE0 | devE0 |  |  |  | 0.007278332 | 0.006557446 |  |  | 0.01009322 | 0.00661134 | 0.02783705 | 0.006600476 | 0.04772535 | 0.006585663 |  | Пески и супеси | 0,30-0,35
0.003790238 | 0.006068933 |  |  |  | 0.009272042 | 0.008196807 |  |  | 0.01232057 | 0.008264175 | 0.03195082 | 0.008250596 | 0.05324693 | 0.008232078
[5 empty] | 0.01014199 | 0.009836169 |  |  | 0.01433278 | 0.00991701 | 0.03586428 | 0.009900715 | 0.05717999 | 0.009878494
График E50 |  | График E |  |  | 0.01092408 | 0.01137071 |  |  | 0.01639274 | 0.01156984 | 0.03879519 | 0.01155083 | 0.06140514 | 0.01152491
eps | q | sigma |  |  | 0.0108268 | 0.01311489 |  |  | 0.01806334 | 0.01322268 | 0.04264891 | 0.01351149 | 0.06622912 | 0.0127745
Горизонтальная линия E50 |  | Касательная |  |  | 0.0116741 | 0.01475425 |  |  | 0.01906869 | 0.01405195 | 0.04482258 | 0.01485107 | 0.07198652 | 0.01481774
0 |  | a | b |  | 0.01351186 | 0.01639361 |  |  | 0.02117177 | 0.01652835 | 0.04824098 | 0.01650119 | 0.07715902 | 0.01646416
|  |  | 0 |  | 0.01433186 | 0.01803298 |  |  | 0.02258231 | 0.01818118 | 0.05157534 | 0.01815131 | 0.08094469 | 0.01811057
Вертикальная линия E50 |  | p1 и p2 |  |  | 0.01312585 | 0.01967234 |  |  | 0.02405682 | 0.01983402 | 0.05438604 | 0.01980143 | 0.0860801 | 0.01975699
| 0 | 0 |  |  | 0.01488562 | 0.0213117 |  |  | 0.02558265 | 0.02148685 | 0.05753344 | 0.02145155 | 0.09160182 | 0.0214034
[5 empty] | 0.01660294 | 0.02295106 |  |  | 0.02684717 | 0.02313969 | 0.06087793 | 0.02310167 | 0.09544643 | 0.02304982
Касательная линия E50 |  |  |  |  | 0.01626957 | 0.02459042 |  |  | 0.02843773 | 0.02479252 | 0.06317988 | 0.02475179 | 0.09995051 | 0.02469623
0 | 0 | Горизонтальная 1 |  |  | 0.0158773 | 0.02622978 |  |  | 0.02934172 | 0.02644536 | 0.06619967 | 0.02640191 | 0.1050506 | 0.02634265
[5 empty] | 0.01741788 | 0.02786914 |  |  | 0.03044647 | 0.02809819 | 0.06899767 | 0.02805202 | 0.1086833 | 0.02798907
Горизонтальная линия qкр |  |  |  |  | 0.01788309 | 0.02950851 |  |  | 0.03143937 | 0.02975103 | 0.07143426 | 0.02970214 | 0.1118852 | 0.02963548
Горизонтальная линия q |  | Горизонтальная 2 |  |  | 0.01826471 | 0.03114787 |  |  | 0.03230777 | 0.03140386 | 0.07286982 | 0.03135226 | 0.1144929 | 0.0312819
0 |  | 0 |  |  | 0.01855706 | 0.03278723 |  |  | 0.03323904 | 0.0330567 | 0.07476472 | 0.03300238 | 0.1172429 | 0.03292831
[5 empty] | 0.01781669 | 0.03442659 |  |  | 0.03372054 | 0.03470953 | 0.07598021 | 0.0346525 | 0.1178403 | 0.03457473
Вертикальная линия q |  |  |  |  | 0.0200684 | 0.03606595 |  |  | 0.03418677 | 0.03636237 | 0.07720493 | 0.03630262 | 0.1198106 | 0.03622114
| 0 |  |  |  | 0.02031048 | 0.03770531 |  |  | 0.03473641 | 0.0380152 | 0.07819946 | 0.03795274 | 0.1209301 | 0.03786756
[5 empty] | 0.02054122 | 0.03934467 |  |  | 0.03497032 | 0.03966804 | 0.07915695 | 0.03960286 | 0.1227881 | 0.03951398
[5 empty] | 0.0187589 | 0.04098404 |  |  | 0.03558544 | 0.04132087 | 0.07977058 | 0.04125298 | 0.1235742 | 0.04116039
[5 empty] | 0.0209618 | 0.0426234 |  |  | 0.03587869 | 0.04297371 | 0.08083351 | 0.0429031 | 0.1255778 | 0.04280681
[5 empty] | 0.02014821 | 0.04426276 |  |  | 0.03614701 | 0.04462654 | 0.08173891 | 0.04455322 | 0.1261883 | 0.04445322
[5 empty] | 0.01931641 | 0.04590212 |  |  | 0.03648732 | 0.04627938 | 0.08177994 | 0.04620333 | 0.1277953 | 0.04609964
[5 empty] | 0.01946468 | 0.04754148 |  |  | 0.03689656 | 0.04793221 | 0.08314977 | 0.04785345 | 0.1294881 | 0.04774605
[5 empty] | 0.02159131 | 0.04918084 |  |  | 0.03727165 | 0.04958505 | 0.08304158 | 0.04950357 | 0.1291563 | 0.04939247
[5 empty] | 0.02169459 | 0.0508202 |  |  | 0.03760953 | 0.05123788 | 0.08354851 | 0.05115369 | 0.1300892 | 0.05103888
[5 empty] | 0.01977278 | 0.05245957 |  |  | 0.03760711 | 0.05289072 | 0.08456374 | 0.05280381 | 0.1308764 | 0.0526853
[5 empty] | 0.02184816 | 0.05409893 |  |  | 0.03776134 | 0.05454355 | 0.08458044 | 0.05445393 | 0.1320073 | 0.05433172
[5 empty] | 0.02184709 | 0.05573829 |  |  | 0.03806914 | 0.05619639 | 0.08529782 | 0.05610405 | 0.1324582 | 0.05597813
[5 empty] | 0.02084416 | 0.05737765 |  |  | 0.03813738 | 0.05784922 | 0.08519089 | 0.05775417 | 0.1311582 | 0.05762455
[5 empty] | 0.02182631 | 0.05901701 |  |  | 0.03803535 | 0.05950206 | 0.08458499 | 0.05940429 | 0.1315106 | 0.05927096
[5 empty] | 0.019795 | 0.06065637 |  |  | 0.03801226 | 0.06115489 | 0.08501852 | 0.06105441 | 0.1315767 | 0.06091738
[5 empty] | 0.02175113 | 0.06229573 |  |  | 0.03776474 | 0.06280773 | 0.08459854 | 0.06270453 | 0.1312621 | 0.06256379
[5 empty] | 0.0206956 | 0.0639351 |  |  | 0.03789441 | 0.06446056 | 0.08462867 | 0.06435465 | 0.1313724 | 0.06421021
[5 empty] | 0.02162931 | 0.06557446 |  |  | 0.03760289 | 0.0661134 | 0.08461251 | 0.06600476 | 0.1308132 | 0.06585663
[5 empty] | 0.01955318 | 0.06721382 |  |  | 0.03779179 | 0.06776623 | 0.08445365 | 0.06765488 | 0.1307899 | 0.06750304
[5 empty] | 0.0194681 | 0.06885318 |  |  | 0.03736274 | 0.06941907 | 0.0838557 | 0.069305 | 0.1301082 | 0.06914946
[5 empty] | 0.02137498 | 0.07049254 |  |  | 0.03721735 | 0.0710719 | 0.08332227 | 0.07095512 | 0.1295736 | 0.07079587
[5 empty] | 0.02127473 | 0.0721319 |  |  | 0.03735725 | 0.07272474 | 0.08325695 | 0.07260524 | 0.1292916 | 0.07244229
[5 empty] | 0.02016824 | 0.07377126 |  |  | 0.03698404 | 0.07437757 | 0.08236334 | 0.07425536 | 0.1277679 | 0.0740887
[5 empty] | 0.01905643 | 0.07541063 |  |  | 0.03699935 | 0.07603041 | 0.08264505 | 0.07590548 | 0.1281079 | 0.07573512
[5 empty] | 0.0209402 | 0.07704999 |  |  | 0.0366048 | 0.07768324 | 0.08210568 | 0.0775556 | 0.1264172 | 0.07738153
[5 empty] | 0.01982045 | 0.07868935 |  |  | 0.036602 | 0.07933608 | 0.08094882 | 0.07920572 | 0.1258014 | 0.07902795
[5 empty] | 0.01969809 | 0.08032871 |  |  | 0.03639258 | 0.08098891 | 0.08107809 | 0.08085584 | 0.1249661 | 0.08067437
[5 empty] | 0.02057402 | 0.08196807 |  |  | 0.03617814 | 0.08264175 | 0.08069708 | 0.08250596 | 0.1252167 | 0.08232078
[5 empty] | 0.01844914 | 0.08360743 |  |  | 0.03596032 | 0.08429458 | 0.0803094 | 0.08415607 | 0.1233589 | 0.0839672
[5 empty] | 0.02032437 | 0.08524679 |  |  | 0.03554072 | 0.08594742 | 0.07961864 | 0.08580619 | 0.1225982 | 0.08561361
[5 empty] | 0.01820061 | 0.08688616 |  |  | 0.03522097 | 0.08760025 | 0.07922841 | 0.08745631 | 0.1229401 | 0.08726003
[5 empty] | 0.01907545 | 0.08852552 |  |  | 0.03500268 | 0.08925309 | 0.07874231 | 0.08910643 | 0.1212902 | 0.08890644
[5 empty] | 0.0189335 | 0.09016488 |  |  | 0.03488496 | 0.09090592 | 0.07754829 | 0.09075655 | 0.1213964 | 0.09055286
[5 empty] | 0.01977519 | 0.09180424 |  |  | 0.03484086 | 0.09255876 | 0.0773864 | 0.09240667 | 0.1199919 | 0.09219928
[5 empty] | 0.01860348 | 0.0934436 |  |  | 0.03446682 | 0.09421159 | 0.07686054 | 0.09405679 | 0.1188943 | 0.09384569
[5 empty] | 0.01942131 | 0.09508296 |  |  | 0.03406812 | 0.09586443 | 0.07608244 | 0.09570691 | 0.1181217 | 0.09549211
[5 empty] | 0.01923162 | 0.09672232 |  |  | 0.03395002 | 0.09751726 | 0.07546383 | 0.09735703 | 0.1164923 | 0.09713852
[5 empty] | 0.01803737 | 0.09836169 |  |  | 0.0336178 | 0.0991701 | 0.07461645 | 0.09900715 | 0.1156241 | 0.09878494
[5 empty] | 0.01884149 | 0.100001 |  |  | 0.03297674 | 0.1008229 | 0.07405203 | 0.1006573 | 0.1140352 | 0.1004314
[5 empty] | 0.01764695 | 0.1016404 |  |  | 0.03263211 | 0.1024758 | 0.07278232 | 0.1023074 | 0.1130437 | 0.1020778
[5 empty] | 0.01645668 | 0.1032798 |  |  | 0.03228917 | 0.1041286 | 0.07221903 | 0.1039575 | 0.1120677 | 0.1037242
[5 empty] | 0.01727364 | 0.1049191 |  |  | 0.0321532 | 0.1057814 | 0.07197391 | 0.1056076 | 0.1106254 | 0.1053706
[5 empty] | 0.01709687 | 0.1065585 |  |  | 0.03192948 | 0.1074343 | 0.07095869 | 0.1072577 | 0.1099348 | 0.107017
[5 empty] | 0.0179056 | 0.1081979 |  |  | 0.0316188 | 0.1090871 | 0.06996106 | 0.1089079 | 0.1086319 | 0.1086634
[5 empty] | 0.01669981 | 0.1098372 |  |  | 0.03098482 | 0.1107399 | 0.06920103 | 0.110558 | 0.1072261 | 0.1103098
[5 empty] | 0.01548371 | 0.1114766 |  |  | 0.03082443 | 0.1123928 | 0.06848579 | 0.1122081 | 0.1058427 | 0.1119563
[5 empty] | 0.01726153 | 0.1131159 |  |  | 0.0302452 | 0.1140456 | 0.06763215 | 0.1138582 | 0.1041076 | 0.1136027
[5 empty] | 0.01503749 | 0.1147553 |  |  | 0.03005465 | 0.1156984 | 0.0669569 | 0.1155083 | 0.1036466 | 0.1152491
[5 empty] | 0.01581581 | 0.1163947 |  |  | 0.02946035 | 0.1173513 | 0.06587684 | 0.1171585 | 0.1018857 | 0.1168955
[5 empty] | 0.0156007 | 0.118034 |  |  | 0.02926984 | 0.1190041 | 0.06540877 | 0.1188086 | 0.1010508 | 0.1185419
[5 empty] | 0.01439638 | 0.1196734 |  |  | 0.02899067 | 0.120657 | 0.06406948 | 0.1204587 | 0.09976783 | 0.1201883
[5 empty] | 0.01420707 | 0.1213127 |  |  | 0.02833038 | 0.1223098 | 0.06317578 | 0.1221088 | 0.09846266 | 0.1218348
[5 empty] | 0.014037 | 0.1229521 |  |  | 0.02819653 | 0.1239626 | 0.06294447 | 0.1237589 | 0.09766121 | 0.1234812
[5 empty] | 0.01389038 | 0.1245915 |  |  | 0.02789666 | 0.1256155 | 0.06209234 | 0.1254091 | 0.0964894 | 0.1251276
[5 empty] | 0.01577143 | 0.1262308 |  |  | 0.02743832 | 0.1272683 | 0.06153618 | 0.1270592 | 0.09517313 | 0.126774
[5 empty] | 0.01368437 | 0.1278702 |  |  | 0.02742906 | 0.1289211 | 0.06109281 | 0.1287093 | 0.09433833 | 0.1284204
[5 empty] | 0.01563341 | 0.1295096 |  |  | 0.02717642 | 0.130574 | 0.06037901 | 0.1303594 | 0.09451089 | 0.1300668
[5 empty] | 0.01562163 | 0.1311489 |  |  | 0.02708795 | 0.1322268 | 0.06031158 | 0.1320095 | 0.09371672 | 0.1317133
[5 empty] | 0.01362628 | 0.1327883 |  |  | 0.02696866 | 0.1338796 | 0.0602907 | 0.1336596 | 0.09381807 | 0.1333597
[5 empty] | 0.01563688 | 0.1344276 |  |  | 0.0271772 | 0.1355325 | 0.06081443 | 0.1353098 | 0.09366454 | 0.1350061
[5 empty] | 0.01565313 | 0.136067 |  |  | 0.0270963 | 0.1371853 | 0.06036144 | 0.1369599 | 0.09394648 | 0.1366525
[5 empty] | 0.01367472 | 0.1377064 |  |  | 0.02712539 | 0.1388381 | 0.06053048 | 0.13861 | 0.094262 | 0.1382989
[5 empty] | 0.01470133 | 0.1393457 |  |  | 0.02716391 | 0.140491 | 0.06112033 | 0.1402601 | 0.09440919 | 0.1399453
[5 empty] | 0.01373265 | 0.1409851 |  |  | 0.02731132 | 0.1421438 | 0.06062975 | 0.1419102 | 0.09408614 | 0.1415917
[5 empty] | 0.01476839 | 0.1426244 |  |  | 0.02726705 | 0.1437966 | 0.0613575 | 0.1435604 | 0.09519096 | 0.1432382
[5 empty] | 0.01480821 | 0.1442638 |  |  | 0.02753056 | 0.1454495 | 0.06100236 | 0.1452105 | 0.09502173 | 0.1448846
[5 empty] | 0.01585183 | 0.1459032 |  |  | 0.02750129 | 0.1471023 | 0.06136308 | 0.1468606 | 0.09567656 | 0.146531
[5 empty] | 0.01389892 | 0.1475425 |  |  | 0.02767868 | 0.1487551 | 0.06143844 | 0.1485107 | 0.09575353 | 0.1481774
[5 empty] | 0.01594917 | 0.1491819 |  |  | 0.02776218 | 0.150408 | 0.0621272 | 0.1501608 | 0.09655076 | 0.1498238
[5 empty] | 0.01500405 | 0.1508213 |  |  | 0.02765124 | 0.1520608 | 0.06182811 | 0.151811 | 0.09626632 | 0.1514702
[5 empty] | 0.01509844 | 0.1524606 |  |  | 0.02775225 | 0.1537137 | 0.06187267 | 0.1534611 | 0.0973005 | 0.1531167
[5 empty] | 0.01523892 | 0.1541 |  |  | 0.02783009 | 0.1553665 | 0.06260322 | 0.1551112 | 0.09803549 | 0.1547631
[5 empty] | 0.01441614 | 0.1557393 |  |  | 0.02818743 | 0.1570193 | 0.06300458 | 0.1567613 | 0.09902097 | 0.1564095
[5 empty] | 0.01462073 | 0.1573787 |  |  | 0.02840755 | 0.1586722 | 0.0635395 | 0.1584114 | 0.1001995 | 0.1580559
[5 empty] | 0.01684334 | 0.1590181 |  |  | 0.02887369 | 0.160325 | 0.0645707 | 0.1600616 | 0.1009135 | 0.1597023
[5 empty] | 0.01607461 | 0.1606574 |  |  | 0.02936912 | 0.1619778 | 0.06556093 | 0.1617117 | 0.1029056 | 0.1613487
[5 empty] | 0.01730518 | 0.1622968 |  |  | 0.02977709 | 0.1636307 | 0.06637293 | 0.1633618 | 0.1042183 | 0.1629951
[5 empty] | 0.01652569 | 0.1639361 |  |  | 0.03028086 | 0.1652835 | 0.06756943 | 0.1650119 | 0.1045941 | 0.1646416
[5 empty] | 0.01572678 | 0.1655755 |  |  | 0.03056369 | 0.1669363 | 0.06861318 | 0.166662 | 0.1069756 | 0.166288
[5 empty] | 0.01790024 | 0.1672149 |  |  | 0.03080883 | 0.1685892 | 0.06876691 | 0.1683121 | 0.1081052 | 0.1679344
[5 empty] | 0.01806165 | 0.1688542 |  |  | 0.03100608 | 0.170242 | 0.06941973 | 0.1699623 | 0.1082007 | 0.1695808
[5 empty] | 0.01721908 | 0.1704936 |  |  | 0.0313886 | 0.1718948 | 0.07034805 | 0.1716124 | 0.1091689 | 0.1712272
[5 empty] | 0.01637282 | 0.1721329 |  |  | 0.03156417 | 0.1735477 | 0.07106108 | 0.1732625 | 0.110114 | 0.1728736
[5 empty] | 0.01752319 | 0.1737723 |  |  | 0.03213333 | 0.1752005 | 0.07136 | 0.1749126 | 0.1118376 | 0.1745201
[5 empty] | 0.01767047 | 0.1754117 |  |  | 0.03209661 | 0.1768533 | 0.07184599 | 0.1765627 | 0.1122416 | 0.1761665
[5 empty] | 0.01781496 | 0.177051 |  |  | 0.03245454 | 0.1785062 | 0.07282024 | 0.1782129 | 0.1124278 | 0.1778129
[5 empty] | 0.01895696 | 0.1786904 |  |  | 0.03280766 | 0.180159 | 0.07298393 | 0.179863 | 0.1137981 | 0.1794593
[5 empty] | 0.01909676 | 0.1803298 |  |  | 0.03285649 | 0.1818118 | 0.07373824 | 0.1815131 | 0.1149543 | 0.1811057
[5 empty] | 0.01723466 | 0.1819691 |  |  | 0.03320156 | 0.1834647 | 0.07458435 | 0.1831632 | 0.1151981 | 0.1827521
[5 empty] | 0.01837096 | 0.1836085 |  |  | 0.03334342 | 0.1851175 | 0.07492345 | 0.1848133 | 0.1162315 | 0.1843986
[5 empty] | 0.01750596 | 0.1852478 |  |  | 0.03358258 | 0.1867704 | 0.07585672 | 0.1864635 | 0.1167562 | 0.186045
[5 empty] | 0.01764583 | 0.1868872 |  |  | 0.03412069 | 0.1884232 | 0.07569042 | 0.1881136 | 0.1185895 | 0.1876914
[5 empty] | 0.01979276 | 0.1885266 |  |  | 0.03427159 | 0.190076 | 0.07655489 | 0.1897637 | 0.1183721 | 0.1893378
[5 empty] | 0.01894163 | 0.1901659 |  |  | 0.03433219 | 0.1917289 | 0.07683819 | 0.1914138 | 0.1194778 | 0.1909842
[5 empty] | 0.02008735 | 0.1918053 |  |  | 0.03469338 | 0.1933817 | 0.07802001 | 0.1930639 | 0.1203754 | 0.1926306
[5 empty] | 0.01822482 | 0.1934446 |  |  | 0.03484603 | 0.1950345 | 0.07798005 | 0.1947141 | 0.1217336 | 0.194277
[5 empty] | 0.01834893 | 0.195084 |  |  | 0.03508101 | 0.1966874 | 0.07839801 | 0.1963642 | 0.122521 | 0.1959235
[5 empty] | 0.0194546 | 0.1967234 |  |  | 0.0355892 | 0.1983402 | 0.07905357 | 0.1980143 | 0.1237063 | 0.1975699
[5 empty] | 0.01853672 | 0.1983627 |  |  | 0.03576149 | 0.199993 | 0.07982643 | 0.1996644 | 0.1239582 | 0.1992163
[5 empty] | 0.01959453 | 0.2000021 |  |  | 0.03578873 | 0.2016459 | 0.07999634 | 0.2013145 | 0.124249 | 0.2008627
[5 empty] | 0.01864797 | 0.2016415 |  |  | 0.03588435 | 0.2032987 | 0.08040867 | 0.2029646 | 0.1248767 | 0.2025091
[5 empty] | 0.01870023 | 0.2032808 |  |  | 0.03607762 | 0.2049515 | 0.07991635 | 0.2046148 | 0.1247973 | 0.2041555
[5 empty] | 0.02075129 | 0.2049202 |  |  | 0.03586878 | 0.2066044 | 0.08011931 | 0.2062649 | 0.1245105 | 0.205802
[5 empty] | 0.02080112 | 0.2065595 |  |  | 0.03625778 | 0.2082572 | 0.08101747 | 0.207915 | 0.1256163 | 0.2074484
[5 empty] | 0.02084972 | 0.2081989 |  |  | 0.03634461 | 0.20991 | 0.08121076 | 0.2095651 | 0.1252146 | 0.2090948
[5 empty] | 0.01889705 | 0.2098383 |  |  | 0.03612922 | 0.2115629 | 0.08119911 | 0.2112152 | 0.1255052 | 0.2107412
[5 empty] | 0.01894311 | 0.2114776 |  |  | 0.03631159 | 0.2132157 | 0.08118243 | 0.2128654 | 0.126888 | 0.2123876
[5 empty] | 0.02098787 | 0.213117 |  |  | 0.03659167 | 0.2148685 | 0.08116066 | 0.2145155 | 0.1264629 | 0.214034
[5 empty] | 0.02103131 | 0.2147563 |  |  | 0.03636943 | 0.2165214 | 0.08133372 | 0.2161656 | 0.1273298 | 0.2156804
[5 empty] | 0.02007342 | 0.2163957 |  |  | 0.03644485 | 0.2181742 | 0.08150153 | 0.2178157 | 0.1264885 | 0.2173269
[5 empty] | 0.02011418 | 0.2180351 |  |  | 0.03671788 | 0.2198271 | 0.08166403 | 0.2194658 | 0.1269391 | 0.2189733
[5 empty] | 0.02015357 | 0.2196744 |  |  | 0.0365885 | 0.2214799 | 0.08182112 | 0.221116 | 0.1272812 | 0.2206197
[5 empty] | 0.02119156 | 0.2213138 |  |  | 0.03665667 | 0.2231327 | 0.08267275 | 0.2227661 | 0.1275149 | 0.2222661
[5 empty] | 0.02122815 | 0.2229532 |  |  | 0.03702235 | 0.2247856 | 0.08231884 | 0.2244162 | 0.12864 | 0.2239125
[5 empty] | 0.0212633 | 0.2245925 |  |  | 0.03688552 | 0.2264384 | 0.0828593 | 0.2260663 | 0.1280564 | 0.2255589
[5 empty] | 0.01929701 | 0.2262319 |  |  | 0.03694614 | 0.2280912 | 0.08229408 | 0.2277164 | 0.128264 | 0.2272054
[5 empty] | 0.02132925 | 0.2278712 |  |  | 0.03700417 | 0.2297441 | 0.08262308 | 0.2293666 | 0.1280627 | 0.2288518
[5 empty] | 0.01936001 | 0.2295106 |  |  | 0.03695958 | 0.2313969 | 0.08264624 | 0.2310167 | 0.1287523 | 0.2304982
[5 empty] | 0.02038927 | 0.23115 |  |  | 0.03721235 | 0.2330497 | 0.08326348 | 0.2326668 | 0.1283327 | 0.2321446
[5 empty] | 0.021417 | 0.2327893 |  |  | 0.03726243 | 0.2347026 | 0.08357473 | 0.2343169 | 0.1297039 | 0.233791
[5 empty] | 0.02144319 | 0.2344287 |  |  | 0.03730978 | 0.2363554 | 0.08307992 | 0.235967 | 0.1286657 | 0.2354374
[5 empty] | 0.02146783 | 0.236068 |  |  | 0.03745439 | 0.2380082 | 0.08297896 | 0.2376172 | 0.1298179 | 0.2370839
[5 empty] | 0.02149088 | 0.2377074 |  |  | 0.03749621 | 0.2396611 | 0.08307178 | 0.2392673 | 0.1292606 | 0.2387303
[5 empty] | 0.01951234 | 0.2393468 |  |  | 0.03743522 | 0.2413139 | 0.08315832 | 0.2409174 | 0.1301935 | 0.2403767
[5 empty] | 0.02153218 | 0.2409861 |  |  | 0.03737137 | 0.2429667 | 0.08353848 | 0.2425675 | 0.1300165 | 0.2420231
[5 empty] | 0.02055039 | 0.2426255 |  |  | 0.03740463 | 0.2446196 | 0.08381221 | 0.2442176 | 0.1294296 | 0.2436695
[5 empty] | 0.02056694 | 0.2442649 |  |  | 0.03733497 | 0.2462724 | 0.08357942 | 0.2458677 | 0.1296326 | 0.2453159
[5 empty] | 0.01958182 | 0.2459042 |  |  | 0.03766236 | 0.2479252 | 0.08404004 | 0.2475179 | 0.1300254 | 0.2469623
[5 empty] | 0.01959501 | 0.2475436 |  |  | 0.03738677 | 0.2495781 | 0.08379399 | 0.249168 | 0.1306078 | 0.2486088
[5 empty] | 0.02060649 | 0.2491829 |  |  | 0.03760815 | 0.2512309 | 0.08424121 | 0.2508181 | 0.1305799 | 0.2502552
[5 empty] | 0.02161624 | 0.2508223 |  |  | 0.03742648 | 0.2528838 | 0.08428161 | 0.2524682 | 0.1307414 | 0.2519016
[5 empty] | 0.02062425 | 0.2524617 |  |  | 0.03744172 | 0.2545366 | 0.08371512 | 0.2541183 | 0.1302922 | 0.253548
[5 empty] | 0.02063048 | 0.254101 |  |  | 0.03755384 | 0.2561894 | 0.08374167 | 0.2557685 | 0.1306322 | 0.2551944
[5 empty] | 0.02063494 | 0.2557404 |  |  | 0.0374628 | 0.2578423 | 0.08396118 | 0.2574186 | 0.1301614 | 0.2568408
[5 empty] | 0.02063759 | 0.2573797 |  |  | 0.03766858 | 0.2594951 | 0.08437358 | 0.2590687 | 0.1302795 | 0.2584873
[5 empty] | 0.02163834 | 0.2590191 |  |  | 0.03767113 | 0.2611479 | 0.08397878 | 0.2607188 | 0.1306866 | 0.2601337
[5 empty] | 0.02160749 | 0.2606585 |  |  | 0.03754552 | 0.2628008 | 0.08391046 | 0.2623689 | 0.1297549 | 0.2617801
[5 empty] | 0.01952454 | 0.2622978 |  |  | 0.03742818 | 0.2644536 | 0.08373537 | 0.2640191 | 0.1297012 | 0.2634265
[5 empty] | 0.02039535 | 0.2639372 |  |  | 0.03732546 | 0.2661064 | 0.08327142 | 0.2656692 | 0.1286588 | 0.2650729
[5 empty] | 0.02022576 | 0.2655766 |  |  | 0.03704782 | 0.2677593 | 0.08304193 | 0.2673193 | 0.1283635 | 0.2667193
[5 empty] | 0.01902163 | 0.2672159 |  |  | 0.03680573 | 0.2694121 | 0.08167018 | 0.2689694 | 0.1268513 | 0.2683657
[5 empty] | 0.01978881 | 0.2688553 |  |  | 0.03620966 | 0.2710649 | 0.08077947 | 0.2706195 | 0.1257581 | 0.2700122
[5 empty] | 0.01953314 | 0.2704946 |  |  | 0.03567007 | 0.2727178 | 0.07989309 | 0.2722697 | 0.1243198 | 0.2716586
[5 empty] | 0.01926049 | 0.272134 |  |  | 0.03519743 | 0.2743706 | 0.07923435 | 0.2739198 | 0.1220724 | 0.273305
[5 empty] | 0.01897669 | 0.2737734 |  |  | 0.03470222 | 0.2760234 | 0.07772653 | 0.2755699 | 0.1212518 | 0.2749514
[5 empty] | 0.01968761 | 0.2754127 |  |  | 0.03439488 | 0.2776763 | 0.07629293 | 0.27722 | 0.1186939 | 0.2765978
[5 empty] | 0.01839909 | 0.2770521 |  |  | 0.03368591 | 0.2793291 | 0.07535685 | 0.2788701 | 0.1173347 | 0.2782442
[5 empty] | 0.01911698 | 0.2786914 |  |  | 0.03318575 | 0.2809819 | 0.07464159 | 0.2805202 | 0.1156101 | 0.2798907
[5 empty] | 0.01684714 | 0.2803308 |  |  | 0.03280488 | 0.2826348 | 0.07367043 | 0.2821704 | 0.1135561 | 0.2815371
[5 empty] | 0.01759541 | 0.2819702 |  |  | 0.03245376 | 0.2842876 | 0.07276667 | 0.2838205 | 0.1117084 | 0.2831835
[5 empty] | 0.01736464 | 0.2836095 |  |  | 0.0319414 | 0.2859405 | 0.07104906 | 0.2854706 | 0.1113929 | 0.2848299
[5 empty] | 0.016137 | 0.2852489 |  |  | 0.03164108 | 0.2875933 | 0.07075505 | 0.2871207 | 0.1098074 | 0.2864763
[5 empty] | 0.01790849 | 0.2868882 |  |  | 0.03103923 | 0.2892461 | 0.06935761 | 0.2887708 | 0.1081166 | 0.2881227
[5 empty] | 0.0166791 | 0.2885276 |  |  | 0.03063583 | 0.290899 | 0.06845669 | 0.290421 | 0.1062205 | 0.2897692
[5 empty] | 0.01544881 | 0.290167 |  |  | 0.03053083 | 0.2925518 | 0.06795225 | 0.2920711 | 0.1059188 | 0.2914156
[5 empty] | 0.01721761 | 0.2918063 |  |  | 0.02982423 | 0.2942046 | 0.06694421 | 0.2937212 | 0.1039117 | 0.293062
[5 empty] | 0.01598549 | 0.2934457 |  |  | 0.029516 | 0.2958575 | 0.06563253 | 0.2953713 | 0.1029988 | 0.2947084
[5 empty] | 0.01675244 | 0.2950851 |  |  | 0.0290061 | 0.2975103 | 0.06471715 | 0.2970214 | 0.1004803 | 0.2963548
[5 empty] | 0.01551843 | 0.2967244 |  |  | 0.02879453 | 0.2991631 | 0.06399802 | 0.2986716 | 0.1001559 | 0.2980012
[5 empty] | 0.01528346 | 0.2983638 |  |  | 0.02848124 | 0.300816 | 0.06287508 | 0.3003217 | 0.09762569 | 0.2996476
[5 empty] | 0.0140475 | 0.3000031 |  |  | 0.02806622 | 0.3024688 | 0.06254828 | 0.3019718 | 0.09628947 | 0.3012941
[5 empty] | 0.01381056 | 0.3016425 |  |  | 0.02744945 | 0.3041216 | 0.06171755 | 0.3036219 | 0.09464718 | 0.3029405
[5 empty] | 0.01557261 | 0.3032819 |  |  | 0.02723089 | 0.3057745 | 0.06028285 | 0.305272 | 0.09449875 | 0.3045869
[5 empty] | 0.01333364 | 0.3049212 |  |  | 0.02671053 | 0.3074273 | 0.05954412 | 0.3069222 | 0.09294409 | 0.3062333
[5 empty] | 0.01509364 | 0.3065606 |  |  | 0.02618833 | 0.3090801 | 0.05870131 | 0.3085723 | 0.09128311 | 0.3078797
[5 empty] | 0.01485259 | 0.3081999 |  |  | 0.02596428 | 0.310733 | 0.05735435 | 0.3102224 | 0.08891572 | 0.3095261
[5 empty] | 0.01261048 | 0.3098393 |  |  | 0.02553834 | 0.3123858 | 0.0566032 | 0.3118725 | 0.08824185 | 0.3111726
[5 empty] | 0.01336729 | 0.3114787 |  |  | 0.0249105 | 0.3140386 | 0.0559478 | 0.3135226 | 0.08706141 | 0.312819
[5 empty] | 0.01412301 | 0.313118 |  |  | 0.02468073 | 0.3156915 | 0.0550881 | 0.3151727 | 0.0846743 | 0.3144654
[5 empty] | 0.01287763 | 0.3147574 |  |  | 0.024249 | 0.3173443 | 0.05362403 | 0.3168229 | 0.08408046 | 0.3161118
[5 empty] | 0.01163113 | 0.3163968 |  |  | 0.0238153 | 0.3189972 | 0.05265555 | 0.318473 | 0.08197978 | 0.3177582
[5 empty] | 0.0133835 | 0.3180361 |  |  | 0.02307958 | 0.32065 | 0.05158259 | 0.3201231 | 0.0805722 | 0.3194046
[5 empty] | 0.01313473 | 0.3196755 |  |  | 0.02294184 | 0.3223028 | 0.05120511 | 0.3217732 | 0.07885761 | 0.321051
[5 empty] | 0.0128848 | 0.3213148 |  |  | 0.02230204 | 0.3239557 | 0.05002305 | 0.3234233 | 0.07713594 | 0.3226975
[5 empty] | 0.01263369 | 0.3229542 |  |  | 0.02206016 | 0.3256085 | 0.04933635 | 0.3250735 | 0.0766071 | 0.3243439
[5 empty] | 0.0113814 | 0.3245936 |  |  | 0.02131617 | 0.3272613 | 0.04754496 | 0.3267236 | 0.07497101 | 0.3259903
[5 empty] | 0.01012791 | 0.3262329 |  |  | 0.02097006 | 0.3289142 | 0.04664882 | 0.3283737 | 0.07242757 | 0.3276367