## 1
Общество с ограниченной ответственностью "Инженерная геология" (ООО "ИнжГео") | [11 empty] | Общество с ограниченной ответственностью "Инженерная геология" (ООО "ИнжГео")
Юр. адрес: 117279, г. Москва, ул. Миклухо-Маклая, 36 а, этаж 5, пом. XXIII к. 76-84 | [11 empty] | Юр. адрес: 117279, г. Москва, ул. Миклухо-Маклая, 36 а, этаж 5, пом. XXIII к. 76-84 | [8 empty] | нагр |  |  | X0 | Y0 | R |  | нагр |  |  |  | X0 | Y0 | R | нагр |  |  |  | X0 | Y0 | R |  | нагр |  |  |  | X0 | Y0 | R
Телефон/факс +7 (495) 132-30-00, Адрес электронной почты inbox@inj-geo.ru | [11 empty] | Телефон/факс +7 (495) 132-30-00, Адрес электронной почты inbox@inj-geo.ru | [12 empty] | 0 | [7 empty] | 0 | [6 empty] | 0 | [7 empty] | 0
[21 empty] | девиатор | [6 empty] | девиатор | [6 empty] | девиатор | [7 empty] | девиатор
Испытательная лаборатория ООО «ИнжГео» | [11 empty] | Испытательная лаборатория ООО «ИнжГео» | [8 empty] | x0 | Угол | X | Y |  |  |  | x0 |  | Угол | X | Y |  |  | x0 |  | Угол | X | Y |  |  |  | x0 |  | Угол | X | Y
Адрес места осуществления деятельности лаборатории: г. Москва, просп. Вернадского, д. 51, стр. 1 | [11 empty] | Адрес места осуществления деятельности лаборатории: г. Москва, просп. Вернадского, д. 51, стр. 1 | [9 empty] | 0 | [7 empty] | 0 | [6 empty] | 0 | [7 empty] | 0
Телефон +7(910)4557682, E-mail: slg85@mail.ru | [11 empty] | Телефон +7(910)4557682, E-mail: slg85@mail.ru | [9 empty] | 5 | [7 empty] | 5 | [6 empty] | 5 | [7 empty] | 5
[22 empty] | 10 | [7 empty] | 10 | [6 empty] | 10 | [7 empty] | 10
[12 empty] | Протокол испытаний № 13-63/272 от 28-07-2023 | [9 empty] | 15 | [7 empty] | 15 | [6 empty] | 15 | [7 empty] | 15
[22 empty] | 20 | [7 empty] | 20 | [6 empty] | 20 | [7 empty] | 20
[12 empty] | Наименование и адрес заказчика: Переход трубопровода через р. Енисей | [9 empty] | 25 | [7 empty] | 25 | [6 empty] | 25 | [7 empty] | 25
[12 empty] | Наименование объекта: ООО Регионстрой | [9 empty] | 30 | [7 empty] | 30 | [6 empty] | 30 | [7 empty] | 30
Наименование используемого метода/методики: ГОСТ 12248.4-2020 | [11 empty] | Наименование используемого метода/методики: ГОСТ 12248.3-2020 | [9 empty] | 35 | [7 empty] | 35 | [6 empty] | 35 | [7 empty] | 35
Условия проведения испытания: температура окружающей среды (18 - 25)0С, влажность воздуха (40 - 75)% | [11 empty] | Условия проведения испытания: температура окружающей среды (18 - 25)0С, влажность воздуха (40 - 75)% | [9 empty] | 40 | [7 empty] | 40 | [6 empty] | 40 | [7 empty] | 40
[12 empty] | Дата получение объекта подлежащего испытаниям: 01-07-2023 | [9 empty] | 45 | [7 empty] | 45 | [6 empty] | 45 | [7 empty] | 45
[12 empty] | Дата испытания: 25.10.2022-19.11.2272 | [9 empty] | 50 | [7 empty] | 50 | [6 empty] | 50 | [7 empty] | 50
[22 empty] | 55 | [7 empty] | 55 | [6 empty] | 55 | [7 empty] | 55
Испытание грунтов методом трехосного сжатия | [11 empty] | Испытание грунтов методом трехосного сжатия | [9 empty] | 60 | [7 empty] | 60 | [6 empty] | 60 | [7 empty] | 60
[22 empty] | 65 | [7 empty] | 65 | [6 empty] | 65 | [7 empty] | 65
Лабораторный номер: | [6 empty] | We, д.е. = |  |  |  |  | Лабораторный номер: |  | 1307 |  |  |  | We, д.е. = | 0.59605286 |  |  | 70 | [7 empty] | 70 | [6 empty] | 70 | [7 empty] | 70
Номер скважины: | [6 empty] | ρ, г/см3 = |  |  |  |  | Номер скважины: |  | BH-154 |  |  |  | ρ, г/см3 = | 1.56 |  |  | 75 | [7 empty] | 75 | [6 empty] | 75 | [7 empty] | 75
Глубина отбора, м: | [6 empty] | ρs, г/см3 = |  |  |  |  | Глубина отбора, м: |  | 0.8 |  |  |  | ρs, г/см3 = | 2.73 |  |  | 80 | [7 empty] | 80 | [6 empty] | 80 | [7 empty] | 80
Наименование грунта: | [6 empty] | e, д.е. = |  |  |  |  | Наименование грунта: |  | Суглинок, после оттаивания текучий, легкий пылеватый |  |  |  | e, д.е. = | 1.793092505 |  |  | 85 | [7 empty] | 85 | [6 empty] | 85 | [7 empty] | 85
Схема проведения опыта: | [6 empty] | IL, д.е. = |  |  |  |  | Схема проведения опыта: |  | КД |  |  |  | IL, д.е. = | 3.59 |  |  | 90 | [7 empty] | 90 | [6 empty] | 90 | [7 empty] | 90
[22 empty] | 95 | [7 empty] | 95 | [6 empty] | 95 | [7 empty] | 95
[22 empty] | 100 | [7 empty] | 100 | [6 empty] | 100 | [7 empty] | 100
Результаты испытаний | [11 empty] | Результаты испытаний | [9 empty] | 105 | [7 empty] | 105 | [6 empty] | 105 | [7 empty] | 105
[22 empty] | 110 | [7 empty] | 110 | [6 empty] | 110 | [7 empty] | 110
[22 empty] | 115 | [7 empty] | 115 | [6 empty] | 115 | [7 empty] | 115
[22 empty] | 120 | [7 empty] | 120 | [6 empty] | 120 | [7 empty] | 120
[22 empty] | 125 | [7 empty] | 125 | [6 empty] | 125 | [7 empty] | 125
[22 empty] | 130 | [7 empty] | 130 | [6 empty] | 130 | [7 empty] | 130
[22 empty] | 135 | [7 empty] | 135 | [6 empty] | 135 | [7 empty] | 135
[22 empty] | 140 | [7 empty] | 140 | [6 empty] | 140 | [7 empty] | 140
[22 empty] | 145 | [7 empty] | 145 | [6 empty] | 145 | [7 empty] | 145
[22 empty] | 150 | [7 empty] | 150 | [6 empty] | 150 | [7 empty] | 150
[22 empty] | 155 | [7 empty] | 155 | [6 empty] | 155 | [7 empty] | 155
[22 empty] | 160 | [7 empty] | 160 | [6 empty] | 160 | [7 empty] | 160
[22 empty] | 165 | [7 empty] | 165 | [6 empty] | 165 | [7 empty] | 165
[22 empty] | 170 | [7 empty] | 170 | [6 empty] | 170 | [7 empty] | 170
[22 empty] | 175 | [7 empty] | 175 | [6 empty] | 175 | [7 empty] | 175
[22 empty] | 180 | [7 empty] | 180 | [6 empty] | 180 | [7 empty] | 180
[13 empty] | Давление в камере, Мпа σ3 | Вертикальная нагрузка, Мпа σ1 | Поровое давление, Мпа u
| K0, д.е. | 0.8608269 |  |  |  |  | Коэфф. Точки | [5 empty] | 0.05 | 0.07537032 | [5 empty] | 1 | [6 empty] | σ3,кПа | σ1,кПа | u, кПа |  |  |  | 4
| q_zg, МПа | 0.04304134 | [10 empty] | 0.15 | 0.2077051 | [27 empty] | δ3, Мпа | δ1-δ3, МПа | δ1, МПа | δ1, КПа
|  |  | Модуль деформации, МПа: | [9 empty] | 0.25 | 0.3400398 | [21 empty] | С, МПа:
|  |  | Е0= |  | Точки модуля (полное напр.), МПа |  |  |  | 0.04304134 | 0.06886615 | [25 empty] | φ, град:
|  |  | E50 = |  | qf (полное напр.), МПа |  |  |  | 0.06355802 | [26 empty] | E, Мпа
|  |  | Коэф. Поперечной деформации, ϑ = | [9 empty] | Эффективные значения угла внутреннего трения и удельного сцепления ϕ', С' | [13 empty] | x | 0
[13 empty] | ϕ', град. = | 8 | [12 empty] | y |  |  |  | С, кПа | φ,°
[13 empty] | С', МПа = | 0.004
| Исполнитель: | [6 empty] | Морозов Д.С. |  |  |  |  | Исполнитель: |  |  |  |  | Морозов Д.С.
| Начальник исп. лаборатории: | [6 empty] | Семиколенова Л.Г. |  |  |  |  | Начальник исп. лаборатории: |  |  |  |  | Семиколенова Л.Г.
Лист 1 , всего листов 2 | [11 empty] | Лист 2 , всего листов 2
Частичное воспроизведение протокола испытаний без письменного разрешения ООО «ИнжГео» ЗАПРЕЩАЕТСЯ | [11 empty] | Частичное воспроизведение протокола испытаний без письменного разрешения ООО «ИнжГео» ЗАПРЕЩАЕТСЯ
[5 empty] | второй график |  | первый график | [9 empty] | К Пуассона
dev50 | epsE50 | ind | devE0 | epsE0 | dev | eps | sigma |  | dev1 | eps1 | dev2 | eps2 | dev3 | eps3 |  | Глины
0.01355802 | 0.009216228 |  |  |  | 0 | 0 |  |  | 0 | 0 | 0 | 0 | 0 | 0 |  | < 0 | 0,20-0,30
ind |  |  |  |  | 0.00176318 | 0.001628535 |  |  | 0.003948186 | 0.001636022 | 0.01104003 | 0.001639456 | 0.02070916 | 0.002119163 |  | 0-0,25 | 0,30-0,38
2 |  |  |  |  | 0.006456202 | 0.003072076 |  |  | 0.0075 | 0.00356875 | 0.01644594 | 0.00277501 | 0.02562661 | 0.003280144 |  | 0,25< | 0,38-0,45
E0 |  |  |  |  | 0.007049709 | 0.004885605 |  |  | 0.008866778 | 0.004908067 | 0.02069239 | 0.004918369 | 0.03041131 | 0.004920216 |  | Суглинки | 0,35-0,37
epsE0 | devE0 |  |  |  | 0.009028831 | 0.006514139 |  |  | 0.01007728 | 0.00654409 | 0.02342831 | 0.006557826 | 0.0349121 | 0.006560288 |  | Пески и супеси | 0,30-0,35
0.003072076 | 0.006456202 |  |  |  | 0.01266783 | 0.008142674 |  |  | 0.01112963 | 0.008180112 | 0.02513973 | 0.008197282 | 0.03870326 | 0.008200359
[5 empty] | 0.01355802 | 0.009216228 |  |  | 0.01206935 | 0.009816134 | 0.0267699 | 0.009836739 | 0.04135908 | 0.009840431
График E50 |  | График E |  |  | 0.01516647 | 0.01139974 |  |  | 0.01268516 | 0.01070625 | 0.02885253 | 0.01138963 | 0.04501991 | 0.0115121
eps | q | sigma |  |  | 0.01630303 | 0.01302828 |  |  | 0.01390645 | 0.01308818 | 0.03055816 | 0.01311565 | 0.04830524 | 0.01312058
Горизонтальная линия E50 |  | Касательная |  |  | 0.01638219 | 0.01465681 |  |  | 0.01498098 | 0.0147242 | 0.03299902 | 0.01475511 | 0.05126903 | 0.01476065
0 |  | a | b |  | 0.01840083 | 0.01628535 |  |  | 0.01604281 | 0.01636022 | 0.035156 | 0.01639456 | 0.05440922 | 0.01640072
|  |  | 0 |  | 0.01835579 | 0.01791388 |  |  | 0.01698212 | 0.01799625 | 0.03740105 | 0.01803402 | 0.05818987 | 0.01804079
Вертикальная линия E50 |  | p1 и p2 |  |  | 0.02024394 | 0.01954242 |  |  | 0.01778908 | 0.01963227 | 0.0394061 | 0.01967348 | 0.06127507 | 0.01968086
| 0 | 0 |  |  | 0.02106213 | 0.02117095 |  |  | 0.01855387 | 0.02126829 | 0.0413431 | 0.02131293 | 0.06492887 | 0.02132093
[5 empty] | 0.02080723 | 0.02279949 |  |  | 0.01956665 | 0.02290431 | 0.04348399 | 0.02295239 | 0.06771537 | 0.02296101
Касательная линия E50 |  |  |  |  | 0.0204761 | 0.02442802 |  |  | 0.0201176 | 0.02454034 | 0.04510071 | 0.02459185 | 0.07039862 | 0.02460108
0 | 0 | Горизонтальная 1 |  |  | 0.02306559 | 0.02605656 |  |  | 0.02079689 | 0.02617636 | 0.0468652 | 0.0262313 | 0.07294271 | 0.02624115
[5 empty] | 0.02157256 | 0.02768509 |  |  | 0.0213947 | 0.02781238 | 0.04854942 | 0.02787076 | 0.0748117 | 0.02788122
Горизонтальная линия qкр |  |  |  |  | 0.02299388 | 0.02931363 |  |  | 0.02200119 | 0.0294484 | 0.04952529 | 0.02951022 | 0.07736967 | 0.02952129
Горизонтальная линия q |  | Горизонтальная 2 |  |  | 0.02433401 | 0.03094216 |  |  | 0.02250654 | 0.03108443 | 0.05076476 | 0.03114967 | 0.0784807 | 0.03116137
0 |  | 0 |  |  | 0.02265245 | 0.0325707 |  |  | 0.02282073 | 0.03272045 | 0.05154665 | 0.03278913 | 0.07971368 | 0.03280144
[5 empty] | 0.02396083 | 0.03419923 |  |  | 0.02291849 | 0.03435647 | 0.05183259 | 0.03442859 | 0.08088632 | 0.03444151
Вертикальная линия q |  |  |  |  | 0.02325704 | 0.03582777 |  |  | 0.02340638 | 0.03599249 | 0.05289769 | 0.03606804 | 0.08182687 | 0.03608158
| 0 |  |  |  | 0.025539 | 0.0374563 |  |  | 0.02348242 | 0.03762852 | 0.0531374 | 0.0377075 | 0.08342826 | 0.03772165
[5 empty] | 0.02480463 | 0.03908484 |  |  | 0.02384463 | 0.03926454 | 0.05424718 | 0.03934696 | 0.08458339 | 0.03936173
[5 empty] | 0.02405183 | 0.04071337 |  |  | 0.02399103 | 0.04090056 | 0.05482252 | 0.04098641 | 0.08458519 | 0.0410018
[5 empty] | 0.02427852 | 0.04234191 |  |  | 0.02431964 | 0.04253658 | 0.05535887 | 0.04262587 | 0.08592658 | 0.04264187
[5 empty] | 0.0264826 | 0.04397044 |  |  | 0.02442847 | 0.0441726 | 0.0558517 | 0.04426532 | 0.08690046 | 0.04428194
[5 empty] | 0.02566199 | 0.04559898 |  |  | 0.02471555 | 0.04580863 | 0.05599647 | 0.04590478 | 0.08749976 | 0.04592201
[5 empty] | 0.02481461 | 0.04722751 |  |  | 0.02497889 | 0.04744465 | 0.05648865 | 0.04754424 | 0.0876174 | 0.04756208
[5 empty] | 0.02693835 | 0.04885605 |  |  | 0.02501651 | 0.04908067 | 0.05672371 | 0.04918369 | 0.08854628 | 0.04920216
[5 empty] | 0.02503115 | 0.05048458 |  |  | 0.02512644 | 0.05071669 | 0.05729711 | 0.05082315 | 0.08867934 | 0.05084223
[5 empty] | 0.02711605 | 0.05211312 |  |  | 0.02530669 | 0.05235272 | 0.05750432 | 0.05246261 | 0.08950949 | 0.0524823
[5 empty] | 0.02511551 | 0.05374165 |  |  | 0.02537032 | 0.05398874 | 0.05770507 | 0.05410206 | 0.09003982 | 0.05412237
[5 empty] | 0.02510981 | 0.05537019 |  |  | 0.02527028 | 0.05562476 | 0.05770203 | 0.05574152 | 0.0899327 | 0.05576244
[5 empty] | 0.02508633 | 0.05699872 |  |  | 0.02526056 | 0.05726078 | 0.05719477 | 0.05738098 | 0.08992634 | 0.05740252
[5 empty] | 0.02604645 | 0.05862725 |  |  | 0.02513457 | 0.05889681 | 0.05744799 | 0.05902043 | 0.08985685 | 0.05904259
[5 empty] | 0.02499127 | 0.06025579 |  |  | 0.02529335 | 0.06053283 | 0.05736561 | 0.06065989 | 0.08973155 | 0.06068266
[5 empty] | 0.02692188 | 0.06188432 |  |  | 0.02513795 | 0.06216885 | 0.05715003 | 0.06229935 | 0.08895417 | 0.06232273
[5 empty] | 0.0258394 | 0.06351286 |  |  | 0.0249694 | 0.06380487 | 0.05720362 | 0.0639388 | 0.08902843 | 0.0639628
[5 empty] | 0.02674491 | 0.06514139 |  |  | 0.02508877 | 0.0654409 | 0.05672879 | 0.06557826 | 0.08895809 | 0.06560288
[5 empty] | 0.02563953 | 0.06676993 |  |  | 0.02489708 | 0.06707692 | 0.05652793 | 0.06721771 | 0.08824686 | 0.06724295
[5 empty] | 0.02452435 | 0.06839846 |  |  | 0.02489538 | 0.06871294 | 0.05670341 | 0.06885717 | 0.08759848 | 0.06888302
[5 empty] | 0.02640046 | 0.070027 |  |  | 0.02458472 | 0.07034896 | 0.05625763 | 0.07049663 | 0.08741669 | 0.07052309
[5 empty] | 0.02526898 | 0.07165553 |  |  | 0.02466614 | 0.07198499 | 0.05579298 | 0.07213608 | 0.08720521 | 0.07216316
[5 empty] | 0.02513101 | 0.07328407 |  |  | 0.02454069 | 0.07362101 | 0.05561186 | 0.07377554 | 0.08706778 | 0.07380323
[5 empty] | 0.02498764 | 0.0749126 |  |  | 0.0242094 | 0.07525703 | 0.05531664 | 0.075415 | 0.08680813 | 0.07544331
[5 empty] | 0.02483997 | 0.07654114 |  |  | 0.02407332 | 0.07689305 | 0.05500972 | 0.07705445 | 0.08613 | 0.07708338
[5 empty] | 0.0256891 | 0.07816967 |  |  | 0.02393351 | 0.07852908 | 0.0546935 | 0.07869391 | 0.08553712 | 0.07872345
[5 empty] | 0.02553614 | 0.07979821 |  |  | 0.02399099 | 0.0801651 | 0.05467035 | 0.08033337 | 0.08493322 | 0.08036352
[5 empty] | 0.02438219 | 0.08142674 |  |  | 0.02374682 | 0.08180112 | 0.05404267 | 0.08197282 | 0.08472203 | 0.08200359
[5 empty] | 0.02522834 | 0.08305528 |  |  | 0.02360203 | 0.08343714 | 0.05381284 | 0.08361228 | 0.08350728 | 0.08364367
[5 empty] | 0.02407571 | 0.08468381 |  |  | 0.02355768 | 0.08507317 | 0.05338327 | 0.08525174 | 0.08359272 | 0.08528374
[5 empty] | 0.0239218 | 0.08631235 |  |  | 0.02331481 | 0.08670919 | 0.05325633 | 0.08689119 | 0.08258207 | 0.08692381
[5 empty] | 0.02374764 | 0.08794088 |  |  | 0.02306533 | 0.08834521 | 0.05282596 | 0.08853065 | 0.08216842 | 0.08856388
[5 empty] | 0.02355331 | 0.08956942 |  |  | 0.0229949 | 0.08998123 | 0.05225141 | 0.09017011 | 0.0819878 | 0.09020395
[5 empty] | 0.02434237 | 0.09119795 |  |  | 0.02290655 | 0.09161725 | 0.0520336 | 0.09180956 | 0.08063895 | 0.09184403
[5 empty] | 0.02311843 | 0.09282649 |  |  | 0.02270369 | 0.09325328 | 0.05148031 | 0.09344902 | 0.08063405 | 0.0934841
[5 empty] | 0.02188505 | 0.09445502 |  |  | 0.02228972 | 0.0948893 | 0.05089933 | 0.09508847 | 0.07998526 | 0.09512417
[5 empty] | 0.02164584 | 0.09608356 |  |  | 0.02206804 | 0.09652532 | 0.05029843 | 0.09672793 | 0.07910473 | 0.09676424
[5 empty] | 0.02240437 | 0.09771209 |  |  | 0.02204205 | 0.09816134 | 0.04978541 | 0.09836739 | 0.07820462 | 0.09840431
[5 empty] | 0.02316423 | 0.09934063 |  |  | 0.02181515 | 0.09979737 | 0.04956805 | 0.1000068 | 0.07739711 | 0.1000444
[5 empty] | 0.022929 | 0.1009692 |  |  | 0.02139075 | 0.1014334 | 0.04895413 | 0.1016463 | 0.07629436 | 0.1016845
[5 empty] | 0.02070229 | 0.1025977 |  |  | 0.02127224 | 0.1030694 | 0.04845145 | 0.1032858 | 0.07570851 | 0.1033245
[5 empty] | 0.02248472 | 0.1042262 |  |  | 0.02096303 | 0.1047054 | 0.04796779 | 0.1049252 | 0.07535175 | 0.1049646
[5 empty] | 0.02225121 | 0.1058548 |  |  | 0.02075562 | 0.1063415 | 0.04740097 | 0.1065647 | 0.07412374 | 0.1066047
[5 empty] | 0.01999933 | 0.1074833 |  |  | 0.02072891 | 0.1079775 | 0.0471961 | 0.1082041 | 0.07323912 | 0.1082447
[5 empty] | 0.0197342 | 0.1091118 |  |  | 0.02028672 | 0.1096135 | 0.04675278 | 0.1098436 | 0.07289361 | 0.1098848
[5 empty] | 0.02146096 | 0.1107404 |  |  | 0.02003393 | 0.1112495 | 0.04578216 | 0.111483 | 0.07180462 | 0.1115249
[5 empty] | 0.01918474 | 0.1123689 |  |  | 0.01997541 | 0.1128855 | 0.04539539 | 0.1131225 | 0.07108954 | 0.113165
[5 empty] | 0.01991068 | 0.1139974 |  |  | 0.01971602 | 0.1145216 | 0.04460362 | 0.114762 | 0.0700658 | 0.114805
[5 empty] | 0.0206439 | 0.115626 |  |  | 0.01926064 | 0.1161576 | 0.04401798 | 0.1164014 | 0.06875081 | 0.1164451
[5 empty] | 0.01838954 | 0.1172545 |  |  | 0.01921414 | 0.1177936 | 0.04384963 | 0.1180409 | 0.06776196 | 0.1180852
[5 empty] | 0.01815274 | 0.118883 |  |  | 0.01898138 | 0.1194296 | 0.04280971 | 0.1196803 | 0.06671669 | 0.1197252
[5 empty] | 0.01993862 | 0.1205116 |  |  | 0.01876724 | 0.1210657 | 0.04250937 | 0.1213198 | 0.06643238 | 0.1213653
[5 empty] | 0.01975233 | 0.1221401 |  |  | 0.01837658 | 0.1227017 | 0.04215974 | 0.1229592 | 0.06582646 | 0.1230054
[5 empty] | 0.01759899 | 0.1237686 |  |  | 0.01831427 | 0.1243377 | 0.04187198 | 0.1245987 | 0.06481633 | 0.1246455
[5 empty] | 0.01748373 | 0.1253972 |  |  | 0.01818519 | 0.1259737 | 0.04125723 | 0.1262381 | 0.06421941 | 0.1262855
[5 empty] | 0.0184117 | 0.1270257 |  |  | 0.0181942 | 0.1276097 | 0.04112664 | 0.1278776 | 0.0644531 | 0.1279256
[5 empty] | 0.01938798 | 0.1286543 |  |  | 0.01804616 | 0.1292458 | 0.04079135 | 0.1295171 | 0.06433482 | 0.1295657
[5 empty] | 0.01839212 | 0.1302828 |  |  | 0.01794066 | 0.1308818 | 0.04125961 | 0.1311565 | 0.06377897 | 0.1312058
[5 empty] | 0.01940363 | 0.1319113 |  |  | 0.01814775 | 0.1325178 | 0.04077178 | 0.132796 | 0.06439684 | 0.1328458
[5 empty] | 0.01942213 | 0.1335399 |  |  | 0.01796163 | 0.1341538 | 0.04099968 | 0.1344354 | 0.06423934 | 0.1344859
[5 empty] | 0.01844726 | 0.1351684 |  |  | 0.01808196 | 0.1357899 | 0.04104251 | 0.1360749 | 0.0636052 | 0.136126
[5 empty] | 0.01847864 | 0.1367969 |  |  | 0.01810838 | 0.1374259 | 0.04109943 | 0.1377143 | 0.06419312 | 0.137766
[5 empty] | 0.01951588 | 0.1384255 |  |  | 0.01804052 | 0.1390619 | 0.04146963 | 0.1393538 | 0.06410184 | 0.1394061
[5 empty] | 0.01855861 | 0.140054 |  |  | 0.01807804 | 0.1406979 | 0.0413523 | 0.1409933 | 0.06413007 | 0.1410462
[5 empty] | 0.01760645 | 0.1416825 |  |  | 0.01822057 | 0.1423339 | 0.04114661 | 0.1426327 | 0.06497654 | 0.1426863
[5 empty] | 0.01865903 | 0.1433111 |  |  | 0.01816775 | 0.14397 | 0.04175174 | 0.1442722 | 0.06493996 | 0.1443263
[5 empty] | 0.01871597 | 0.1449396 |  |  | 0.01841923 | 0.145606 | 0.04146687 | 0.1459116 | 0.06461906 | 0.1459664
[5 empty] | 0.01877689 | 0.1465681 |  |  | 0.01837465 | 0.147242 | 0.0414912 | 0.1475511 | 0.06551255 | 0.1476065
[5 empty] | 0.01984141 | 0.1481967 |  |  | 0.01843365 | 0.148878 | 0.04212389 | 0.1491905 | 0.06571916 | 0.1492465
[5 empty] | 0.01993918 | 0.1498252 |  |  | 0.01860286 | 0.1505141 | 0.04206858 | 0.15083 | 0.06504251 | 0.1508866
[5 empty] | 0.01809673 | 0.1514537 |  |  | 0.01872475 | 0.1521501 | 0.04251706 | 0.1524695 | 0.06542197 | 0.1525267
[5 empty] | 0.01830272 | 0.1530823 |  |  | 0.01869761 | 0.1537861 | 0.04238745 | 0.1541089 | 0.06619331 | 0.1541668
[5 empty] | 0.01954574 | 0.1547108 |  |  | 0.01901064 | 0.1554221 | 0.04315502 | 0.1557484 | 0.06701794 | 0.1558068
[5 empty] | 0.02081443 | 0.1563393 |  |  | 0.01935303 | 0.1570582 | 0.04379506 | 0.1573878 | 0.06765723 | 0.1574469
[5 empty] | 0.02009738 | 0.1579679 |  |  | 0.019514 | 0.1586942 | 0.04448284 | 0.1590273 | 0.06887255 | 0.159087
[5 empty] | 0.02138322 | 0.1595964 |  |  | 0.01988272 | 0.1603302 | 0.04489363 | 0.1606667 | 0.0703253 | 0.160727
[5 empty] | 0.02066055 | 0.161225 |  |  | 0.01994842 | 0.1619662 | 0.04520273 | 0.1623062 | 0.07047685 | 0.1623671
[5 empty] | 0.020918 | 0.1628535 |  |  | 0.02030027 | 0.1636022 | 0.04608539 | 0.1639456 | 0.07208859 | 0.1640072
[5 empty] | 0.02014417 | 0.164482 |  |  | 0.02062749 | 0.1652383 | 0.04661691 | 0.1655851 | 0.07232189 | 0.1656473
[5 empty] | 0.02034515 | 0.1661106 |  |  | 0.02062337 | 0.1668743 | 0.04687545 | 0.1672246 | 0.07294146 | 0.1672873
[5 empty] | 0.02154098 | 0.1677391 |  |  | 0.02090948 | 0.1685103 | 0.04720184 | 0.168864 | 0.07400765 | 0.1689274
[5 empty] | 0.02173217 | 0.1693676 |  |  | 0.02099106 | 0.1701463 | 0.04811772 | 0.1705035 | 0.07435737 | 0.1705675
[5 empty] | 0.02091909 | 0.1709962 |  |  | 0.02136845 | 0.1717824 | 0.04852388 | 0.1721429 | 0.07519187 | 0.1722075
[5 empty] | 0.02110208 | 0.1726247 |  |  | 0.02154199 | 0.1734184 | 0.04852109 | 0.1737824 | 0.07561237 | 0.1738476
[5 empty] | 0.02128152 | 0.1742532 |  |  | 0.02161203 | 0.1750544 | 0.04891015 | 0.1754218 | 0.07622008 | 0.1754877
[5 empty] | 0.02345777 | 0.1758818 |  |  | 0.02177891 | 0.1766904 | 0.04939183 | 0.1770613 | 0.07701624 | 0.1771278
[5 empty] | 0.02263117 | 0.1775103 |  |  | 0.02184297 | 0.1783264 | 0.04986693 | 0.1787008 | 0.07770206 | 0.1787678
[5 empty] | 0.02380211 | 0.1791388 |  |  | 0.02200455 | 0.1799625 | 0.05013622 | 0.1803402 | 0.07827879 | 0.1804079
[5 empty] | 0.02197093 | 0.1807674 |  |  | 0.022164 | 0.1815985 | 0.05070049 | 0.1819797 | 0.07894763 | 0.182048
[5 empty] | 0.02213801 | 0.1823959 |  |  | 0.02252165 | 0.1832345 | 0.05086053 | 0.1836191 | 0.07980982 | 0.1836881
[5 empty] | 0.02430627 | 0.1840244 |  |  | 0.02267813 | 0.1848705 | 0.05151711 | 0.1852586 | 0.07996658 | 0.1853281
[5 empty] | 0.0244844 | 0.185653 |  |  | 0.02274207 | 0.1865066 | 0.05138644 | 0.186898 | 0.0802418 | 0.1869682
[5 empty] | 0.02266766 | 0.1872815 |  |  | 0.02291315 | 0.1881426 | 0.05227445 | 0.1885375 | 0.08124686 | 0.1886083
[5 empty] | 0.02284985 | 0.18891 |  |  | 0.02298546 | 0.1897786 | 0.05216768 | 0.1901769 | 0.08126072 | 0.1902483
[5 empty] | 0.02302475 | 0.1905386 |  |  | 0.02315314 | 0.1914146 | 0.05275265 | 0.1918164 | 0.08266235 | 0.1918884
[5 empty] | 0.02518616 | 0.1921671 |  |  | 0.02341028 | 0.1930506 | 0.05301589 | 0.1934559 | 0.08313068 | 0.1935285
[5 empty] | 0.02532789 | 0.1937956 |  |  | 0.02345102 | 0.1946867 | 0.05334392 | 0.1950953 | 0.08304469 | 0.1951686
[5 empty] | 0.02344371 | 0.1954242 |  |  | 0.02376945 | 0.1963227 | 0.05362328 | 0.1967348 | 0.08368333 | 0.1968086
[5 empty] | 0.02452747 | 0.1970527 |  |  | 0.02385971 | 0.1979587 | 0.0537405 | 0.1983742 | 0.08402554 | 0.1984487
[5 empty] | 0.02559406 | 0.1986813 |  |  | 0.02382442 | 0.1995947 | 0.05409336 | 0.2000137 | 0.08426597 | 0.2000888
[5 empty] | 0.02465922 | 0.2003098 |  |  | 0.02398614 | 0.2012308 | 0.05443454 | 0.2016531 | 0.08438648 | 0.2017288
[5 empty] | 0.02372292 | 0.2019383 |  |  | 0.02384649 | 0.2028668 | 0.05437259 | 0.2032926 | 0.08520211 | 0.2033689
[5 empty] | 0.02478513 | 0.2035669 |  |  | 0.02400544 | 0.2045028 | 0.05440746 | 0.2049321 | 0.08511277 | 0.205009
[5 empty] | 0.02584583 | 0.2051954 |  |  | 0.02406298 | 0.2061388 | 0.05483911 | 0.2065715 | 0.0850184 | 0.2066491
[5 empty] | 0.023905 | 0.2068239 |  |  | 0.02411908 | 0.2077748 | 0.05476748 | 0.208211 | 0.08521892 | 0.2082891
[5 empty] | 0.02596262 | 0.2084525 |  |  | 0.02427372 | 0.2094109 | 0.05479252 | 0.2098504 | 0.08561424 | 0.2099292
[5 empty] | 0.02601866 | 0.210081 |  |  | 0.02432687 | 0.2110469 | 0.05531418 | 0.2114899 | 0.08600429 | 0.2115693
[5 empty] | 0.02607311 | 0.2117095 |  |  | 0.02437853 | 0.2126829 | 0.05543242 | 0.2131293 | 0.085989 | 0.2132093
[5 empty] | 0.02412593 | 0.2133381 |  |  | 0.02432866 | 0.2143189 | 0.05544719 | 0.2147688 | 0.08596828 | 0.2148494
[5 empty] | 0.02517711 | 0.2149666 |  |  | 0.02447724 | 0.215955 | 0.05545843 | 0.2164083 | 0.08674206 | 0.2164895
[5 empty] | 0.02622662 | 0.2165951 |  |  | 0.02452426 | 0.217591 | 0.0553661 | 0.2180477 | 0.08691026 | 0.2181296
[5 empty] | 0.02527444 | 0.2182237 |  |  | 0.02456969 | 0.219227 | 0.05587014 | 0.2196872 | 0.0867728 | 0.2197696
[5 empty] | 0.02632054 | 0.2198522 |  |  | 0.0245135 | 0.220863 | 0.05557051 | 0.2213266 | 0.08702961 | 0.2214097
[5 empty] | 0.02636491 | 0.2214807 |  |  | 0.02465569 | 0.222499 | 0.05566715 | 0.2229661 | 0.08688061 | 0.2230498
[5 empty] | 0.02540752 | 0.2231093 |  |  | 0.02459622 | 0.2241351 | 0.05586003 | 0.2246055 | 0.08732571 | 0.2246898
[5 empty] | 0.02444835 | 0.2247378 |  |  | 0.02463507 | 0.2257711 | 0.05624908 | 0.226245 | 0.08736486 | 0.2263299
[5 empty] | 0.02448738 | 0.2263663 |  |  | 0.02457222 | 0.2274071 | 0.05583426 | 0.2278844 | 0.08719795 | 0.22797
[5 empty] | 0.02552458 | 0.2279949 |  |  | 0.02460766 | 0.2290431 | 0.05641552 | 0.2295239 | 0.08762493 | 0.2296101
[5 empty] | 0.02655992 | 0.2296234 |  |  | 0.02474135 | 0.2306792 | 0.0560928 | 0.2311634 | 0.08774571 | 0.2312501
[5 empty] | 0.0255934 | 0.2312519 |  |  | 0.02487328 | 0.2323152 | 0.05636607 | 0.2328028 | 0.08806021 | 0.2328902
[5 empty] | 0.02562498 | 0.2328805 |  |  | 0.02470343 | 0.2339512 | 0.05633527 | 0.2344423 | 0.08796835 | 0.2345303
[5 empty] | 0.02665464 | 0.234509 |  |  | 0.02473177 | 0.2355872 | 0.05620034 | 0.2360817 | 0.08827007 | 0.2361704
[5 empty] | 0.02568235 | 0.2361376 |  |  | 0.02475828 | 0.2372232 | 0.05676125 | 0.2377212 | 0.08836527 | 0.2378104
[5 empty] | 0.02470811 | 0.2377661 |  |  | 0.02488294 | 0.2388593 | 0.05651794 | 0.2393606 | 0.0879539 | 0.2394505
[5 empty] | 0.02573187 | 0.2393946 |  |  | 0.02490573 | 0.2404953 | 0.05667036 | 0.2410001 | 0.08843585 | 0.2410906
[5 empty] | 0.02575363 | 0.2410232 |  |  | 0.02492663 | 0.2421313 | 0.05651846 | 0.2426396 | 0.08871107 | 0.2427306
[5 empty] | 0.02677335 | 0.2426517 |  |  | 0.02494562 | 0.2437673 | 0.0569622 | 0.244279 | 0.08857947 | 0.2443707
[5 empty] | 0.02579102 | 0.2442802 |  |  | 0.02506266 | 0.2454034 | 0.05660152 | 0.2459185 | 0.08834097 | 0.2460108
[5 empty] | 0.02680661 | 0.2459088 |  |  | 0.02507775 | 0.2470394 | 0.05673637 | 0.2475579 | 0.08879549 | 0.2476509
[5 empty] | 0.0248201 | 0.2475373 |  |  | 0.02489087 | 0.2486754 | 0.0567667 | 0.2491974 | 0.08854297 | 0.2492909
[5 empty] | 0.02583146 | 0.2491658 |  |  | 0.02500197 | 0.2503114 | 0.05669247 | 0.2508368 | 0.08888332 | 0.250931
[5 empty] | 0.02584068 | 0.2507944 |  |  | 0.02501106 | 0.2519475 | 0.05711363 | 0.2524763 | 0.08881646 | 0.2525711
[5 empty] | 0.02684772 | 0.2524229 |  |  | 0.0250181 | 0.2535835 | 0.05693011 | 0.2541158 | 0.08894232 | 0.2542111
[5 empty] | 0.02685258 | 0.2540514 |  |  | 0.02512308 | 0.2552195 | 0.05664189 | 0.2557552 | 0.08876082 | 0.2558512
[5 empty] | 0.02585522 | 0.25568 |  |  | 0.02512597 | 0.2568555 | 0.0567489 | 0.2573947 | 0.08887188 | 0.2574913
[5 empty] | 0.02685207 | 0.2573085 |  |  | 0.02512617 | 0.2584915 | 0.05675093 | 0.2590341 | 0.08887532 | 0.2591314
[5 empty] | 0.02679615 | 0.258937 |  |  | 0.02508518 | 0.2601276 | 0.05676978 | 0.2606736 | 0.0884521 | 0.2607714
[5 empty] | 0.0266783 | 0.2605656 |  |  | 0.02478449 | 0.2617636 | 0.05665098 | 0.262313 | 0.08841358 | 0.2624115
[5 empty] | 0.02650567 | 0.2621941 |  |  | 0.02463086 | 0.2633996 | 0.05650999 | 0.2639525 | 0.0880839 | 0.2640516
[5 empty] | 0.02528536 | 0.2638226 |  |  | 0.02463104 | 0.2650356 | 0.05586227 | 0.2655919 | 0.08698721 | 0.2656916
[5 empty] | 0.02602449 | 0.2654512 |  |  | 0.02429177 | 0.2666717 | 0.05542326 | 0.2672314 | 0.08624766 | 0.2673317
[5 empty] | 0.02473018 | 0.2670797 |  |  | 0.02411983 | 0.2683077 | 0.05440844 | 0.2688709 | 0.08508938 | 0.2689718
[5 empty] | 0.02440956 | 0.2687083 |  |  | 0.02382194 | 0.2699437 | 0.05383325 | 0.2705103 | 0.08383652 | 0.2706119
[5 empty] | 0.02506973 | 0.2703368 |  |  | 0.02330488 | 0.2715797 | 0.05341314 | 0.2721498 | 0.08281322 | 0.2722519
[5 empty] | 0.02471783 | 0.2719653 |  |  | 0.02307539 | 0.2732157 | 0.05276359 | 0.2737892 | 0.08164363 | 0.273892
[5 empty] | 0.02236096 | 0.2735939 |  |  | 0.02284022 | 0.2748518 | 0.05180003 | 0.2754287 | 0.08065189 | 0.2755321
[5 empty] | 0.02300624 | 0.2752224 |  |  | 0.02240614 | 0.2764878 | 0.05073794 | 0.2770681 | 0.07916215 | 0.2771721
[5 empty] | 0.02166081 | 0.2768509 |  |  | 0.02207988 | 0.2781238 | 0.05009275 | 0.2787076 | 0.07789855 | 0.2788122
[5 empty] | 0.02133176 | 0.2784795 |  |  | 0.02166821 | 0.2797598 | 0.04957994 | 0.2803471 | 0.07678523 | 0.2804523
[5 empty] | 0.02302623 | 0.280108 |  |  | 0.02147787 | 0.2813959 | 0.04881496 | 0.2819865 | 0.07574634 | 0.2820924
[5 empty] | 0.02174417 | 0.2817365 |  |  | 0.02131125 | 0.2830319 | 0.04830536 | 0.283626 | 0.07569424 | 0.2837324
[5 empty] | 0.02046333 | 0.2833651 |  |  | 0.0208474 | 0.2846679 | 0.04780408 | 0.2852654 | 0.07475571 | 0.2853725
[5 empty] | 0.02218142 | 0.2849936 |  |  | 0.02058254 | 0.2863039 | 0.04710051 | 0.2869049 | 0.07321361 | 0.2870126
[5 empty] | 0.01989843 | 0.2866221 |  |  | 0.02041666 | 0.2879399 | 0.04659461 | 0.2885443 | 0.07236788 | 0.2886527
[5 empty] | 0.01961434 | 0.2882507 |  |  | 0.02024974 | 0.289576 | 0.04578634 | 0.2901838 | 0.07121845 | 0.2902927
[5 empty] | 0.02132913 | 0.2898792 |  |  | 0.01998177 | 0.291212 | 0.04497568 | 0.2918233 | 0.07056527 | 0.2919328
[5 empty] | 0.02104279 | 0.2915077 |  |  | 0.01961274 | 0.292848 | 0.04456257 | 0.2934627 | 0.06980829 | 0.2935729
[5 empty] | 0.0187553 | 0.2931363 |  |  | 0.01944262 | 0.294484 | 0.04374699 | 0.2951022 | 0.06844744 | 0.2952129
[5 empty] | 0.01946664 | 0.2947648 |  |  | 0.0190714 | 0.2961201 | 0.0431289 | 0.2967416 | 0.06748267 | 0.296853
[5 empty] | 0.0181768 | 0.2963933 |  |  | 0.01879906 | 0.2977561 | 0.04250826 | 0.2983811 | 0.06701392 | 0.2984931
[5 empty] | 0.01988576 | 0.2980219 |  |  | 0.01852559 | 0.2993921 | 0.04208504 | 0.3000205 | 0.06594114 | 0.3001332
[5 empty] | 0.01859351 | 0.2996504 |  |  | 0.01835097 | 0.3010281 | 0.0417592 | 0.30166 | 0.06466426 | 0.3017732
[5 empty] | 0.01730001 | 0.3012789 |  |  | 0.01797519 | 0.3026641 | 0.04063069 | 0.3032994 | 0.06328324 | 0.3034133
[5 empty] | 0.01900527 | 0.3029075 |  |  | 0.01769823 | 0.3043002 | 0.0402995 | 0.3049389 | 0.062798 | 0.3050534
[5 empty] | 0.01770926 | 0.304536 |  |  | 0.01732007 | 0.3059362 | 0.03946557 | 0.3065784 | 0.06160851 | 0.3066934
[5 empty] | 0.01741197 | 0.3061646 |  |  | 0.01704071 | 0.3075722 | 0.03892887 | 0.3082178 | 0.06091469 | 0.3083335
[5 empty] | 0.01711337 | 0.3077931 |  |  | 0.01696011 | 0.3092082 | 0.03828937 | 0.3098573 | 0.05991649 | 0.3099736
[5 empty] | 0.01681346 | 0.3094216 |  |  | 0.01647827 | 0.3108443 | 0.03744703 | 0.3114967 | 0.05921386 | 0.3116137
[5 empty] | 0.01651221 | 0.3110502 |  |  | 0.01619516 | 0.3124803 | 0.03700181 | 0.3131362 | 0.05750673 | 0.3132537
[5 empty] | 0.01620961 | 0.3126787 |  |  | 0.01591079 | 0.3141163 | 0.03655368 | 0.3147756 | 0.05679505 | 0.3148938
[5 empty] | 0.01690564 | 0.3143072 |  |  | 0.01562512 | 0.3157523 | 0.0355026 | 0.3164151 | 0.05617877 | 0.3165339
[5 empty] | 0.01460028 | 0.3159358 |  |  | 0.01553814 | 0.3173883 | 0.03514853 | 0.3180546 | 0.05445782 | 0.3181739
[5 empty] | 0.01529352 | 0.3175643 |  |  | 0.01524984 | 0.3190244 | 0.03449143 | 0.319694 | 0.05383215 | 0.319814
[5 empty] | 0.01398534 | 0.3191928 |  |  | 0.01486019 | 0.3206604 | 0.03383128 | 0.3213335 | 0.0524017 | 0.3214541
[5 empty] | 0.01467573 | 0.3208214 |  |  | 0.01456919 | 0.3222964 | 0.03296803 | 0.3229729 | 0.05206641 | 0.3230942
[5 empty] | 0.01336466 | 0.3224499 |  |  | 0.01427682 | 0.3239324 | 0.03230164 | 0.3246124 | 0.05052623 | 0.3247342
[5 empty] | 0.01305212 | 0.3240784 |  |  | 0.01388307 | 0.3255685 | 0.03153208 | 0.3262518 | 0.0490811 | 0.3263743