## 1
Общество с ограниченной ответственностью "Инженерная геология" (ООО "ИнжГео") | [11 empty] | Общество с ограниченной ответственностью "Инженерная геология" (ООО "ИнжГео")
Юр. адрес: 117279, г. Москва, ул. Миклухо-Маклая, 36 а, этаж 5, пом. XXIII к. 76-84 | [11 empty] | Юр. адрес: 117279, г. Москва, ул. Миклухо-Маклая, 36 а, этаж 5, пом. XXIII к. 76-84 | [8 empty] | нагр |  |  | X0 | Y0 | R |  | нагр |  |  |  | X0 | Y0 | R | нагр |  |  |  | X0 | Y0 | R |  | нагр |  |  |  | X0 | Y0 | R
Телефон/факс +7 (495) 132-30-00, Адрес электронной почты inbox@inj-geo.ru | [11 empty] | Телефон/факс +7 (495) 132-30-00, Адрес электронной почты inbox@inj-geo.ru | [12 empty] | 0 | [7 empty] | 0 | [6 empty] | 0 | [7 empty] | 0
[21 empty] | девиатор | [6 empty] | девиатор | [6 empty] | девиатор | [7 empty] | девиатор
Испытательная лаборатория ООО «ИнжГео» | [11 empty] | Испытательная лаборатория ООО «ИнжГео» | [8 empty] | x0 | Угол | X | Y |  |  |  | x0 |  | Угол | X | Y |  |  | x0 |  | Угол | X | Y |  |  |  | x0 |  | Угол | X | Y
Адрес места осуществления деятельности лаборатории: г. Москва, просп. Вернадского, д. 51, стр. 1 | [11 empty] | Адрес места осуществления деятельности лаборатории: г. Москва, просп. Вернадского, д. 51, стр. 1 | [9 empty] | 0 | [7 empty] | 0 | [6 empty] | 0 | [7 empty] | 0
Телефон +7(910)4557682, E-mail: slg85@mail.ru | [11 empty] | Телефон +7(910)4557682, E-mail: slg85@mail.ru | [9 empty] | 5 | [7 empty] | 5 | [6 empty] | 5 | [7 empty] | 5
[22 empty] | 10 | [7 empty] | 10 | [6 empty] | 10 | [7 empty] | 10
[12 empty] | Протокол испытаний № 13-63/275 от 31-07-2023 | [9 empty] | 15 | [7 empty] | 15 | [6 empty] | 15 | [7 empty] | 15
[22 empty] | 20 | [7 empty] | 20 | [6 empty] | 20 | [7 empty] | 20
[12 empty] | Наименование и адрес заказчика: Переход трубопровода через р. Енисей | [9 empty] | 25 | [7 empty] | 25 | [6 empty] | 25 | [7 empty] | 25
[12 empty] | Наименование объекта: ООО Регионстрой | [9 empty] | 30 | [7 empty] | 30 | [6 empty] | 30 | [7 empty] | 30
Наименование используемого метода/методики: ГОСТ 12248.4-2020 | [11 empty] | Наименование используемого метода/методики: ГОСТ 12248.3-2020 | [9 empty] | 35 | [7 empty] | 35 | [6 empty] | 35 | [7 empty] | 35
Условия проведения испытания: температура окружающей среды (18 - 25)0С, влажность воздуха (40 - 75)% | [11 empty] | Условия проведения испытания: температура окружающей среды (18 - 25)0С, влажность воздуха (40 - 75)% | [9 empty] | 40 | [7 empty] | 40 | [6 empty] | 40 | [7 empty] | 40
[12 empty] | Дата получение объекта подлежащего испытаниям: 04-07-2023 | [9 empty] | 45 | [7 empty] | 45 | [6 empty] | 45 | [7 empty] | 45
[12 empty] | Дата испытания: 25.10.2022-19.11.2275 | [9 empty] | 50 | [7 empty] | 50 | [6 empty] | 50 | [7 empty] | 50
[22 empty] | 55 | [7 empty] | 55 | [6 empty] | 55 | [7 empty] | 55
Испытание грунтов методом трехосного сжатия | [11 empty] | Испытание грунтов методом трехосного сжатия | [9 empty] | 60 | [7 empty] | 60 | [6 empty] | 60 | [7 empty] | 60
[22 empty] | 65 | [7 empty] | 65 | [6 empty] | 65 | [7 empty] | 65
Лабораторный номер: | [6 empty] | We, д.е. = |  |  |  |  | Лабораторный номер: |  | 1310 |  |  |  | We, д.е. = | 0.48752864 |  |  | 70 | [7 empty] | 70 | [6 empty] | 70 | [7 empty] | 70
Номер скважины: | [6 empty] | ρ, г/см3 = |  |  |  |  | Номер скважины: |  | BH-154 |  |  |  | ρ, г/см3 = | 1.54 |  |  | 75 | [7 empty] | 75 | [6 empty] | 75 | [7 empty] | 75
Глубина отбора, м: | [6 empty] | ρs, г/см3 = |  |  |  |  | Глубина отбора, м: |  | 4.8 |  |  |  | ρs, г/см3 = | 2.74 |  |  | 80 | [7 empty] | 80 | [6 empty] | 80 | [7 empty] | 80
Наименование грунта: | [6 empty] | e, д.е. = |  |  |  |  | Наименование грунта: |  | Суглинок, после оттаивания текучий, легкий песчанистый |  |  |  | e, д.е. = | 1.646642 |  |  | 85 | [7 empty] | 85 | [6 empty] | 85 | [7 empty] | 85
Схема проведения опыта: | [6 empty] | IL, д.е. = |  |  |  |  | Схема проведения опыта: |  | КД |  |  |  | IL, д.е. = | 2.216 |  |  | 90 | [7 empty] | 90 | [6 empty] | 90 | [7 empty] | 90
[22 empty] | 95 | [7 empty] | 95 | [6 empty] | 95 | [7 empty] | 95
[22 empty] | 100 | [7 empty] | 100 | [6 empty] | 100 | [7 empty] | 100
Результаты испытаний | [11 empty] | Результаты испытаний | [9 empty] | 105 | [7 empty] | 105 | [6 empty] | 105 | [7 empty] | 105
[22 empty] | 110 | [7 empty] | 110 | [6 empty] | 110 | [7 empty] | 110
[22 empty] | 115 | [7 empty] | 115 | [6 empty] | 115 | [7 empty] | 115
[22 empty] | 120 | [7 empty] | 120 | [6 empty] | 120 | [7 empty] | 120
[22 empty] | 125 | [7 empty] | 125 | [6 empty] | 125 | [7 empty] | 125
[22 empty] | 130 | [7 empty] | 130 | [6 empty] | 130 | [7 empty] | 130
[22 empty] | 135 | [7 empty] | 135 | [6 empty] | 135 | [7 empty] | 135
[22 empty] | 140 | [7 empty] | 140 | [6 empty] | 140 | [7 empty] | 140
[22 empty] | 145 | [7 empty] | 145 | [6 empty] | 145 | [7 empty] | 145
[22 empty] | 150 | [7 empty] | 150 | [6 empty] | 150 | [7 empty] | 150
[22 empty] | 155 | [7 empty] | 155 | [6 empty] | 155 | [7 empty] | 155
[22 empty] | 160 | [7 empty] | 160 | [6 empty] | 160 | [7 empty] | 160
[22 empty] | 165 | [7 empty] | 165 | [6 empty] | 165 | [7 empty] | 165
[22 empty] | 170 | [7 empty] | 170 | [6 empty] | 170 | [7 empty] | 170
[22 empty] | 175 | [7 empty] | 175 | [6 empty] | 175 | [7 empty] | 175
[22 empty] | 180 | [7 empty] | 180 | [6 empty] | 180 | [7 empty] | 180
[13 empty] | Давление в камере, Мпа σ3 | Вертикальная нагрузка, Мпа σ1 | Поровое давление, Мпа u
| K0, д.е. | 0.8608269 |  |  |  |  | Коэфф. Точки | [5 empty] | 0.0724416 | 0.1119706 | [5 empty] | 1 | [6 empty] | σ3,кПа | σ1,кПа | u, кПа |  |  |  | 4
| q_zg, МПа | 0.06235968 | [10 empty] | 0.1724416 | 0.2443053 | [27 empty] | δ3, Мпа | δ1-δ3, МПа | δ1, МПа | δ1, КПа
|  |  | Модуль деформации, МПа: | [9 empty] | 0.2724416 | 0.3766401 | [21 empty] | С, МПа:
|  |  | Е0= |  | Точки модуля (полное напр.), МПа |  |  |  | 0.06235968 | 0.09977548 | [25 empty] | φ, град:
|  |  | E50 = |  | qf (полное напр.), МПа |  |  |  | 0.08927871 | [26 empty] | E, Мпа
|  |  | Коэф. Поперечной деформации, ϑ = | [9 empty] | Эффективные значения угла внутреннего трения и удельного сцепления ϕ', С' | [13 empty] | x | 0
[13 empty] | ϕ', град. = | 8 | [12 empty] | y |  |  |  | С, кПа | φ,°
[13 empty] | С', МПа = | 0.007
| Исполнитель: | [6 empty] | Морозов Д.С. |  |  |  |  | Исполнитель: |  |  |  |  | Морозов Д.С.
| Начальник исп. лаборатории: | [6 empty] | Семиколенова Л.Г. |  |  |  |  | Начальник исп. лаборатории: |  |  |  |  | Семиколенова Л.Г.
Лист 1 , всего листов 2 | [11 empty] | Лист 2 , всего листов 2
Частичное воспроизведение протокола испытаний без письменного разрешения ООО «ИнжГео» ЗАПРЕЩАЕТСЯ | [11 empty] | Частичное воспроизведение протокола испытаний без письменного разрешения ООО «ИнжГео» ЗАПРЕЩАЕТСЯ
[5 empty] | второй график |  | первый график | [9 empty] | К Пуассона
dev50 | epsE50 | ind | devE0 | epsE0 | dev | eps | sigma |  | dev1 | eps1 | dev2 | eps2 | dev3 | eps3 |  | Глины
0.01683711 | 0.02002915 |  |  |  | 0 | 0 |  |  | 0 | 0 | 0 | 0 | 0 | 0 |  | < 0 | 0,20-0,30
ind |  |  |  |  | 0.0007993847 | 0.001682871 |  |  | 0.002825465 | 0.001699143 | 0.006009816 | 0.001704015 | 0.009990527 | 0.001699143 |  | 0-0,25 | 0,30-0,38
2 |  |  |  |  | 0.005419004 | 0.003365742 |  |  | 0.005514877 | 0.003398287 | 0.01246583 | 0.00340803 | 0.02075995 | 0.003398287 |  | 0,25< | 0,38-0,45
E0 |  |  |  |  | 0.006679094 | 0.005048613 |  |  | 0.007735391 | 0.00509743 | 0.01760198 | 0.005112045 | 0.02917557 | 0.005537071 |  | Суглинки | 0,35-0,37
epsE0 | devE0 |  |  |  | 0.009353952 | 0.006676383 |  |  | 0.00995416 | 0.006796574 | 0.02084048 | 0.006509214 | 0.0315018 | 0.006796574 |  | Пески и супеси | 0,30-0,35
0.006676383 | 0.009353952 |  |  |  | 0.01069063 | 0.008414356 |  |  | 0.01086624 | 0.0077557788 | 0.02280439 | 0.008520076 | 0.03401117 | 0.008495717
[5 empty] | 0.008782206 | 0.01009723 |  |  | 0.01272882 | 0.01019486 | 0.02504269 | 0.01022409 | 0.03667712 | 0.01019486
График E50 |  | График E |  |  | 0.01172452 | 0.0117801 |  |  | 0.01370859 | 0.011894 | 0.02647751 | 0.01192811 | 0.03921953 | 0.011894
eps | q | sigma |  |  | 0.01156724 | 0.01346297 |  |  | 0.01455826 | 0.01359315 | 0.02778533 | 0.01363212 | 0.04065829 | 0.01359315
Горизонтальная линия E50 |  | Касательная |  |  | 0.01236001 | 0.01514584 |  |  | 0.01562035 | 0.01529229 | 0.02884257 | 0.01533614 | 0.04251326 | 0.01529229
0 |  | a | b |  | 0.01315251 | 0.01682871 |  |  | 0.01613739 | 0.01699143 | 0.0304257 | 0.01704015 | 0.04380433 | 0.01699143
|  |  | 0 |  | 0.01599439 | 0.01851158 |  |  | 0.01695193 | 0.01869058 | 0.03111115 | 0.01874417 | 0.04605138 | 0.01869058
Вертикальная линия E50 |  | p1 и p2 |  |  | 0.01683711 | 0.02002915 |  |  | 0.01800649 | 0.02038972 | 0.03267539 | 0.02044818 | 0.04737428 | 0.02038972
| 0 | 0 |  |  | 0.01699536 | 0.02187732 |  |  | 0.01884361 | 0.02208886 | 0.03329486 | 0.0221522 | 0.04959292 | 0.02208886
[5 empty] | 0.01914869 | 0.0235602 |  |  | 0.01976448 | 0.0232673364 | 0.03593186 | 0.02423680875 | 0.05209923 | 0.0232673364
Касательная линия E50 |  |  |  |  | 0.01936817 | 0.02524307 |  |  | 0.02112395 | 0.02548715 | 0.03691377 | 0.02556023 | 0.05575019 | 0.02548715
0 | 0 | Горизонтальная 1 |  |  | 0.01862681 | 0.02692594 |  |  | 0.02236948 | 0.0271863 | 0.03961391 | 0.02726424 | 0.05897728 | 0.0271863
[5 empty] | 0.02289757 | 0.02860881 |  |  | 0.02390697 | 0.02888544 | 0.04137351 | 0.02896826 | 0.06270463 | 0.02888544
Горизонтальная линия qкр |  |  |  |  | 0.02315346 | 0.03029168 |  |  | 0.02540038 | 0.03058458 | 0.04441769 | 0.03067227 | 0.06672752 | 0.03058458
Горизонтальная линия q |  | Горизонтальная 2 |  |  | 0.02536746 | 0.03197455 |  |  | 0.02711366 | 0.03228373 | 0.04697156 | 0.03237629 | 0.07034121 | 0.03228373
0 |  | 0 |  |  | 0.02551256 | 0.03365742 |  |  | 0.02831077 | 0.03398287 | 0.04986024 | 0.0340803 | 0.07424095 | 0.03398287
[5 empty] | 0.02456175 | 0.03534029 |  |  | 0.02995568 | 0.03568201 | 0.05240884 | 0.03578432 | 0.07802201 | 0.03568201
Вертикальная линия q |  |  |  |  | 0.02548802 | 0.03702317 |  |  | 0.03131234 | 0.03738116 | 0.05514249 | 0.03748833 | 0.08207966 | 0.03738116
| 0 |  |  |  | 0.02926435 | 0.03870604 |  |  | 0.03234472 | 0.0390803 | 0.0575863 | 0.03919235 | 0.08560914 | 0.0390803
[5 empty] | 0.02986373 | 0.04038891 |  |  | 0.03371676 | 0.04077944 | 0.05956539 | 0.04089636 | 0.08790574 | 0.04077944
[5 empty] | 0.0272971 | 0.04207178 |  |  | 0.03459244 | 0.04247859 | 0.06210488 | 0.04260038 | 0.0906647 | 0.04247859
[5 empty] | 0.02870324 | 0.04375465 |  |  | 0.0349357 | 0.04417773 | 0.06282987 | 0.04430439 | 0.0928813 | 0.04417773
[5 empty] | 0.0310954 | 0.04543752 |  |  | 0.03542691 | 0.04587687 | 0.06381466 | 0.04600841 | 0.09377622 | 0.04587687
[5 empty] | 0.0314707 | 0.04712039 |  |  | 0.03610299 | 0.04757602 | 0.06529641 | 0.04771242 | 0.09533118 | 0.04757602
[5 empty] | 0.0308263 | 0.04880326 |  |  | 0.03636114 | 0.04927516 | 0.06564849 | 0.04941644 | 0.09653888 | 0.04927516
[5 empty] | 0.03015932 | 0.05048613 |  |  | 0.03699792 | 0.0509743 | 0.06666456 | 0.05112045 | 0.09769021 | 0.0509743
[5 empty] | 0.03246691 | 0.05216901 |  |  | 0.03720985 | 0.05267345 | 0.06743826 | 0.05282447 | 0.09827606 | 0.05267345
[5 empty] | 0.0327462 | 0.05385188 |  |  | 0.03789348 | 0.05437259 | 0.06846327 | 0.05452849 | 0.09908732 | 0.05437259
[5 empty] | 0.03099433 | 0.05553475 |  |  | 0.03824536 | 0.05607173 | 0.06883324 | 0.0562325 | 0.1006149 | 0.05607173
[5 empty] | 0.03220844 | 0.05721762 |  |  | 0.03856202 | 0.05777088 | 0.06924183 | 0.05793652 | 0.1011496 | 0.05777088
[5 empty] | 0.03038567 | 0.05890049 |  |  | 0.03864001 | 0.05947002 | 0.0697827 | 0.05964053 | 0.1016824 | 0.05947002
[5 empty] | 0.03252316 | 0.06058336 |  |  | 0.03877587 | 0.06116916 | 0.07064952 | 0.06134455 | 0.1022041 | 0.06116916
[5 empty] | 0.03261804 | 0.06226623 |  |  | 0.03906614 | 0.06286831 | 0.07063593 | 0.06304856 | 0.1029057 | 0.06286831
[5 empty] | 0.03367423 | 0.0639491 |  |  | 0.03920737 | 0.06456745 | 0.07083561 | 0.06475258 | 0.1035779 | 0.06456745
[5 empty] | 0.03367149 | 0.06563197 |  |  | 0.03952897 | 0.06626659 | 0.0715422 | 0.06645659 | 0.1041985 | 0.06626659
[5 empty] | 0.03164844 | 0.06731485 |  |  | 0.03932886 | 0.06796574 | 0.07186371 | 0.06816061 | 0.1033982 | 0.06796574
[5 empty] | 0.03360319 | 0.06899772 |  |  | 0.03931633 | 0.06966488 | 0.0716575 | 0.06986462 | 0.1034652 | 0.06966488
[5 empty] | 0.03053725 | 0.07068059 |  |  | 0.03917624 | 0.07136402 | 0.07120665 | 0.07156864 | 0.1033595 | 0.07136402
[5 empty] | 0.03045213 | 0.07236346 |  |  | 0.03911045 | 0.07306317 | 0.07130731 | 0.07327265 | 0.1028861 | 0.07306317
[5 empty] | 0.03334934 | 0.07404633 |  |  | 0.0392208 | 0.07476231 | 0.07136284 | 0.07497667 | 0.1036497 | 0.07476231
[5 empty] | 0.03123039 | 0.0757292 |  |  | 0.03910909 | 0.07646145 | 0.07137658 | 0.07668068 | 0.1033553 | 0.07646145
[5 empty] | 0.03009678 | 0.07741207 |  |  | 0.03907716 | 0.0781606 | 0.07085186 | 0.0783847 | 0.1026075 | 0.0781606
[5 empty] | 0.03295002 | 0.07909494 |  |  | 0.03892682 | 0.07985974 | 0.07069203 | 0.08008871 | 0.1020112 | 0.07985974
[5 empty] | 0.03079162 | 0.08077781 |  |  | 0.03865991 | 0.08155889 | 0.07060043 | 0.08179273 | 0.1020712 | 0.08155889
[5 empty] | 0.0326231 | 0.08246069 |  |  | 0.03847823 | 0.08325803 | 0.07018041 | 0.08349674 | 0.1012923 | 0.08325803
[5 empty] | 0.03244594 | 0.08414356 |  |  | 0.03818362 | 0.08495717 | 0.06973529 | 0.08520076 | 0.1008793 | 0.08495717
[5 empty] | 0.02926168 | 0.08582643 |  |  | 0.0378779 | 0.08665632 | 0.06956843 | 0.08690477 | 0.09963704 | 0.08665632
[5 empty] | 0.03007181 | 0.0875093 |  |  | 0.03786288 | 0.08835546 | 0.06878317 | 0.08860879 | 0.09987026 | 0.08835546
[5 empty] | 0.03087784 | 0.08919217 |  |  | 0.0374404 | 0.0900546 | 0.06838285 | 0.0903128 | 0.09898378 | 0.0900546
[5 empty] | 0.03168128 | 0.09087504 |  |  | 0.03751226 | 0.09175375 | 0.0682708 | 0.09201682 | 0.09848242 | 0.09175375
[5 empty] | 0.02848364 | 0.09255791 |  |  | 0.0372803 | 0.09345289 | 0.06775038 | 0.09372083 | 0.09817098 | 0.09345289
[5 empty] | 0.03028642 | 0.09424078 |  |  | 0.03684634 | 0.09515203 | 0.06682492 | 0.09542485 | 0.09665426 | 0.09515203
[5 empty] | 0.03109114 | 0.09592366 |  |  | 0.0366122 | 0.09685118 | 0.06709776 | 0.09712886 | 0.09663706 | 0.09685118
[5 empty] | 0.02888824 | 0.09760653 |  |  | 0.0363797 | 0.09855032 | 0.06607225 | 0.09883288 | 0.09562419 | 0.09855032
[5 empty] | 0.02765619 | 0.0992894 |  |  | 0.03604679 | 0.1002495 | 0.06565172 | 0.1005369 | 0.09571022 | 0.1002495
[5 empty] | 0.03039893 | 0.1009723 |  |  | 0.03588355 | 0.1019486 | 0.06519828 | 0.1022409 | 0.09431633 | 0.1019486
[5 empty] | 0.02712138 | 0.1026551 |  |  | 0.03558812 | 0.1036477 | 0.06528167 | 0.1039449 | 0.09343759 | 0.1036477
[5 empty] | 0.02882846 | 0.104338 |  |  | 0.03536646 | 0.1053469 | 0.06401278 | 0.1056489 | 0.09258968 | 0.1053469
[5 empty] | 0.02852508 | 0.1060209 |  |  | 0.03492448 | 0.107046 | 0.06350248 | 0.107353 | 0.09218823 | 0.107046
[5 empty] | 0.02821615 | 0.1077038 |  |  | 0.03446814 | 0.1087452 | 0.06296168 | 0.109057 | 0.0909489 | 0.1087452
[5 empty] | 0.02890658 | 0.1093866 |  |  | 0.03410336 | 0.1104443 | 0.06260126 | 0.110761 | 0.09008734 | 0.1104443
[5 empty] | 0.0256013 | 0.1110695 |  |  | 0.03403608 | 0.1121435 | 0.06183211 | 0.112465 | 0.0896192 | 0.1121435
[5 empty] | 0.02730522 | 0.1127524 |  |  | 0.03337224 | 0.1138426 | 0.0611651 | 0.114169 | 0.08836013 | 0.1138426
[5 empty] | 0.02602323 | 0.1144352 |  |  | 0.03321779 | 0.1155418 | 0.06031113 | 0.115873 | 0.08752578 | 0.1155418
[5 empty] | 0.02773353 | 0.1161181 |  |  | 0.03277865 | 0.1172409 | 0.05968109 | 0.117577 | 0.0866318 | 0.1172409
[5 empty] | 0.02541716 | 0.117801 |  |  | 0.03264275 | 0.11894 | 0.05937721 | 0.1192811 | 0.08514637 | 0.11894
[5 empty] | 0.02608115 | 0.1194839 |  |  | 0.03217468 | 0.1206392 | 0.05852719 | 0.1209851 | 0.08477616 | 0.1206392
[5 empty] | 0.02473254 | 0.1211667 |  |  | 0.03168113 | 0.1223383 | 0.05822485 | 0.1226891 | 0.08353873 | 0.1223383
[5 empty] | 0.02637837 | 0.1228496 |  |  | 0.03117057 | 0.1240375 | 0.05728577 | 0.1243931 | 0.0827565 | 0.1240375
[5 empty] | 0.02602566 | 0.1245325 |  |  | 0.03105151 | 0.1257366 | 0.05602553 | 0.1260971 | 0.08185187 | 0.1257366
[5 empty] | 0.02268146 | 0.1262153 |  |  | 0.03053245 | 0.1274358 | 0.05595973 | 0.1278011 | 0.08004723 | 0.1274358
[5 empty] | 0.02535279 | 0.1278982 |  |  | 0.0301219 | 0.1291349 | 0.05500394 | 0.1295052 | 0.078865 | 0.1291349
[5 empty] | 0.0240467 | 0.1295811 |  |  | 0.02962834 | 0.130834 | 0.05437375 | 0.1312092 | 0.07802758 | 0.130834
[5 empty] | 0.02377021 | 0.1312639 |  |  | 0.02916028 | 0.1325332 | 0.05368475 | 0.1329132 | 0.07675737 | 0.1325332
[5 empty] | 0.02153036 | 0.1329468 |  |  | 0.02892621 | 0.1342323 | 0.05285251 | 0.1346172 | 0.07647678 | 0.1342323
[5 empty] | 0.02233418 | 0.1346297 |  |  | 0.02853465 | 0.1359315 | 0.05219264 | 0.1363212 | 0.0753082 | 0.1359315
[5 empty] | 0.02118871 | 0.1363126 |  |  | 0.02839407 | 0.1376306 | 0.0521207 | 0.1380252 | 0.07527406 | 0.1376306
[5 empty] | 0.02210099 | 0.1379954 |  |  | 0.028413 | 0.1393298 | 0.05105229 | 0.1397292 | 0.07389674 | 0.1393298
[5 empty] | 0.02107721 | 0.1396783 |  |  | 0.02819992 | 0.1410289 | 0.05110299 | 0.1414333 | 0.07399866 | 0.1410289
[5 empty] | 0.02308393 | 0.1413612 |  |  | 0.02796323 | 0.142728 | 0.05068839 | 0.1431373 | 0.07450194 | 0.142728
[5 empty] | 0.02410035 | 0.143044 |  |  | 0.02816992 | 0.1444272 | 0.05068839 | 0.1448413 | 0.07441959 | 0.1444272
[5 empty] | 0.02412595 | 0.1447269 |  |  | 0.02808829 | 0.1461263 | 0.05131508 | 0.1465453 | 0.07366801 | 0.1461263
[5 empty] | 0.02116022 | 0.1464098 |  |  | 0.0280177 | 0.1478255 | 0.05106233 | 0.1482493 | 0.07414554 | 0.1478255
[5 empty] | 0.02320264 | 0.1480927 |  |  | 0.02835753 | 0.1495246 | 0.051529 | 0.1499533 | 0.07475054 | 0.1495246
[5 empty] | 0.02425268 | 0.1497755 |  |  | 0.02810716 | 0.1512238 | 0.05111395 | 0.1516573 | 0.07428136 | 0.1512238
[5 empty] | 0.02430985 | 0.1514584 |  |  | 0.02816597 | 0.1529229 | 0.05161603 | 0.1533614 | 0.07413637 | 0.1529229
[5 empty] | 0.02437361 | 0.1531413 |  |  | 0.02823332 | 0.1546221 | 0.0514341 | 0.1550654 | 0.0745139 | 0.1546221
[5 empty] | 0.02444345 | 0.1548241 |  |  | 0.02850859 | 0.1563212 | 0.05176701 | 0.1567694 | 0.07501232 | 0.1563212
[5 empty] | 0.02451886 | 0.156507 |  |  | 0.02839116 | 0.1580203 | 0.05161361 | 0.1584734 | 0.07482998 | 0.1580203
[5 empty] | 0.02459931 | 0.1581899 |  |  | 0.02858041 | 0.1597195 | 0.05197277 | 0.1601774 | 0.07516523 | 0.1597195
[5 empty] | 0.02169443 | 0.1598728 |  |  | 0.0287757 | 0.1614186 | 0.05234332 | 0.1618814 | 0.07521643 | 0.1614186
[5 empty] | 0.02486359 | 0.1615556 |  |  | 0.02898852 | 0.1631178 | 0.05192749 | 0.1635855 | 0.07621382 | 0.1631178
[5 empty] | 0.02410357 | 0.1632385 |  |  | 0.02888982 | 0.1648169 | 0.05234269 | 0.1652895 | 0.07674446 | 0.1648169
[5 empty] | 0.02239876 | 0.1649214 |  |  | 0.02947562 | 0.1665161 | 0.05332246 | 0.1669935 | 0.0773978 | 0.1665161
[5 empty] | 0.02573355 | 0.1666042 |  |  | 0.02952704 | 0.1682152 | 0.05343222 | 0.1686975 | 0.07782416 | 0.1682152
[5 empty] | 0.02609236 | 0.1682871 |  |  | 0.03022525 | 0.1699143 | 0.0540374 | 0.1704015 | 0.07877384 | 0.1699143
[5 empty] | 0.02345956 | 0.16997 |  |  | 0.03055138 | 0.1716135 | 0.05550343 | 0.1721055 | 0.07989713 | 0.1716135
[5 empty] | 0.02581957 | 0.1716529 |  |  | 0.0310866 | 0.1733126 | 0.05599574 | 0.1738095 | 0.08154435 | 0.1733126
[5 empty] | 0.02715676 | 0.1733357 |  |  | 0.03141203 | 0.1750118 | 0.05677977 | 0.1755136 | 0.0820658 | 0.1750118
[5 empty] | 0.02745555 | 0.1750186 |  |  | 0.03170884 | 0.1767109 | 0.05762093 | 0.1772176 | 0.08401178 | 0.1767109
[5 empty] | 0.02671583 | 0.1767015 |  |  | 0.03215816 | 0.1784101 | 0.05778466 | 0.1789216 | 0.08463259 | 0.1784101
[5 empty] | 0.02696789 | 0.1783843 |  |  | 0.03226478 | 0.1801092 | 0.05885598 | 0.1806256 | 0.08584084 | 0.1801092
[5 empty] | 0.02821374 | 0.1800672 |  |  | 0.03256271 | 0.1818083 | 0.05890292 | 0.1823296 | 0.0864262 | 0.1818083
[5 empty] | 0.02545389 | 0.1817501 |  |  | 0.03295329 | 0.1835075 | 0.05983613 | 0.1840336 | 0.08679217 | 0.1835075
[5 empty] | 0.02568882 | 0.183433 |  |  | 0.03333711 | 0.1852066 | 0.06055668 | 0.1857377 | 0.08734032 | 0.1852066
[5 empty] | 0.02891903 | 0.1851158 |  |  | 0.03361477 | 0.1869058 | 0.06046569 | 0.1874417 | 0.08847223 | 0.1869058
[5 empty] | 0.02814502 | 0.1867987 |  |  | 0.03398687 | 0.1886049 | 0.06136425 | 0.1891457 | 0.08938947 | 0.1886049
[5 empty] | 0.02636728 | 0.1884816 |  |  | 0.033954 | 0.1903041 | 0.06145345 | 0.1908497 | 0.08989362 | 0.1903041
[5 empty] | 0.02658631 | 0.1901644 |  |  | 0.03431676 | 0.1920032 | 0.0624344 | 0.1925537 | 0.09008626 | 0.1920032
[5 empty] | 0.0288026 | 0.1918473 |  |  | 0.03477575 | 0.1937024 | 0.06310818 | 0.1942577 | 0.09096897 | 0.1937024
[5 empty] | 0.02801665 | 0.1935302 |  |  | 0.03473157 | 0.1954015 | 0.0632759 | 0.1959617 | 0.09144332 | 0.1954015
[5 empty] | 0.02823495 | 0.1952131 |  |  | 0.03508482 | 0.1971006 | 0.06353865 | 0.1976658 | 0.09231088 | 0.1971006
[5 empty] | 0.02846589 | 0.1968959 |  |  | 0.03524693 | 0.1987998 | 0.06430942 | 0.1993698 | 0.09370181 | 0.1987998
[5 empty] | 0.02870147 | 0.1985788 |  |  | 0.03552265 | 0.2004989 | 0.06490799 | 0.2010738 | 0.0934286 | 0.2004989
[5 empty] | 0.02993316 | 0.2002617 |  |  | 0.0359017 | 0.2021981 | 0.06551701 | 0.2027778 | 0.09426417 | 0.2021981
[5 empty] | 0.02915248 | 0.2019445 |  |  | 0.0363738 | 0.2038972 | 0.06541764 | 0.2044818 | 0.09498143 | 0.2038972
[5 empty] | 0.02835091 | 0.2036274 |  |  | 0.03632869 | 0.2055964 | 0.06609105 | 0.2061858 | 0.09595331 | 0.2055964
[5 empty] | 0.02851996 | 0.2053103 |  |  | 0.03665608 | 0.2072955 | 0.06641839 | 0.2078898 | 0.09625272 | 0.2072955
[5 empty] | 0.02965111 | 0.2069932 |  |  | 0.03684571 | 0.2089946 | 0.06658082 | 0.2095939 | 0.09735259 | 0.2089946
[5 empty] | 0.02874281 | 0.208676 |  |  | 0.0370873 | 0.2106938 | 0.06745952 | 0.2112979 | 0.09762582 | 0.2106938
[5 empty] | 0.03182733 | 0.2103589 |  |  | 0.0371902 | 0.2123929 | 0.06755472 | 0.2130019 | 0.09759707 | 0.2123929
[5 empty] | 0.03090992 | 0.2120418 |  |  | 0.03738972 | 0.2140921 | 0.06793703 | 0.2147059 | 0.09805939 | 0.2140921
[5 empty] | 0.02899056 | 0.2137246 |  |  | 0.03738692 | 0.2157912 | 0.06801513 | 0.2164099 | 0.09791561 | 0.2157912
[5 empty] | 0.03006921 | 0.2154075 |  |  | 0.03728176 | 0.2174904 | 0.06788894 | 0.2181139 | 0.09876563 | 0.2174904
[5 empty] | 0.03014584 | 0.2170904 |  |  | 0.03767422 | 0.2191895 | 0.0684584 | 0.219818 | 0.09880935 | 0.2191895
[5 empty] | 0.03122042 | 0.2187732 |  |  | 0.03746425 | 0.2208886 | 0.06822343 | 0.221522 | 0.09894667 | 0.2208886
[5 empty] | 0.02929292 | 0.2204561 |  |  | 0.03775182 | 0.2225878 | 0.06868397 | 0.223226 | 0.09887749 | 0.2225878
[5 empty] | 0.02936331 | 0.222139 |  |  | 0.03773688 | 0.2242869 | 0.06873995 | 0.22493 | 0.09960172 | 0.2242869
[5 empty] | 0.03043155 | 0.2238219 |  |  | 0.0380194 | 0.2259861 | 0.06879129 | 0.226634 | 0.09951924 | 0.2259861
[5 empty] | 0.03049762 | 0.2255047 |  |  | 0.03799934 | 0.2276852 | 0.06923793 | 0.228338 | 0.10023 | 0.2276852
[5 empty] | 0.03156148 | 0.2271876 |  |  | 0.03817667 | 0.2293844 | 0.0690798 | 0.230042 | 0.0997338 | 0.2293844
[5 empty] | 0.03162311 | 0.2288705 |  |  | 0.03795134 | 0.2310835 | 0.06881683 | 0.2317461 | 0.09983064 | 0.2310835
[5 empty] | 0.02968246 | 0.2305533 |  |  | 0.03802332 | 0.2327827 | 0.06944895 | 0.2334501 | 0.1008204 | 0.2327827
[5 empty] | 0.02973952 | 0.2322362 |  |  | 0.03809257 | 0.2344818 | 0.06937609 | 0.2351541 | 0.1010029 | 0.2344818
[5 empty] | 0.03179424 | 0.2339191 |  |  | 0.03845905 | 0.2361809 | 0.06959818 | 0.2368581 | 0.1007782 | 0.2361809
[5 empty] | 0.0298466 | 0.235602 |  |  | 0.03852273 | 0.2378801 | 0.06991515 | 0.2385621 | 0.101446 | 0.2378801
[5 empty] | 0.03089657 | 0.2372848 |  |  | 0.03858356 | 0.2395792 | 0.06942693 | 0.2402661 | 0.1008064 | 0.2395792
[5 empty] | 0.02994412 | 0.2389677 |  |  | 0.03854151 | 0.2412784 | 0.06973346 | 0.2419702 | 0.1016591 | 0.2412784
[5 empty] | 0.0309892 | 0.2406506 |  |  | 0.03839654 | 0.2429775 | 0.06993466 | 0.2436742 | 0.1011042 | 0.2429775
[5 empty] | 0.0320318 | 0.2423334 |  |  | 0.03874862 | 0.2446767 | 0.07033047 | 0.2453782 | 0.1013415 | 0.2446767
[5 empty] | 0.03307188 | 0.2440163 |  |  | 0.0387977 | 0.2463758 | 0.07012081 | 0.2470822 | 0.1012708 | 0.2463758
[5 empty] | 0.03310941 | 0.2456992 |  |  | 0.03884375 | 0.2480749 | 0.07040562 | 0.2487862 | 0.1021922 | 0.2480749
[5 empty] | 0.03214435 | 0.2473821 |  |  | 0.03878672 | 0.2497741 | 0.07048482 | 0.2504902 | 0.1015055 | 0.2497741
[5 empty] | 0.03317669 | 0.2490649 |  |  | 0.03862659 | 0.2514732 | 0.07055836 | 0.2521942 | 0.1018106 | 0.2514732
[5 empty] | 0.03320638 | 0.2507478 |  |  | 0.03876332 | 0.2531724 | 0.07042614 | 0.2538983 | 0.1026074 | 0.2531724
[5 empty] | 0.03123339 | 0.2524307 |  |  | 0.03869686 | 0.2548715 | 0.07068812 | 0.2556023 | 0.1019958 | 0.2548715
[5 empty] | 0.0332577 | 0.2541135 |  |  | 0.03872717 | 0.2565707 | 0.07044422 | 0.2573063 | 0.1023757 | 0.2565707
[5 empty] | 0.03227927 | 0.2557964 |  |  | 0.03895423 | 0.2582698 | 0.07059437 | 0.2590103 | 0.1029471 | 0.2582698
[5 empty] | 0.03329807 | 0.2574793 |  |  | 0.039078 | 0.2599689 | 0.0706385 | 0.2607143 | 0.1026097 | 0.2599689
[5 empty] | 0.03131407 | 0.2591622 |  |  | 0.03889842 | 0.2616681 | 0.07057654 | 0.2624183 | 0.1028635 | 0.2616681
[5 empty] | 0.03232723 | 0.260845 |  |  | 0.03901548 | 0.2633672 | 0.07090842 | 0.2641224 | 0.1029085 | 0.2633672
[5 empty] | 0.03133754 | 0.2625279 |  |  | 0.03892912 | 0.2650664 | 0.07073407 | 0.2658264 | 0.1026445 | 0.2650664
[5 empty] | 0.03234495 | 0.2642108 |  |  | 0.03883932 | 0.2667655 | 0.07075343 | 0.2675304 | 0.1030713 | 0.2667655
[5 empty] | 0.03234943 | 0.2658936 |  |  | 0.03904602 | 0.2684647 | 0.07056642 | 0.2692344 | 0.102589 | 0.2684647
[5 empty] | 0.03035095 | 0.2675765 |  |  | 0.03884921 | 0.2701638 | 0.07107298 | 0.2709384 | 0.1027974 | 0.2701638
[5 empty] | 0.03030637 | 0.2692594 |  |  | 0.03892922 | 0.271863 | 0.07104924 | 0.2726424 | 0.1029447 | 0.271863
[5 empty] | 0.03017685 | 0.2709423 |  |  | 0.03901184 | 0.2735621 | 0.07035554 | 0.2743464 | 0.1025353 | 0.2735621
[5 empty] | 0.02997214 | 0.2726251 |  |  | 0.0386002 | 0.2752612 | 0.06998713 | 0.2760505 | 0.1021774 | 0.2752612
[5 empty] | 0.03270199 | 0.274308 |  |  | 0.03850608 | 0.2769604 | 0.06986561 | 0.2777545 | 0.1014021 | 0.2769604
[5 empty] | 0.02937616 | 0.2759909 |  |  | 0.03814126 | 0.2786595 | 0.06941261 | 0.2794585 | 0.09994047 | 0.2786595
[5 empty] | 0.0310044 | 0.2776737 |  |  | 0.03771753 | 0.2803587 | 0.06814974 | 0.2811625 | 0.09842352 | 0.2803587
[5 empty] | 0.02859648 | 0.2793566 |  |  | 0.03704668 | 0.2820578 | 0.0670986 | 0.2828665 | 0.09758236 | 0.2820578
[5 empty] | 0.03016213 | 0.2810395 |  |  | 0.0367405 | 0.283757 | 0.06618081 | 0.2845705 | 0.09614805 | 0.283757
[5 empty] | 0.02871113 | 0.2827224 |  |  | 0.03601076 | 0.2854561 | 0.06561799 | 0.2862745 | 0.09505166 | 0.2854561
[5 empty] | 0.02925322 | 0.2844052 |  |  | 0.03546926 | 0.2871552 | 0.06443175 | 0.2879786 | 0.09312427 | 0.2871552
[5 empty] | 0.02679817 | 0.2860881 |  |  | 0.03512779 | 0.2888544 | 0.06344369 | 0.2896826 | 0.09179694 | 0.2888544
[5 empty] | 0.02635571 | 0.287771 |  |  | 0.03429813 | 0.2905535 | 0.06257544 | 0.2913866 | 0.09060075 | 0.2905535
[5 empty] | 0.02793562 | 0.2894538 |  |  | 0.03399206 | 0.2922527 | 0.06134861 | 0.2930906 | 0.08936676 | 0.2922527
[5 empty] | 0.02854765 | 0.2911367 |  |  | 0.03352138 | 0.2939518 | 0.06108481 | 0.2947946 | 0.08782604 | 0.2939518
[5 empty] | 0.02718723 | 0.2928196 |  |  | 0.03309007 | 0.295651 | 0.06029512 | 0.2964986 | 0.08648911 | 0.295651
[5 empty] | 0.02482657 | 0.2945025 |  |  | 0.03276301 | 0.2973501 | 0.05891672 | 0.2982027 | 0.08566339 | 0.2973501
[5 empty] | 0.0254645 | 0.2961853 |  |  | 0.03233426 | 0.2990492 | 0.05833523 | 0.2999067 | 0.08433321 | 0.2990492
[5 empty] | 0.02610099 | 0.2978682 |  |  | 0.0318038 | 0.3007484 | 0.05785061 | 0.3016107 | 0.0834985 | 0.3007484
[5 empty] | 0.02373602 | 0.2995511 |  |  | 0.03147159 | 0.3024475 | 0.0569628 | 0.3033147 | 0.0825592 | 0.3024475
[5 empty] | 0.02636956 | 0.3012339 |  |  | 0.03073761 | 0.3041467 | 0.05587174 | 0.3050187 | 0.08141522 | 0.3041467
[5 empty] | 0.02500159 | 0.3029168 |  |  | 0.03050182 | 0.3058458 | 0.0552774 | 0.3067227 | 0.07976649 | 0.3058458
[5 empty] | 0.02263209 | 0.3045997 |  |  | 0.03006421 | 0.307545 | 0.05457971 | 0.3084267 | 0.07951294 | 0.307545
[5 empty] | 0.02326103 | 0.3062825 |  |  | 0.02952474 | 0.3092441 | 0.05407864 | 0.3101308 | 0.07815449 | 0.3092441
[5 empty] | 0.02188839 | 0.3079654 |  |  | 0.02918338 | 0.3109432 | 0.05327411 | 0.3118348 | 0.07639107 | 0.3109432
[5 empty] | 0.02251415 | 0.3096483 |  |  | 0.02854011 | 0.3126424 | 0.05206609 | 0.3135388 | 0.07572262 | 0.3126424
[5 empty] | 0.02413828 | 0.3113312 |  |  | 0.0282949 | 0.3143415 | 0.05125453 | 0.3152428 | 0.07384904 | 0.3143415
[5 empty] | 0.02176077 | 0.313014 |  |  | 0.02764772 | 0.3160407 | 0.05013937 | 0.3169468 | 0.07277028 | 0.3160407
[5 empty] | 0.02238158 | 0.3146969 |  |  | 0.02719855 | 0.3177398 | 0.05002055 | 0.3186508 | 0.07218625 | 0.3177398
[5 empty] | 0.0200007 | 0.3163798 |  |  | 0.02704735 | 0.319439 | 0.04859804 | 0.3203549 | 0.07109688 | 0.319439
[5 empty] | 0.0216181 | 0.3180626 |  |  | 0.0264941 | 0.3211381 | 0.04807178 | 0.3220589 | 0.07010211 | 0.3211381
[5 empty] | 0.02123376 | 0.3197455 |  |  | 0.02583876 | 0.3228373 | 0.04754171 | 0.3237629 | 0.06800185 | 0.3228373
[5 empty] | 0.02184766 | 0.3214284 |  |  | 0.02568132 | 0.3245364 | 0.04640779 | 0.3254669 | 0.06679603 | 0.3245364
[5 empty] | 0.02045977 | 0.3231113 |  |  | 0.02492174 | 0.3262355 | 0.04516997 | 0.3271709 | 0.06628458 | 0.3262355
[5 empty] | 0.02007007 | 0.3247941 |  |  | 0.02456 | 0.3279347 | 0.04432819 | 0.3288749 | 0.06496742 | 0.3279347
[5 empty] | 0.01867854 | 0.326477 |  |  | 0.02429606 | 0.3296338 | 0.0436824 | 0.3305789 | 0.06384449 | 0.3296338
[5 empty] | 0.01928515 | 0.3281599 |  |  | 0.02362991 | 0.331333 | 0.04323255 | 0.332283 | 0.0625157 | 0.331333
[5 empty] | 0.01788988 | 0.3298427 |  |  | 0.02316151 | 0.3330321 | 0.04217859 | 0.333987 | 0.06078099 | 0.3330321
[5 empty] | 0.01749271 | 0.3315256 |  |  | 0.02289083 | 0.3347313 | 0.04162047 | 0.335691 | 0.05964028 | 0.3347313
[5 empty] | 0.01609361 | 0.3332085 |  |  | 0.02231784 | 0.3364304 | 0.04055814 | 0.337395 | 0.0580935 | 0.3364304
[5 empty] | 0.01869256 | 0.3348914 |  |  | 0.02184253 | 0.3381295 | 0.03929155 | 0.339099 | 0.05704057 | 0.3381295