## 1
Общество с ограниченной ответственностью "Инженерная геология" (ООО "ИнжГео") | [11 empty] | Общество с ограниченной ответственностью "Инженерная геология" (ООО "ИнжГео")
Юр. адрес: 117279, г. Москва, ул. Миклухо-Маклая, 36 а, этаж 5, пом. XXIII к. 76-84 | [11 empty] | Юр. адрес: 117279, г. Москва, ул. Миклухо-Маклая, 36 а, этаж 5, пом. XXIII к. 76-84 | [8 empty] | нагр |  |  | X0 | Y0 | R |  | нагр |  |  |  | X0 | Y0 | R | нагр |  |  |  | X0 | Y0 | R |  | нагр |  |  |  | X0 | Y0 | R
Телефон/факс +7 (495) 132-30-00, Адрес электронной почты inbox@inj-geo.ru | [11 empty] | Телефон/факс +7 (495) 132-30-00, Адрес электронной почты inbox@inj-geo.ru | [12 empty] | 0 | [7 empty] | 0 | [6 empty] | 0 | [7 empty] | 0
[21 empty] | девиатор | [6 empty] | девиатор | [6 empty] | девиатор | [7 empty] | девиатор
Испытательная лаборатория ООО «ИнжГео» | [11 empty] | Испытательная лаборатория ООО «ИнжГео» | [8 empty] | x0 | Угол | X | Y |  |  |  | x0 |  | Угол | X | Y |  |  | x0 |  | Угол | X | Y |  |  |  | x0 |  | Угол | X | Y
Адрес места осуществления деятельности лаборатории: г. Москва, просп. Вернадского, д. 51, стр. 1 | [11 empty] | Адрес места осуществления деятельности лаборатории: г. Москва, просп. Вернадского, д. 51, стр. 1 | [9 empty] | 0 | [7 empty] | 0 | [6 empty] | 0 | [7 empty] | 0
Телефон +7(910)4557682, E-mail: slg85@mail.ru | [11 empty] | Телефон +7(910)4557682, E-mail: slg85@mail.ru | [9 empty] | 5 | [7 empty] | 5 | [6 empty] | 5 | [7 empty] | 5
[22 empty] | 10 | [7 empty] | 10 | [6 empty] | 10 | [7 empty] | 10
[12 empty] | Протокол испытаний № 13-63/277 от 02-08-2023 | [9 empty] | 15 | [7 empty] | 15 | [6 empty] | 15 | [7 empty] | 15
[22 empty] | 20 | [7 empty] | 20 | [6 empty] | 20 | [7 empty] | 20
[12 empty] | Наименование и адрес заказчика: Переход трубопровода через р. Енисей | [9 empty] | 25 | [7 empty] | 25 | [6 empty] | 25 | [7 empty] | 25
[12 empty] | Наименование объекта: ООО Регионстрой | [9 empty] | 30 | [7 empty] | 30 | [6 empty] | 30 | [7 empty] | 30
Наименование используемого метода/методики: ГОСТ 12248.4-2020 | [11 empty] | Наименование используемого метода/методики: ГОСТ 12248.3-2020 | [9 empty] | 35 | [7 empty] | 35 | [6 empty] | 35 | [7 empty] | 35
Условия проведения испытания: температура окружающей среды (18 - 25)0С, влажность воздуха (40 - 75)% | [11 empty] | Условия проведения испытания: температура окружающей среды (18 - 25)0С, влажность воздуха (40 - 75)% | [9 empty] | 40 | [7 empty] | 40 | [6 empty] | 40 | [7 empty] | 40
[12 empty] | Дата получение объекта подлежащего испытаниям: 06-07-2023 | [9 empty] | 45 | [7 empty] | 45 | [6 empty] | 45 | [7 empty] | 45
[12 empty] | Дата испытания: 25.10.2022-19.11.2277 | [9 empty] | 50 | [7 empty] | 50 | [6 empty] | 50 | [7 empty] | 50
[22 empty] | 55 | [7 empty] | 55 | [6 empty] | 55 | [7 empty] | 55
Испытание грунтов методом трехосного сжатия | [11 empty] | Испытание грунтов методом трехосного сжатия | [9 empty] | 60 | [7 empty] | 60 | [6 empty] | 60 | [7 empty] | 60
[22 empty] | 65 | [7 empty] | 65 | [6 empty] | 65 | [7 empty] | 65
Лабораторный номер: | [6 empty] | We, д.е. = |  |  |  |  | Лабораторный номер: |  | 1312 |  |  |  | We, д.е. = | 0.516964139 |  |  | 70 | [7 empty] | 70 | [6 empty] | 70 | [7 empty] | 70
Номер скважины: | [6 empty] | ρ, г/см3 = |  |  |  |  | Номер скважины: |  | BH-156 |  |  |  | ρ, г/см3 = | 1.64 |  |  | 75 | [7 empty] | 75 | [6 empty] | 75 | [7 empty] | 75
Глубина отбора, м: | [6 empty] | ρs, г/см3 = |  |  |  |  | Глубина отбора, м: |  | 0.6 |  |  |  | ρs, г/см3 = | 2.7 |  |  | 80 | [7 empty] | 80 | [6 empty] | 80 | [7 empty] | 80
Наименование грунта: | [6 empty] | e, д.е. = |  |  |  |  | Наименование грунта: |  | Суглинок, после оттаивания текучий, легкий пылеватый |  |  |  | e, д.е. = | 1.497441 |  |  | 85 | [7 empty] | 85 | [6 empty] | 85 | [7 empty] | 85
Схема проведения опыта: | [6 empty] | IL, д.е. = |  |  |  |  | Схема проведения опыта: |  | КД |  |  |  | IL, д.е. = | 2.729 |  |  | 90 | [7 empty] | 90 | [6 empty] | 90 | [7 empty] | 90
[22 empty] | 95 | [7 empty] | 95 | [6 empty] | 95 | [7 empty] | 95
[22 empty] | 100 | [7 empty] | 100 | [6 empty] | 100 | [7 empty] | 100
Результаты испытаний | [11 empty] | Результаты испытаний | [9 empty] | 105 | [7 empty] | 105 | [6 empty] | 105 | [7 empty] | 105
[22 empty] | 110 | [7 empty] | 110 | [6 empty] | 110 | [7 empty] | 110
[22 empty] | 115 | [7 empty] | 115 | [6 empty] | 115 | [7 empty] | 115
[22 empty] | 120 | [7 empty] | 120 | [6 empty] | 120 | [7 empty] | 120
[22 empty] | 125 | [7 empty] | 125 | [6 empty] | 125 | [7 empty] | 125
[22 empty] | 130 | [7 empty] | 130 | [6 empty] | 130 | [7 empty] | 130
[22 empty] | 135 | [7 empty] | 135 | [6 empty] | 135 | [7 empty] | 135
[22 empty] | 140 | [7 empty] | 140 | [6 empty] | 140 | [7 empty] | 140
[22 empty] | 145 | [7 empty] | 145 | [6 empty] | 145 | [7 empty] | 145
[22 empty] | 150 | [7 empty] | 150 | [6 empty] | 150 | [7 empty] | 150
[22 empty] | 155 | [7 empty] | 155 | [6 empty] | 155 | [7 empty] | 155
[22 empty] | 160 | [7 empty] | 160 | [6 empty] | 160 | [7 empty] | 160
[22 empty] | 165 | [7 empty] | 165 | [6 empty] | 165 | [7 empty] | 165
[22 empty] | 170 | [7 empty] | 170 | [6 empty] | 170 | [7 empty] | 170
[22 empty] | 175 | [7 empty] | 175 | [6 empty] | 175 | [7 empty] | 175
[22 empty] | 180 | [7 empty] | 180 | [6 empty] | 180 | [7 empty] | 180
[13 empty] | Давление в камере, Мпа σ3 | Вертикальная нагрузка, Мпа σ1 | Поровое давление, Мпа u
| K0, д.е. | 0.8435655 |  |  |  |  | Коэфф. Точки | [5 empty] | 0.05 | 0.08025293 | [5 empty] | 1 | [6 empty] | σ3,кПа | σ1,кПа | u, кПа |  |  |  | 4
| q_zg, МПа | 0.04217828 | [10 empty] | 0.15 | 0.2173418 | [27 empty] | δ3, Мпа | δ1-δ3, МПа | δ1, МПа | δ1, КПа
|  |  | Модуль деформации, МПа: | [9 empty] | 0.25 | 0.3544307 | [21 empty] | С, МПа:
|  |  | Е0= |  | Точки модуля (полное напр.), МПа |  |  |  | 0.04217828 | 0.06748524 | [25 empty] | φ, град:
|  |  | E50 = |  | qf (полное напр.), МПа |  |  |  | 0.06328616 | [26 empty] | E, Мпа
|  |  | Коэф. Поперечной деформации, ϑ = | [9 empty] | Эффективные значения угла внутреннего трения и удельного сцепления ϕ', С' | [13 empty] | x | 0
[13 empty] | ϕ', град. = | 9 | [12 empty] | y |  |  |  | С, кПа | φ,°
[13 empty] | С', МПа = | 0.005
| Исполнитель: | [6 empty] | Морозов Д.С. |  |  |  |  | Исполнитель: |  |  |  |  | Морозов Д.С.
| Начальник исп. лаборатории: | [6 empty] | Семиколенова Л.Г. |  |  |  |  | Начальник исп. лаборатории: |  |  |  |  | Семиколенова Л.Г.
Лист 1 , всего листов 2 | [11 empty] | Лист 2 , всего листов 2
Частичное воспроизведение протокола испытаний без письменного разрешения ООО «ИнжГео» ЗАПРЕЩАЕТСЯ | [11 empty] | Частичное воспроизведение протокола испытаний без письменного разрешения ООО «ИнжГео» ЗАПРЕЩАЕТСЯ
[5 empty] | второй график |  | первый график | [9 empty] | К Пуассона
dev50 | epsE50 | ind | devE0 | epsE0 | dev | eps | sigma |  | dev1 | eps1 | dev2 | eps2 | dev3 | eps3 |  | Глины
0.01328616 | 0.008246082 |  |  |  | 0 | 0 |  |  | 0 | 0 | 0 | 0 | 0 | 0 |  | < 0 | 0,20-0,30
ind |  |  |  |  | 0.003072081 | 0.00162366 |  |  | 0.00419046 | 0.001631344 | 0.0115256 | 0.001635041 | 0.02871843 | 0.002399406 |  | 0-0,25 | 0,30-0,38
2 |  |  |  |  | 0.006326742 | 0.002748694 |  |  | 0.0075 | 0.003258424 | 0.01784558 | 0.002778899 | 0.03327312 | 0.00325891 |  | 0,25< | 0,38-0,45
E0 |  |  |  |  | 0.007596026 | 0.004870979 |  |  | 0.009727947 | 0.004894032 | 0.02376789 | 0.004905124 | 0.04001325 | 0.004888364 |  | Суглинки | 0,35-0,37
epsE0 | devE0 |  |  |  | 0.009625473 | 0.006494639 |  |  | 0.01167367 | 0.006525376 | 0.0272689 | 0.006540166 | 0.04400384 | 0.006517819 |  | Пески и супеси | 0,30-0,35
0.002748694 | 0.006326742 |  |  |  | 0.01328616 | 0.008246082 |  |  | 0.01359349 | 0.008156721 | 0.02973543 | 0.008175207 | 0.04831286 | 0.008147274
[5 empty] | 0.01242272 | 0.009741959 |  |  | 0.01512647 | 0.009775272 | 0.0336709 | 0.01051104 | 0.05221534 | 0.0093993
График E50 |  | График E |  |  | 0.01559122 | 0.01136562 |  |  | 0.01623963 | 0.01141941 | 0.0349819 | 0.01144529 | 0.05636579 | 0.01140618
eps | q | sigma |  |  | 0.01569099 | 0.01298928 |  |  | 0.01739815 | 0.01305075 | 0.03742073 | 0.01308033 | 0.06088207 | 0.01303564
Горизонтальная линия E50 |  | Касательная |  |  | 0.01672108 | 0.01461294 |  |  | 0.01870687 | 0.0146821 | 0.04023218 | 0.01471537 | 0.06540515 | 0.01466509
0 |  | a | b |  | 0.01668055 | 0.0162366 |  |  | 0.01976024 | 0.01631344 | 0.0427926 | 0.01635041 | 0.06910302 | 0.01629455
|  |  | 0 |  | 0.01956844 | 0.01786026 |  |  | 0.02095273 | 0.01794479 | 0.04497836 | 0.01798546 | 0.07274367 | 0.017924
Вертикальная линия E50 |  | p1 и p2 |  |  | 0.01838382 | 0.01948392 |  |  | 0.0220788 | 0.01957613 | 0.04736581 | 0.0196205 | 0.07609509 | 0.01955346
| 0 | 0 |  |  | 0.02112573 | 0.02110758 |  |  | 0.02293291 | 0.02120747 | 0.04993132 | 0.02125554 | 0.07902528 | 0.02118291
[5 empty] | 0.02179324 | 0.02273124 |  |  | 0.02370952 | 0.02283882 | 0.05205124 | 0.02289058 | 0.08310223 | 0.02281237
Касательная линия E50 |  |  |  |  | 0.0223854 | 0.0243549 |  |  | 0.02450308 | 0.02447016 | 0.05400194 | 0.02452562 | 0.08499393 | 0.02444182
0 | 0 | Горизонтальная 1 |  |  | 0.02190126 | 0.02597856 |  |  | 0.02530806 | 0.02610151 | 0.05555978 | 0.02616066 | 0.08776839 | 0.02607128
[5 empty] | 0.02233988 | 0.02760222 |  |  | 0.02581893 | 0.02773285 | 0.05700111 | 0.02779571 | 0.08999358 | 0.02770073
Горизонтальная линия qкр |  |  |  |  | 0.02170031 | 0.02922588 |  |  | 0.02643013 | 0.02936419 | 0.05850231 | 0.02943075 | 0.09163752 | 0.02933019
Горизонтальная линия q |  | Горизонтальная 2 |  |  | 0.02201531 | 0.03084954 |  |  | 0.02683682 | 0.03099554 | 0.05923972 | 0.03106579 | 0.09298979 | 0.03095964
0 |  | 0 |  |  | 0.02232141 | 0.0324732 |  |  | 0.02729573 | 0.03262688 | 0.0602602 | 0.03270083 | 0.09472038 | 0.0325891
[5 empty] | 0.0226166 | 0.03409685 |  |  | 0.02764408 | 0.03425823 | 0.06134754 | 0.03433587 | 0.09601295 | 0.03421855
Вертикальная линия q |  |  |  |  | 0.02489886 | 0.03572051 |  |  | 0.02777954 | 0.03588957 | 0.06220815 | 0.03597091 | 0.09715944 | 0.03584801
| 0 |  |  |  | 0.02316616 | 0.03734417 |  |  | 0.02839976 | 0.03752091 | 0.06243679 | 0.03760595 | 0.0972518 | 0.03747746
[5 empty] | 0.02441648 | 0.03896783 |  |  | 0.0285024 | 0.03915226 | 0.0631282 | 0.039241 | 0.09838197 | 0.03910692
[5 empty] | 0.02564778 | 0.04059149 |  |  | 0.02868512 | 0.0407836 | 0.06417715 | 0.04087604 | 0.1001419 | 0.04073637
[5 empty] | 0.02585804 | 0.04221515 |  |  | 0.02914557 | 0.04241495 | 0.06457837 | 0.04251108 | 0.1002235 | 0.04236583
[5 empty] | 0.02604523 | 0.04383881 |  |  | 0.02948141 | 0.04404629 | 0.06522663 | 0.04414612 | 0.1009188 | 0.04399528
[5 empty] | 0.02520733 | 0.04546247 |  |  | 0.02959031 | 0.04567764 | 0.06551667 | 0.04578116 | 0.1026196 | 0.04562473
[5 empty] | 0.02434229 | 0.04708613 |  |  | 0.02956992 | 0.04730898 | 0.06584325 | 0.0474162 | 0.102818 | 0.04725419
[5 empty] | 0.02644811 | 0.04870979 |  |  | 0.0297179 | 0.04894032 | 0.06650111 | 0.04905124 | 0.1031059 | 0.04888364
[5 empty] | 0.02652274 | 0.05033345 |  |  | 0.0299319 | 0.05057167 | 0.06648501 | 0.05068629 | 0.1040751 | 0.0505131
[5 empty] | 0.02657231 | 0.05195711 |  |  | 0.03020958 | 0.05220301 | 0.06658969 | 0.05232133 | 0.1044307 | 0.05214255
[5 empty] | 0.02657136 | 0.05358077 |  |  | 0.03025293 | 0.05383436 | 0.0673418 | 0.05395637 | 0.1040257 | 0.05377201
[5 empty] | 0.02555691 | 0.05520443 |  |  | 0.03014991 | 0.0554657 | 0.06714114 | 0.05559141 | 0.1043117 | 0.05540146
[5 empty] | 0.02452595 | 0.05682809 |  |  | 0.03012909 | 0.05709704 | 0.06731097 | 0.05722645 | 0.1040273 | 0.05703092
[5 empty] | 0.02647953 | 0.05845175 |  |  | 0.02998957 | 0.05872839 | 0.06703794 | 0.05886149 | 0.1037793 | 0.05866037
[5 empty] | 0.02641873 | 0.06007541 |  |  | 0.02993257 | 0.06035973 | 0.06692481 | 0.06049653 | 0.1033719 | 0.06028983
[5 empty] | 0.02534462 | 0.06169907 |  |  | 0.02975932 | 0.06199108 | 0.06657435 | 0.06213158 | 0.1037093 | 0.06191928
[5 empty] | 0.02625827 | 0.06332273 |  |  | 0.02997107 | 0.06362242 | 0.06678931 | 0.06376662 | 0.1028959 | 0.06354874
[5 empty] | 0.02416073 | 0.06494639 |  |  | 0.02966904 | 0.06525376 | 0.06597248 | 0.06540166 | 0.1021358 | 0.06517819
[5 empty] | 0.02505309 | 0.06657005 |  |  | 0.02945447 | 0.06688511 | 0.0659266 | 0.0670367 | 0.1022333 | 0.06680765
[5 empty] | 0.02393642 | 0.06819371 |  |  | 0.02962859 | 0.06851645 | 0.06605446 | 0.06867174 | 0.1016926 | 0.0684371
[5 empty] | 0.02381177 | 0.06981737 |  |  | 0.02949264 | 0.0701478 | 0.06515882 | 0.07030678 | 0.1015181 | 0.07006656
[5 empty] | 0.02568023 | 0.07144103 |  |  | 0.02924786 | 0.07177914 | 0.06524244 | 0.07194182 | 0.1009138 | 0.07169601
[5 empty] | 0.02354285 | 0.07306469 |  |  | 0.02899547 | 0.07341049 | 0.06470808 | 0.07357687 | 0.1005842 | 0.07332547
[5 empty] | 0.02440071 | 0.07468835 |  |  | 0.02893671 | 0.07504183 | 0.06415853 | 0.07521191 | 0.09953331 | 0.07495492
[5 empty] | 0.02525488 | 0.07631201 |  |  | 0.02867282 | 0.07667317 | 0.06389653 | 0.07684695 | 0.09856554 | 0.07658438
[5 empty] | 0.02510642 | 0.07793567 |  |  | 0.02870503 | 0.07830452 | 0.06362487 | 0.07848199 | 0.09868509 | 0.07821383
[5 empty] | 0.0229564 | 0.07955933 |  |  | 0.02833457 | 0.07993586 | 0.06334629 | 0.08011703 | 0.09839619 | 0.07984329
[5 empty] | 0.0238059 | 0.08118299 |  |  | 0.02816268 | 0.08156721 | 0.06266358 | 0.08175207 | 0.09710311 | 0.08147274
[5 empty] | 0.02365598 | 0.08280665 |  |  | 0.02819059 | 0.08319855 | 0.06227949 | 0.08338712 | 0.09681007 | 0.0831022
[5 empty] | 0.02350772 | 0.08443031 |  |  | 0.02791954 | 0.08482989 | 0.0624968 | 0.08502216 | 0.09562134 | 0.08473165
[5 empty] | 0.02235013 | 0.08605397 |  |  | 0.02774975 | 0.08646124 | 0.06151827 | 0.0866572 | 0.09573148 | 0.08636111
[5 empty] | 0.02217096 | 0.08767763 |  |  | 0.02746141 | 0.08809258 | 0.06161719 | 0.08829224 | 0.09466741 | 0.08799056
[5 empty] | 0.02297365 | 0.08930129 |  |  | 0.02714947 | 0.08972393 | 0.0612606 | 0.08992728 | 0.09362438 | 0.08962001
[5 empty] | 0.02176167 | 0.09092495 |  |  | 0.02691794 | 0.09135527 | 0.0607573 | 0.09156232 | 0.09361623 | 0.09124947
[5 empty] | 0.02253851 | 0.09254861 |  |  | 0.02687086 | 0.09298661 | 0.05971629 | 0.09319736 | 0.09195679 | 0.09287892
[5 empty] | 0.02330766 | 0.09417227 |  |  | 0.02651224 | 0.09461796 | 0.05934659 | 0.09483241 | 0.09165989 | 0.09450838
[5 empty] | 0.02307258 | 0.09579593 |  |  | 0.02624611 | 0.0962493 | 0.05855721 | 0.09646745 | 0.09023938 | 0.09613783
[5 empty] | 0.02083678 | 0.09741959 |  |  | 0.02597648 | 0.09788065 | 0.05805716 | 0.09810249 | 0.09010907 | 0.09776729
[5 empty] | 0.02260373 | 0.09904324 |  |  | 0.02560738 | 0.09951199 | 0.05735547 | 0.09973753 | 0.08928282 | 0.09939674
[5 empty] | 0.02237691 | 0.1006669 |  |  | 0.02554283 | 0.1011433 | 0.05706113 | 0.1013726 | 0.08777444 | 0.1010262
[5 empty] | 0.0201598 | 0.1022906 |  |  | 0.02508685 | 0.1027747 | 0.05608316 | 0.1030076 | 0.08709778 | 0.1026557
[5 empty] | 0.01994387 | 0.1039142 |  |  | 0.02504294 | 0.104406 | 0.05593058 | 0.1046427 | 0.08595938 | 0.1042851
[5 empty] | 0.0207079 | 0.1055379 |  |  | 0.02468757 | 0.1060374 | 0.0552771 | 0.1062777 | 0.08556578 | 0.1059146
[5 empty] | 0.01945603 | 0.1071615 |  |  | 0.02431028 | 0.1076687 | 0.05477192 | 0.1079127 | 0.08449982 | 0.107544
[5 empty] | 0.02019325 | 0.1087852 |  |  | 0.02401685 | 0.1093001 | 0.05372674 | 0.1095478 | 0.08298131 | 0.1091735
[5 empty] | 0.01992455 | 0.1104089 |  |  | 0.02381303 | 0.1109314 | 0.05335448 | 0.1111828 | 0.08233004 | 0.1108029
[5 empty] | 0.0186549 | 0.1120325 |  |  | 0.02340458 | 0.1125627 | 0.05276804 | 0.1128179 | 0.08146582 | 0.1124324
[5 empty] | 0.0183893 | 0.1136562 |  |  | 0.02309724 | 0.1141941 | 0.05178032 | 0.1144529 | 0.08060845 | 0.1140618
[5 empty] | 0.01913273 | 0.1152798 |  |  | 0.02279679 | 0.1158254 | 0.05140421 | 0.1160879 | 0.07937774 | 0.1156913
[5 empty] | 0.01889017 | 0.1169035 |  |  | 0.02270897 | 0.1174568 | 0.05075263 | 0.117723 | 0.07819349 | 0.1173207
[5 empty] | 0.01966661 | 0.1185272 |  |  | 0.02233955 | 0.1190881 | 0.05003847 | 0.119358 | 0.07737549 | 0.1189502
[5 empty] | 0.01946704 | 0.1201508 |  |  | 0.02209428 | 0.1207195 | 0.04947464 | 0.1209931 | 0.07614357 | 0.1205797
[5 empty] | 0.01829644 | 0.1217745 |  |  | 0.02207891 | 0.1223508 | 0.04867403 | 0.1226281 | 0.07541751 | 0.1222091
[5 empty] | 0.01915979 | 0.1233981 |  |  | 0.02179921 | 0.1239822 | 0.04844955 | 0.1242632 | 0.07491712 | 0.1238386
[5 empty] | 0.01806209 | 0.1250218 |  |  | 0.02166093 | 0.1256135 | 0.0479141 | 0.1258982 | 0.0750622 | 0.125468
[5 empty] | 0.01700831 | 0.1266455 |  |  | 0.02166983 | 0.1272448 | 0.04818059 | 0.1275332 | 0.07397256 | 0.1270975
[5 empty] | 0.01699981 | 0.1282691 |  |  | 0.02153166 | 0.1288762 | 0.04766191 | 0.1291683 | 0.074468 | 0.1287269
[5 empty] | 0.01700647 | 0.1298928 |  |  | 0.02143383 | 0.1305075 | 0.04755245 | 0.1308033 | 0.0742819 | 0.1303564
[5 empty] | 0.01902018 | 0.1315164 |  |  | 0.02154505 | 0.1321389 | 0.04777256 | 0.1324384 | 0.0739244 | 0.1319858
[5 empty] | 0.01804059 | 0.1331401 |  |  | 0.02156418 | 0.1337702 | 0.04781063 | 0.1340734 | 0.07419398 | 0.1336153
[5 empty] | 0.01906731 | 0.1347638 |  |  | 0.02149081 | 0.1354016 | 0.04776572 | 0.1357084 | 0.07478918 | 0.1352447
[5 empty] | 0.01809998 | 0.1363874 |  |  | 0.02142452 | 0.1370329 | 0.04793688 | 0.1373435 | 0.07500855 | 0.1368742
[5 empty] | 0.01713825 | 0.1380111 |  |  | 0.02146488 | 0.1386643 | 0.04782316 | 0.1389785 | 0.07495064 | 0.1385037
[5 empty] | 0.01818174 | 0.1396347 |  |  | 0.02161147 | 0.1402956 | 0.04812362 | 0.1406136 | 0.07471398 | 0.1401331
[5 empty] | 0.01723008 | 0.1412584 |  |  | 0.02186386 | 0.1419269 | 0.0486373 | 0.1422486 | 0.07549714 | 0.1417626
[5 empty] | 0.01828291 | 0.1428821 |  |  | 0.02192164 | 0.1435583 | 0.04856325 | 0.1438836 | 0.07469864 | 0.143392
[5 empty] | 0.01733987 | 0.1445057 |  |  | 0.02168438 | 0.1451896 | 0.04890054 | 0.1455187 | 0.07591703 | 0.1450215
[5 empty] | 0.01740058 | 0.1461294 |  |  | 0.02175165 | 0.146821 | 0.0488482 | 0.1471537 | 0.07515087 | 0.1466509
[5 empty] | 0.01946745 | 0.147753 |  |  | 0.02182304 | 0.1484523 | 0.0492053 | 0.1487888 | 0.07639869 | 0.1482804
[5 empty] | 0.01958297 | 0.1493767 |  |  | 0.02222029 | 0.1500837 | 0.0493947 | 0.1504238 | 0.07676103 | 0.1499098
[5 empty] | 0.01775319 | 0.1510004 |  |  | 0.02238504 | 0.151715 | 0.04932754 | 0.1520589 | 0.07635552 | 0.1515393
[5 empty] | 0.01996708 | 0.152624 |  |  | 0.02250635 | 0.1533463 | 0.04959368 | 0.1536939 | 0.07763936 | 0.1531688
[5 empty] | 0.01921356 | 0.1542477 |  |  | 0.02257143 | 0.1549777 | 0.05046452 | 0.1553289 | 0.07806864 | 0.1547982
[5 empty] | 0.02048158 | 0.1558713 |  |  | 0.02316753 | 0.156609 | 0.05101144 | 0.156964 | 0.07969942 | 0.1564277
[5 empty] | 0.02076008 | 0.157495 |  |  | 0.02318186 | 0.1582404 | 0.0517058 | 0.158599 | 0.08078777 | 0.1580571
[5 empty] | 0.020038 | 0.1591187 |  |  | 0.02360167 | 0.1598717 | 0.052619 | 0.1602341 | 0.08198977 | 0.1596866
[5 empty] | 0.01930429 | 0.1607423 |  |  | 0.02411418 | 0.1615031 | 0.05292242 | 0.1618691 | 0.08246149 | 0.161316
[5 empty] | 0.01954788 | 0.162366 |  |  | 0.02430662 | 0.1631344 | 0.05358744 | 0.1635041 | 0.08335901 | 0.1629455
[5 empty] | 0.02175854 | 0.1639896 |  |  | 0.02436623 | 0.1647658 | 0.05438544 | 0.1651392 | 0.0850384 | 0.1645749
[5 empty] | 0.02095329 | 0.1656133 |  |  | 0.02469302 | 0.1663971 | 0.05510165 | 0.1667742 | 0.08601487 | 0.1662044
[5 empty] | 0.02214328 | 0.167237 |  |  | 0.02491279 | 0.1680284 | 0.05579465 | 0.1684093 | 0.08667052 | 0.1678338
[5 empty] | 0.02032885 | 0.1688606 |  |  | 0.0250273 | 0.1696598 | 0.05577567 | 0.1700443 | 0.0869082 | 0.1694633
[5 empty] | 0.02151035 | 0.1704843 |  |  | 0.02553694 | 0.1712911 | 0.05614565 | 0.1716794 | 0.0882293 | 0.1710928
[5 empty] | 0.02268813 | 0.1721079 |  |  | 0.02574214 | 0.1729225 | 0.05710547 | 0.1733144 | 0.08873522 | 0.1727222
[5 empty] | 0.02086254 | 0.1737316 |  |  | 0.02574329 | 0.1745538 | 0.05715605 | 0.1749494 | 0.08952736 | 0.1743517
[5 empty] | 0.02103394 | 0.1753553 |  |  | 0.0261408 | 0.1761852 | 0.05749831 | 0.1765845 | 0.0899071 | 0.1759811
[5 empty] | 0.02320267 | 0.1769789 |  |  | 0.02633507 | 0.1778165 | 0.05793313 | 0.1782195 | 0.08997584 | 0.1776106
[5 empty] | 0.02136909 | 0.1786026 |  |  | 0.02622651 | 0.1794479 | 0.05856144 | 0.1798546 | 0.09093498 | 0.17924
[5 empty] | 0.02253355 | 0.1802262 |  |  | 0.02661552 | 0.1810792 | 0.05878415 | 0.1814896 | 0.0917859 | 0.1808695
[5 empty] | 0.02269639 | 0.1818499 |  |  | 0.02670251 | 0.1827105 | 0.05920215 | 0.1831246 | 0.09243001 | 0.1824989
[5 empty] | 0.023863 | 0.1834736 |  |  | 0.02678953 | 0.1843419 | 0.05971751 | 0.1847597 | 0.09337709 | 0.1841284
[5 empty] | 0.0240389 | 0.1850972 |  |  | 0.02698718 | 0.1859732 | 0.06045376 | 0.1863947 | 0.09346197 | 0.1857578
[5 empty] | 0.02321826 | 0.1867209 |  |  | 0.02719159 | 0.1876046 | 0.06080811 | 0.1880298 | 0.09406775 | 0.1873873
[5 empty] | 0.02439505 | 0.1883445 |  |  | 0.02759581 | 0.1892359 | 0.06096498 | 0.1896648 | 0.09497052 | 0.1890168
[5 empty] | 0.02456324 | 0.1899682 |  |  | 0.02769286 | 0.1908673 | 0.06150877 | 0.1912999 | 0.09634633 | 0.1906462
[5 empty] | 0.02371681 | 0.1915919 |  |  | 0.02787579 | 0.1924986 | 0.06212388 | 0.1929349 | 0.09597124 | 0.1922757
[5 empty] | 0.02384973 | 0.1932155 |  |  | 0.02823765 | 0.19413 | 0.06219472 | 0.1945699 | 0.09752132 | 0.1939051
[5 empty] | 0.02495598 | 0.1948392 |  |  | 0.02817147 | 0.1957613 | 0.06280569 | 0.196205 | 0.09747263 | 0.1955346
[5 empty] | 0.02503095 | 0.1964628 |  |  | 0.0282703 | 0.1973926 | 0.0633412 | 0.19784 | 0.09830123 | 0.197164
[5 empty] | 0.02509569 | 0.1980865 |  |  | 0.0282451 | 0.199024 | 0.0635115 | 0.1994751 | 0.09845809 | 0.1987935
[5 empty] | 0.02515903 | 0.1997101 |  |  | 0.02831814 | 0.2006553 | 0.06347507 | 0.2011101 | 0.09850941 | 0.2004229
[5 empty] | 0.02522093 | 0.2013338 |  |  | 0.02858954 | 0.2022867 | 0.06333499 | 0.2027451 | 0.0988551 | 0.2020524
[5 empty] | 0.02528139 | 0.2029575 |  |  | 0.02845928 | 0.203918 | 0.06349121 | 0.2043802 | 0.09879507 | 0.2036819
[5 empty] | 0.02534037 | 0.2045811 |  |  | 0.02882734 | 0.2055494 | 0.06414368 | 0.2060152 | 0.09882922 | 0.2053113
[5 empty] | 0.02439785 | 0.2062048 |  |  | 0.02869368 | 0.2071807 | 0.06399233 | 0.2076503 | 0.09955748 | 0.2069408
[5 empty] | 0.02345382 | 0.2078284 |  |  | 0.02895829 | 0.208812 | 0.06393711 | 0.2092853 | 0.09917976 | 0.2085702
[5 empty] | 0.02550825 | 0.2094521 |  |  | 0.02872114 | 0.2104434 | 0.06397796 | 0.2109204 | 0.09989596 | 0.2101997
[5 empty] | 0.02456111 | 0.2110758 |  |  | 0.02888221 | 0.2120747 | 0.06461482 | 0.2125554 | 0.099906 | 0.2118291
[5 empty] | 0.02361239 | 0.2126994 |  |  | 0.02904145 | 0.2137061 | 0.06484764 | 0.2141904 | 0.1000098 | 0.2134586
[5 empty] | 0.02566206 | 0.2143231 |  |  | 0.02899887 | 0.2153374 | 0.06447636 | 0.2158255 | 0.1002072 | 0.215088
[5 empty] | 0.02571011 | 0.2159467 |  |  | 0.02915441 | 0.2169688 | 0.06460091 | 0.2174605 | 0.1002983 | 0.2167175
[5 empty] | 0.0257565 | 0.2175704 |  |  | 0.02930807 | 0.2186001 | 0.06492125 | 0.2190956 | 0.1007828 | 0.2183469
[5 empty] | 0.02380122 | 0.2191941 |  |  | 0.02915981 | 0.2202315 | 0.06513732 | 0.2207306 | 0.1004607 | 0.2199764
[5 empty] | 0.02384425 | 0.2208177 |  |  | 0.02940962 | 0.2218628 | 0.06484906 | 0.2223656 | 0.1007319 | 0.2216059
[5 empty] | 0.02388556 | 0.2224414 |  |  | 0.02915745 | 0.2234941 | 0.0651564 | 0.2240007 | 0.1006963 | 0.2232353
[5 empty] | 0.02592512 | 0.224065 |  |  | 0.0294033 | 0.2251255 | 0.0651593 | 0.2256357 | 0.1012539 | 0.2248648
[5 empty] | 0.02396293 | 0.2256887 |  |  | 0.02954712 | 0.2267568 | 0.0657577 | 0.2272708 | 0.1018045 | 0.2264942
[5 empty] | 0.02599895 | 0.2273124 |  |  | 0.02958891 | 0.2283882 | 0.06585154 | 0.2289058 | 0.1012481 | 0.2281237
[5 empty] | 0.02503317 | 0.228936 |  |  | 0.02942862 | 0.2300195 | 0.06544075 | 0.2305408 | 0.1016846 | 0.2297531
[5 empty] | 0.02606556 | 0.2305597 |  |  | 0.02936624 | 0.2316509 | 0.0655253 | 0.2321759 | 0.1016138 | 0.2313826
[5 empty] | 0.02409609 | 0.2321833 |  |  | 0.02970174 | 0.2332822 | 0.06610511 | 0.2338109 | 0.1015357 | 0.233012
[5 empty] | 0.02412476 | 0.233807 |  |  | 0.02943509 | 0.2349136 | 0.06598012 | 0.235446 | 0.1019502 | 0.2346415
[5 empty] | 0.02515153 | 0.2354307 |  |  | 0.02956628 | 0.2365449 | 0.0660503 | 0.237081 | 0.1018573 | 0.2362709
[5 empty] | 0.02517638 | 0.2370543 |  |  | 0.02959526 | 0.2381762 | 0.06621556 | 0.2387161 | 0.1027567 | 0.2379004
[5 empty] | 0.02419929 | 0.238678 |  |  | 0.02982203 | 0.2398076 | 0.06617586 | 0.2403511 | 0.1022485 | 0.2395299
[5 empty] | 0.02422024 | 0.2403016 |  |  | 0.02984654 | 0.2414389 | 0.06623115 | 0.2419861 | 0.1021326 | 0.2411593
[5 empty] | 0.02423921 | 0.2419253 |  |  | 0.02966878 | 0.2430703 | 0.06588135 | 0.2436212 | 0.1021088 | 0.2427888
[5 empty] | 0.02625617 | 0.243549 |  |  | 0.02968873 | 0.2447016 | 0.06652642 | 0.2452562 | 0.1028771 | 0.2444182
[5 empty] | 0.02627111 | 0.2451726 |  |  | 0.02960635 | 0.246333 | 0.0662663 | 0.2468913 | 0.1029374 | 0.2460477
[5 empty] | 0.02528399 | 0.2467963 |  |  | 0.02992161 | 0.2479643 | 0.06650093 | 0.2485263 | 0.1027896 | 0.2476771
[5 empty] | 0.0252948 | 0.2484199 |  |  | 0.0296345 | 0.2495957 | 0.06613025 | 0.2501613 | 0.1024336 | 0.2493066
[5 empty] | 0.02630352 | 0.2500436 |  |  | 0.02984499 | 0.251227 | 0.06645421 | 0.2517964 | 0.1033694 | 0.250936
[5 empty] | 0.02631012 | 0.2516673 |  |  | 0.02975306 | 0.2528583 | 0.06637275 | 0.2534314 | 0.1031967 | 0.2525655
[5 empty] | 0.02531458 | 0.2532909 |  |  | 0.02985867 | 0.2544897 | 0.0662858 | 0.2550665 | 0.1024156 | 0.254195
[5 empty] | 0.02431688 | 0.2549146 |  |  | 0.0299618 | 0.256121 | 0.06659332 | 0.2567015 | 0.103226 | 0.2558244
[5 empty] | 0.02531041 | 0.2565382 |  |  | 0.02966001 | 0.2577524 | 0.06659311 | 0.2583366 | 0.103016 | 0.2574539
[5 empty] | 0.02424806 | 0.2581619 |  |  | 0.02980264 | 0.2593837 | 0.06658032 | 0.2599716 | 0.1022063 | 0.2590833
[5 empty] | 0.02412623 | 0.2597856 |  |  | 0.0294754 | 0.2610151 | 0.06580968 | 0.2616066 | 0.1027572 | 0.2607128
[5 empty] | 0.02395184 | 0.2614092 |  |  | 0.02948628 | 0.2626464 | 0.0657991 | 0.2632417 | 0.1019962 | 0.2623422
[5 empty] | 0.0257318 | 0.2630329 |  |  | 0.02904327 | 0.2642777 | 0.06536646 | 0.2648767 | 0.1007509 | 0.2639717
[5 empty] | 0.02347301 | 0.2646565 |  |  | 0.02895434 | 0.2659091 | 0.06462966 | 0.2665118 | 0.1001486 | 0.2656011
[5 empty] | 0.02518241 | 0.2662802 |  |  | 0.02852748 | 0.2675404 | 0.0636066 | 0.2681468 | 0.09901684 | 0.2672306
[5 empty] | 0.02386689 | 0.2679039 |  |  | 0.02817068 | 0.2691718 | 0.06271515 | 0.2697818 | 0.09708306 | 0.26886
[5 empty] | 0.02353338 | 0.2695275 |  |  | 0.02779191 | 0.2708031 | 0.06187322 | 0.2714169 | 0.09557471 | 0.2704895
[5 empty] | 0.02418878 | 0.2711512 |  |  | 0.02749917 | 0.2724345 | 0.06119869 | 0.2730519 | 0.09431928 | 0.272119
[5 empty] | 0.02384002 | 0.2727748 |  |  | 0.02720042 | 0.2740658 | 0.06030947 | 0.274687 | 0.09314421 | 0.2737484
[5 empty] | 0.02249399 | 0.2743985 |  |  | 0.02660367 | 0.2756972 | 0.05942343 | 0.276322 | 0.09247698 | 0.2753779
[5 empty] | 0.02115763 | 0.2760222 |  |  | 0.02641689 | 0.2773285 | 0.05885848 | 0.2779571 | 0.09034504 | 0.2770073
[5 empty] | 0.02083783 | 0.2776458 |  |  | 0.02584806 | 0.2789598 | 0.05783249 | 0.2795921 | 0.08947585 | 0.2786368
[5 empty] | 0.02154152 | 0.2792695 |  |  | 0.02570517 | 0.2805912 | 0.05716338 | 0.2812271 | 0.08819689 | 0.2802662
[5 empty] | 0.02126672 | 0.2808931 |  |  | 0.02538933 | 0.2822225 | 0.0559567 | 0.2828622 | 0.08740935 | 0.2818957
[5 empty] | 0.02199225 | 0.2825168 |  |  | 0.02477551 | 0.2838539 | 0.05525671 | 0.2844972 | 0.08552719 | 0.2835251
[5 empty] | 0.02171675 | 0.2841405 |  |  | 0.02446049 | 0.2854852 | 0.05495407 | 0.2861323 | 0.08524093 | 0.2851546
[5 empty] | 0.02144019 | 0.2857641 |  |  | 0.02434427 | 0.2871166 | 0.05394871 | 0.2877673 | 0.0843505 | 0.286784
[5 empty] | 0.01916255 | 0.2873878 |  |  | 0.02402681 | 0.2887479 | 0.05314061 | 0.2894023 | 0.08265583 | 0.2884135
[5 empty] | 0.01988383 | 0.2890114 |  |  | 0.02360811 | 0.2903793 | 0.05262972 | 0.2910374 | 0.08115686 | 0.290043
[5 empty] | 0.020604 | 0.2906351 |  |  | 0.02338814 | 0.2920106 | 0.05231599 | 0.2926724 | 0.08005352 | 0.2916724
[5 empty] | 0.01832305 | 0.2922588 |  |  | 0.02306688 | 0.2936419 | 0.0510994 | 0.2943075 | 0.07904575 | 0.2933019
[5 empty] | 0.01904097 | 0.2938824 |  |  | 0.02274432 | 0.2952733 | 0.05067988 | 0.2959425 | 0.07783348 | 0.2949313
[5 empty] | 0.01975773 | 0.2955061 |  |  | 0.02232043 | 0.2969046 | 0.0499574 | 0.2975775 | 0.07701665 | 0.2965608
[5 empty] | 0.01947332 | 0.2971297 |  |  | 0.0219952 | 0.298536 | 0.04893193 | 0.2992126 | 0.07579519 | 0.2981902
[5 empty] | 0.01918773 | 0.2987534 |  |  | 0.02186861 | 0.3001673 | 0.0486034 | 0.3008476 | 0.07456904 | 0.2998197
[5 empty] | 0.01890093 | 0.3003771 |  |  | 0.02154064 | 0.3017987 | 0.0473718 | 0.3024827 | 0.07423814 | 0.3014491
[5 empty] | 0.01761291 | 0.3020007 |  |  | 0.02101126 | 0.30343 | 0.04723706 | 0.3041177 | 0.07320241 | 0.3030786
[5 empty] | 0.01632366 | 0.3036244 |  |  | 0.02078047 | 0.3050614 | 0.04639915 | 0.3057528 | 0.07136179 | 0.3047081
[5 empty] | 0.01603315 | 0.305248 |  |  | 0.02044824 | 0.3066927 | 0.04515803 | 0.3073878 | 0.07091622 | 0.3063375
[5 empty] | 0.01774138 | 0.3068717 |  |  | 0.01991455 | 0.308324 | 0.04461365 | 0.3090228 | 0.06956563 | 0.307967
[5 empty] | 0.01744832 | 0.3084954 |  |  | 0.01967939 | 0.3099554 | 0.04396597 | 0.3106579 | 0.06790996 | 0.3095964
[5 empty] | 0.01715397 | 0.310119 |  |  | 0.01934273 | 0.3115867 | 0.04301495 | 0.3122929 | 0.06734914 | 0.3112259
[5 empty] | 0.01485829 | 0.3117427 |  |  | 0.01900456 | 0.3132181 | 0.04266055 | 0.313928 | 0.06628311 | 0.3128553
[5 empty] | 0.01556128 | 0.3133663 |  |  | 0.01856486 | 0.3148494 | 0.04160272 | 0.315563 | 0.0644118 | 0.3144848
[5 empty] | 0.01626292 | 0.31499 |  |  | 0.0183236 | 0.3164808 | 0.04094142 | 0.317198 | 0.06333515 | 0.3161142
[5 empty] | 0.01396319 | 0.3166137 |  |  | 0.01798078 | 0.3181121 | 0.03987662 | 0.3188331 | 0.06175309 | 0.3177437
[5 empty] | 0.01566208 | 0.3182373 |  |  | 0.01783637 | 0.3197434 | 0.03920826 | 0.3204681 | 0.06146556 | 0.3193731
[5 empty] | 0.01335957 | 0.319861 |  |  | 0.01729034 | 0.3213748 | 0.0389363 | 0.3221032 | 0.05947248 | 0.3210026
[5 empty] | 0.01305565 | 0.3214846 |  |  | 0.0171427 | 0.3230061 | 0.03796071 | 0.3237382 | 0.05847381 | 0.3226321
[5 empty] | 0.01375029 | 0.3231083 |  |  | 0.0165934 | 0.3246375 | 0.03698143 | 0.3253733 | 0.05696947 | 0.3242615