## 1
Общество с ограниченной ответственностью "Инженерная геология" (ООО "ИнжГео") | [11 empty] | Общество с ограниченной ответственностью "Инженерная геология" (ООО "ИнжГео")
Юр. адрес: 117279, г. Москва, ул. Миклухо-Маклая, 36 а, этаж 5, пом. XXIII к. 76-84 | [11 empty] | Юр. адрес: 117279, г. Москва, ул. Миклухо-Маклая, 36 а, этаж 5, пом. XXIII к. 76-84 | [8 empty] | нагр |  |  | X0 | Y0 | R |  | нагр |  |  |  | X0 | Y0 | R | нагр |  |  |  | X0 | Y0 | R |  | нагр |  |  |  | X0 | Y0 | R
Телефон/факс +7 (495) 132-30-00, Адрес электронной почты inbox@inj-geo.ru | [11 empty] | Телефон/факс +7 (495) 132-30-00, Адрес электронной почты inbox@inj-geo.ru | [12 empty] | 0 | [7 empty] | 0 | [6 empty] | 0 | [7 empty] | 0
[21 empty] | девиатор | [6 empty] | девиатор | [6 empty] | девиатор | [7 empty] | девиатор
Испытательная лаборатория ООО «ИнжГео» | [11 empty] | Испытательная лаборатория ООО «ИнжГео» | [8 empty] | x0 | Угол | X | Y |  |  |  | x0 |  | Угол | X | Y |  |  | x0 |  | Угол | X | Y |  |  |  | x0 |  | Угол | X | Y
Адрес места осуществления деятельности лаборатории: г. Москва, просп. Вернадского, д. 51, стр. 1 | [11 empty] | Адрес места осуществления деятельности лаборатории: г. Москва, просп. Вернадского, д. 51, стр. 1 | [9 empty] | 0 | [7 empty] | 0 | [6 empty] | 0 | [7 empty] | 0
Телефон +7(910)4557682, E-mail: slg85@mail.ru | [11 empty] | Телефон +7(910)4557682, E-mail: slg85@mail.ru | [9 empty] | 5 | [7 empty] | 5 | [6 empty] | 5 | [7 empty] | 5
[22 empty] | 10 | [7 empty] | 10 | [6 empty] | 10 | [7 empty] | 10
[12 empty] | Протокол испытаний № 13-63/287 от 12-08-2023 | [9 empty] | 15 | [7 empty] | 15 | [6 empty] | 15 | [7 empty] | 15
[22 empty] | 20 | [7 empty] | 20 | [6 empty] | 20 | [7 empty] | 20
[12 empty] | Наименование и адрес заказчика: Переход трубопровода через р. Енисей | [9 empty] | 25 | [7 empty] | 25 | [6 empty] | 25 | [7 empty] | 25
[12 empty] | Наименование объекта: ООО Регионстрой | [9 empty] | 30 | [7 empty] | 30 | [6 empty] | 30 | [7 empty] | 30
Наименование используемого метода/методики: ГОСТ 12248.4-2020 | [11 empty] | Наименование используемого метода/методики: ГОСТ 12248.3-2020 | [9 empty] | 35 | [7 empty] | 35 | [6 empty] | 35 | [7 empty] | 35
Условия проведения испытания: температура окружающей среды (18 - 25)0С, влажность воздуха (40 - 75)% | [11 empty] | Условия проведения испытания: температура окружающей среды (18 - 25)0С, влажность воздуха (40 - 75)% | [9 empty] | 40 | [7 empty] | 40 | [6 empty] | 40 | [7 empty] | 40
[12 empty] | Дата получение объекта подлежащего испытаниям: 16-07-2023 | [9 empty] | 45 | [7 empty] | 45 | [6 empty] | 45 | [7 empty] | 45
[12 empty] | Дата испытания: 25.10.2022-19.11.2287 | [9 empty] | 50 | [7 empty] | 50 | [6 empty] | 50 | [7 empty] | 50
[22 empty] | 55 | [7 empty] | 55 | [6 empty] | 55 | [7 empty] | 55
Испытание грунтов методом трехосного сжатия | [11 empty] | Испытание грунтов методом трехосного сжатия | [9 empty] | 60 | [7 empty] | 60 | [6 empty] | 60 | [7 empty] | 60
[22 empty] | 65 | [7 empty] | 65 | [6 empty] | 65 | [7 empty] | 65
Лабораторный номер: | [6 empty] | We, д.е. = |  |  |  |  | Лабораторный номер: |  | 1322 |  |  |  | We, д.е. = | 0.539951206 |  |  | 70 | [7 empty] | 70 | [6 empty] | 70 | [7 empty] | 70
Номер скважины: | [6 empty] | ρ, г/см3 = |  |  |  |  | Номер скважины: |  | BH-160 |  |  |  | ρ, г/см3 = | 1.64 |  |  | 75 | [7 empty] | 75 | [6 empty] | 75 | [7 empty] | 75
Глубина отбора, м: | [6 empty] | ρs, г/см3 = |  |  |  |  | Глубина отбора, м: |  | 3.2 |  |  |  | ρs, г/см3 = | 2.73 |  |  | 80 | [7 empty] | 80 | [6 empty] | 80 | [7 empty] | 80
Наименование грунта: | [6 empty] | e, д.е. = |  |  |  |  | Наименование грунта: |  | Суглинок, после оттаивания текучий, легкий песчанистый |  |  |  | e, д.е. = | 1.563455 |  |  | 85 | [7 empty] | 85 | [6 empty] | 85 | [7 empty] | 85
Схема проведения опыта: | [6 empty] | IL, д.е. = |  |  |  |  | Схема проведения опыта: |  | КД |  |  |  | IL, д.е. = | 2.726 |  |  | 90 | [7 empty] | 90 | [6 empty] | 90 | [7 empty] | 90
[22 empty] | 95 | [7 empty] | 95 | [6 empty] | 95 | [7 empty] | 95
[22 empty] | 100 | [7 empty] | 100 | [6 empty] | 100 | [7 empty] | 100
Результаты испытаний | [11 empty] | Результаты испытаний | [9 empty] | 105 | [7 empty] | 105 | [6 empty] | 105 | [7 empty] | 105
[22 empty] | 110 | [7 empty] | 110 | [6 empty] | 110 | [7 empty] | 110
[22 empty] | 115 | [7 empty] | 115 | [6 empty] | 115 | [7 empty] | 115
[22 empty] | 120 | [7 empty] | 120 | [6 empty] | 120 | [7 empty] | 120
[22 empty] | 125 | [7 empty] | 125 | [6 empty] | 125 | [7 empty] | 125
[22 empty] | 130 | [7 empty] | 130 | [6 empty] | 130 | [7 empty] | 130
[22 empty] | 135 | [7 empty] | 135 | [6 empty] | 135 | [7 empty] | 135
[22 empty] | 140 | [7 empty] | 140 | [6 empty] | 140 | [7 empty] | 140
[22 empty] | 145 | [7 empty] | 145 | [6 empty] | 145 | [7 empty] | 145
[22 empty] | 150 | [7 empty] | 150 | [6 empty] | 150 | [7 empty] | 150
[22 empty] | 155 | [7 empty] | 155 | [6 empty] | 155 | [7 empty] | 155
[22 empty] | 160 | [7 empty] | 160 | [6 empty] | 160 | [7 empty] | 160
[22 empty] | 165 | [7 empty] | 165 | [6 empty] | 165 | [7 empty] | 165
[22 empty] | 170 | [7 empty] | 170 | [6 empty] | 170 | [7 empty] | 170
[22 empty] | 175 | [7 empty] | 175 | [6 empty] | 175 | [7 empty] | 175
[22 empty] | 180 | [7 empty] | 180 | [6 empty] | 180 | [7 empty] | 180
[13 empty] | Давление в камере, Мпа σ3 | Вертикальная нагрузка, Мпа σ1 | Поровое давление, Мпа u
| K0, д.е. | 0.8608269 |  |  |  |  | Коэфф. Точки | [5 empty] | 0.0514304 | 0.07726324 | [5 empty] | 1 | [6 empty] | σ3,кПа | σ1,кПа | u, кПа |  |  |  | 4
| q_zg, МПа | 0.04427267 | [10 empty] | 0.1514304 | 0.209598 | [27 empty] | δ3, Мпа | δ1-δ3, МПа | δ1, МПа | δ1, КПа
|  |  | Модуль деформации, МПа: | [9 empty] | 0.2514304 | 0.3419327 | [21 empty] | С, МПа:
|  |  | Е0= |  | Точки модуля (полное напр.), МПа |  |  |  | 0.04427267 | 0.07083627 | [25 empty] | φ, град:
|  |  | E50 = |  | qf (полное напр.), МПа |  |  |  | 0.06338402 | [26 empty] | E, Мпа
|  |  | Коэф. Поперечной деформации, ϑ = | [9 empty] | Эффективные значения угла внутреннего трения и удельного сцепления ϕ', С' | [13 empty] | x | 0
[13 empty] | ϕ', град. = | 8 | [12 empty] | y |  |  |  | С, кПа | φ,°
[13 empty] | С', МПа = | 0.004
| Исполнитель: | [6 empty] | Морозов Д.С. |  |  |  |  | Исполнитель: |  |  |  |  | Морозов Д.С.
| Начальник исп. лаборатории: | [6 empty] | Семиколенова Л.Г. |  |  |  |  | Начальник исп. лаборатории: |  |  |  |  | Семиколенова Л.Г.
Лист 1 , всего листов 2 | [11 empty] | Лист 2 , всего листов 2
Частичное воспроизведение протокола испытаний без письменного разрешения ООО «ИнжГео» ЗАПРЕЩАЕТСЯ | [11 empty] | Частичное воспроизведение протокола испытаний без письменного разрешения ООО «ИнжГео» ЗАПРЕЩАЕТСЯ
[5 empty] | второй график |  | первый график | [9 empty] | К Пуассона
dev50 | epsE50 | ind | devE0 | epsE0 | dev | eps | sigma |  | dev1 | eps1 | dev2 | eps2 | dev3 | eps3 |  | Глины
0.01195362 | 0.01244235 |  |  |  | 0 | 0 |  |  | 0 | 0 | 0 | 0 | 0 | 0 |  | < 0 | 0,20-0,30
ind |  |  |  |  | 0.003077449 | 0.001644747 |  |  | 0.003080747 | 0.001654855 | 0.009117491 | 0.001650744 | 0.01511073 | 0.001656337 |  | 0-0,25 | 0,30-0,38
2 |  |  |  |  | 0.005657892 | 0.003289493 |  |  | 0.005745719 | 0.00330971 | 0.01512357 | 0.003026283 | 0.0271507 | 0.00353925 |  | 0,25< | 0,38-0,45
E0 |  |  |  |  | 0.006640901 | 0.00414745 |  |  | 0.00771456 | 0.0048179838 | 0.01890609 | 0.004952231 | 0.03087053 | 0.004969012 |  | Суглинки | 0,35-0,37
epsE0 | devE0 |  |  |  | 0.008638054 | 0.006578986 |  |  | 0.008969175 | 0.00661942 | 0.0215236 | 0.006602975 | 0.03357221 | 0.00662535 |  | Пески и супеси | 0,30-0,35
0.00414745 | 0.006640901 |  |  |  | 0.009691906 | 0.008223733 |  |  | 0.009849204 | 0.008274275 | 0.02322254 | 0.008253719 | 0.03647046 | 0.008281687
[5 empty] | 0.01060479 | 0.009868479 |  |  | 0.01066281 | 0.00992913 | 0.02482014 | 0.009904463 | 0.03867456 | 0.009938024
График E50 |  | График E |  |  | 0.0114619 | 0.01151323 |  |  | 0.01139422 | 0.01158399 | 0.02673364 | 0.01155521 | 0.0408938 | 0.01159436
eps | q | sigma |  |  | 0.01195362 | 0.01244235 |  |  | 0.01212767 | 0.01323884 | 0.02908379 | 0.0136358 | 0.04253747 | 0.0132507
Горизонтальная линия E50 |  | Касательная |  |  | 0.01224416 | 0.01480272 |  |  | 0.01291642 | 0.0144539514 | 0.03057897 | 0.01485669 | 0.04525117 | 0.01474893
0 |  | a | b |  | 0.01315239 | 0.01644747 |  |  | 0.01383297 | 0.01654855 | 0.03247198 | 0.01650744 | 0.04789762 | 0.01656337
|  |  | 0 |  | 0.01505584 | 0.01809221 |  |  | 0.01496141 | 0.01820341 | 0.03451706 | 0.01815818 | 0.05079837 | 0.01821971
Вертикальная линия E50 |  | p1 и p2 |  |  | 0.01594392 | 0.01973696 |  |  | 0.01591332 | 0.01985826 | 0.03658136 | 0.01980893 | 0.05464968 | 0.01987605
| 0 | 0 |  |  | 0.01680603 | 0.0213817 |  |  | 0.01677269 | 0.02151312 | 0.03903201 | 0.02145967 | 0.05728613 | 0.02153239
[5 empty] | 0.01763157 | 0.02302645 |  |  | 0.01782353 | 0.02316797 | 0.04073615 | 0.02311041 | 0.06074231 | 0.02318872
Касательная линия E50 |  |  |  |  | 0.01740994 | 0.0246712 |  |  | 0.01854985 | 0.02482283 | 0.04286091 | 0.02476116 | 0.0638528 | 0.02484506
0 | 0 | Горизонтальная 1 |  |  | 0.01813054 | 0.02631594 |  |  | 0.01963564 | 0.02647768 | 0.04477344 | 0.0264119 | 0.06785219 | 0.0265014
[5 empty] | 0.01978277 | 0.02796069 |  |  | 0.02046492 | 0.02813254 | 0.04694086 | 0.02806264 | 0.07087505 | 0.02815774
Горизонтальная линия qкр |  |  |  |  | 0.02035603 | 0.02960544 |  |  | 0.02102168 | 0.02978739 | 0.04803031 | 0.02971339 | 0.07285597 | 0.02981407
Горизонтальная линия q |  | Горизонтальная 2 |  |  | 0.02083973 | 0.03125018 |  |  | 0.02168993 | 0.03144225 | 0.04970894 | 0.03136413 | 0.07542953 | 0.03147041
0 |  | 0 |  |  | 0.02122326 | 0.03289493 |  |  | 0.02235367 | 0.0330971 | 0.05074388 | 0.03301488 | 0.07793032 | 0.03312675
[5 empty] | 0.02051913 | 0.03453968 |  |  | 0.02289691 | 0.03475196 | 0.05190226 | 0.03466562 | 0.07989292 | 0.03478308
Вертикальная линия q |  |  |  |  | 0.01980077 | 0.03618442 |  |  | 0.02302523 | 0.03640681 | 0.05260253 | 0.03631636 | 0.08119357 | 0.03643942
| 0 |  |  |  | 0.02207289 | 0.03782917 |  |  | 0.02333219 | 0.03806167 | 0.05288251 | 0.03796711 | 0.08157495 | 0.03809576
[5 empty] | 0.02033362 | 0.03947392 |  |  | 0.02372893 | 0.03971652 | 0.05353753 | 0.03961785 | 0.08242159 | 0.0397521
[5 empty] | 0.02258104 | 0.04111866 |  |  | 0.02411335 | 0.04137138 | 0.05416292 | 0.04126859 | 0.08352615 | 0.04140843
[5 empty] | 0.02181327 | 0.04276341 |  |  | 0.02428337 | 0.04302623 | 0.05485402 | 0.04291934 | 0.08488131 | 0.04306477
[5 empty] | 0.02102841 | 0.04440816 |  |  | 0.0246369 | 0.04468109 | 0.05550616 | 0.04457008 | 0.08527973 | 0.04472111
[5 empty] | 0.02122456 | 0.0460529 |  |  | 0.02477185 | 0.04633594 | 0.05591468 | 0.04622083 | 0.08691407 | 0.04637745
[5 empty] | 0.02239982 | 0.04769765 |  |  | 0.02508614 | 0.0479908 | 0.05617492 | 0.04787157 | 0.08727701 | 0.04803378
[5 empty] | 0.02155231 | 0.0493424 |  |  | 0.02507767 | 0.04964565 | 0.05678219 | 0.04952231 | 0.0882612 | 0.04969012
[5 empty] | 0.02368011 | 0.05098714 |  |  | 0.02544436 | 0.05130051 | 0.05713185 | 0.05117306 | 0.08875933 | 0.05134646
[5 empty] | 0.02278134 | 0.05263189 |  |  | 0.02548413 | 0.05295536 | 0.05751923 | 0.0528238 | 0.08906404 | 0.0530028
[5 empty] | 0.02185409 | 0.05427664 |  |  | 0.02569487 | 0.05461022 | 0.05793965 | 0.05447454 | 0.08986802 | 0.05465913
[5 empty] | 0.02390724 | 0.05592138 |  |  | 0.02577452 | 0.05626507 | 0.05816758 | 0.05612529 | 0.08956393 | 0.05631547
[5 empty] | 0.02390693 | 0.05756613 |  |  | 0.02583284 | 0.05791993 | 0.05816098 | 0.05777603 | 0.09050233 | 0.05797181
[5 empty] | 0.02289569 | 0.05921087 |  |  | 0.0257325 | 0.05957478 | 0.05816039 | 0.05942678 | 0.08970226 | 0.05962815
[5 empty] | 0.02386908 | 0.06085562 |  |  | 0.02582026 | 0.06122964 | 0.05771736 | 0.06107752 | 0.09026825 | 0.06128448
[5 empty] | 0.02382811 | 0.06250037 |  |  | 0.02579122 | 0.06288449 | 0.05753768 | 0.06272826 | 0.08947469 | 0.06294082
[5 empty] | 0.02177377 | 0.06414511 |  |  | 0.02554647 | 0.06453935 | 0.05752379 | 0.06437901 | 0.08952546 | 0.06459716
[5 empty] | 0.02370706 | 0.06578986 |  |  | 0.02548712 | 0.0661942 | 0.05767816 | 0.06602975 | 0.08982441 | 0.0662535
[5 empty] | 0.02162899 | 0.06743461 |  |  | 0.02551426 | 0.06784906 | 0.05710325 | 0.06768049 | 0.08977543 | 0.06790983
[5 empty] | 0.02154054 | 0.06907935 |  |  | 0.025429 | 0.06950391 | 0.05690151 | 0.06933124 | 0.08908236 | 0.06956617
[5 empty] | 0.02244272 | 0.0707241 |  |  | 0.02533243 | 0.07115877 | 0.05707541 | 0.07098198 | 0.08824907 | 0.07122251
[5 empty] | 0.02233654 | 0.07236885 |  |  | 0.02532566 | 0.07281362 | 0.05652741 | 0.07263273 | 0.08857943 | 0.07287884
[5 empty] | 0.02122298 | 0.07401359 |  |  | 0.02520979 | 0.07446848 | 0.05625995 | 0.07428347 | 0.08807731 | 0.07453518
[5 empty] | 0.02210306 | 0.07565834 |  |  | 0.02488591 | 0.07612333 | 0.05627551 | 0.07593421 | 0.08794656 | 0.07619152
[5 empty] | 0.02297776 | 0.07730309 |  |  | 0.02475513 | 0.07777819 | 0.05557653 | 0.07758496 | 0.08729106 | 0.07784786
[5 empty] | 0.02184809 | 0.07894783 |  |  | 0.02481855 | 0.07943304 | 0.05576549 | 0.0792357 | 0.08651467 | 0.07950419
[5 empty] | 0.02271505 | 0.08059258 |  |  | 0.02447727 | 0.0810879 | 0.05534483 | 0.08088645 | 0.08612124 | 0.08116053
[5 empty] | 0.02257964 | 0.08223733 |  |  | 0.02433238 | 0.08274275 | 0.05471702 | 0.08253719 | 0.08591466 | 0.08281687
[5 empty] | 0.02144286 | 0.08388207 |  |  | 0.02428499 | 0.08439761 | 0.05478452 | 0.08418793 | 0.08509878 | 0.08447321
[5 empty] | 0.0223057 | 0.08552682 |  |  | 0.02413619 | 0.08605246 | 0.05404978 | 0.08583868 | 0.08407746 | 0.08612954
[5 empty] | 0.02016917 | 0.08717157 |  |  | 0.0238871 | 0.08770732 | 0.05371526 | 0.08748942 | 0.08355457 | 0.08778588
[5 empty] | 0.02003422 | 0.08881631 |  |  | 0.0237388 | 0.08936217 | 0.05338343 | 0.08914016 | 0.08343399 | 0.08944222
[5 empty] | 0.01988804 | 0.09046106 |  |  | 0.02379198 | 0.09101703 | 0.05324793 | 0.09079091 | 0.08281945 | 0.09109856
[5 empty] | 0.0217223 | 0.09210581 |  |  | 0.02363036 | 0.09267188 | 0.05296722 | 0.09244165 | 0.08266309 | 0.09275489
[5 empty] | 0.02154028 | 0.09375055 |  |  | 0.02324779 | 0.09432674 | 0.05244241 | 0.0940924 | 0.08213158 | 0.09441123
[5 empty] | 0.01934522 | 0.0953953 |  |  | 0.02314785 | 0.09598159 | 0.05188152 | 0.09574314 | 0.08103751 | 0.09606757
[5 empty] | 0.01914038 | 0.09704005 |  |  | 0.02293412 | 0.09763645 | 0.05159256 | 0.09739388 | 0.08059347 | 0.09772391
[5 empty] | 0.02092902 | 0.09868479 |  |  | 0.02281019 | 0.0992913 | 0.05078354 | 0.09904463 | 0.07961205 | 0.09938024
[5 empty] | 0.02071439 | 0.1003295 |  |  | 0.02257965 | 0.1009462 | 0.05026247 | 0.1006954 | 0.07890585 | 0.1010366
[5 empty] | 0.01949975 | 0.1019743 |  |  | 0.02214608 | 0.102601 | 0.05003736 | 0.1023461 | 0.07778746 | 0.1026929
[5 empty] | 0.01828837 | 0.103619 |  |  | 0.02201307 | 0.1042559 | 0.04921623 | 0.1039969 | 0.07706947 | 0.1043493
[5 empty] | 0.01908349 | 0.1052638 |  |  | 0.02168419 | 0.1059107 | 0.04890709 | 0.1056476 | 0.07656447 | 0.1060056
[5 empty] | 0.01888832 | 0.1069085 |  |  | 0.02146303 | 0.1075656 | 0.04841794 | 0.1072983 | 0.07598506 | 0.1076619
[5 empty] | 0.01768679 | 0.1085533 |  |  | 0.02145213 | 0.1092204 | 0.04784297 | 0.1089491 | 0.07524294 | 0.1093183
[5 empty] | 0.01946723 | 0.110198 |  |  | 0.02102901 | 0.1108753 | 0.04732667 | 0.1105998 | 0.07446955 | 0.1109746
[5 empty] | 0.01823431 | 0.1118428 |  |  | 0.02088713 | 0.1125301 | 0.04657212 | 0.1122506 | 0.07362822 | 0.1126309
[5 empty] | 0.01699269 | 0.1134875 |  |  | 0.02063163 | 0.114185 | 0.0464908 | 0.1139013 | 0.07263696 | 0.1142873
[5 empty] | 0.01674703 | 0.1151323 |  |  | 0.02046764 | 0.1158399 | 0.04579416 | 0.1155521 | 0.07121381 | 0.1159436
[5 empty] | 0.018502 | 0.116777 |  |  | 0.02000029 | 0.1174947 | 0.04519369 | 0.1172028 | 0.07087678 | 0.1176
[5 empty] | 0.01726226 | 0.1184217 |  |  | 0.01973472 | 0.1191496 | 0.04430084 | 0.1188536 | 0.06974392 | 0.1192563
[5 empty] | 0.01703247 | 0.1200665 |  |  | 0.01957604 | 0.1208044 | 0.04392708 | 0.1205043 | 0.06903323 | 0.1209126
[5 empty] | 0.01681729 | 0.1217112 |  |  | 0.01942941 | 0.1224593 | 0.04348389 | 0.122155 | 0.06816274 | 0.122569
[5 empty] | 0.01562138 | 0.123356 |  |  | 0.01919993 | 0.1241141 | 0.04308273 | 0.1238058 | 0.06715049 | 0.1242253
[5 empty] | 0.01544941 | 0.1250007 |  |  | 0.01879276 | 0.125769 | 0.04243507 | 0.1254565 | 0.06631449 | 0.1258816
[5 empty] | 0.01630604 | 0.1266455 |  |  | 0.01871301 | 0.1274238 | 0.04185238 | 0.1271073 | 0.06587278 | 0.127538
[5 empty] | 0.01519594 | 0.1282902 |  |  | 0.01866582 | 0.1290787 | 0.04164612 | 0.128758 | 0.06484337 | 0.1291943
[5 empty] | 0.01512375 | 0.129935 |  |  | 0.01835633 | 0.1307336 | 0.04142776 | 0.1304088 | 0.06504429 | 0.1308507
[5 empty] | 0.01509416 | 0.1315797 |  |  | 0.01848966 | 0.1323884 | 0.04160878 | 0.1320595 | 0.06419357 | 0.132507
[5 empty] | 0.01509621 | 0.1332245 |  |  | 0.01837055 | 0.1340433 | 0.04109137 | 0.1337102 | 0.06390918 | 0.1341633
[5 empty] | 0.01610537 | 0.1348692 |  |  | 0.01847528 | 0.1356981 | 0.04120683 | 0.135361 | 0.06432306 | 0.1358197
[5 empty] | 0.01512088 | 0.136514 |  |  | 0.01838724 | 0.137353 | 0.04163822 | 0.1370117 | 0.0639624 | 0.137476
[5 empty] | 0.0171424 | 0.1381587 |  |  | 0.01850603 | 0.1390078 | 0.04138468 | 0.1386625 | 0.06422588 | 0.1391323
[5 empty] | 0.01716958 | 0.1398035 |  |  | 0.01833129 | 0.1406627 | 0.04134537 | 0.1403132 | 0.06491217 | 0.1407887
[5 empty] | 0.01620208 | 0.1414482 |  |  | 0.01846262 | 0.1423175 | 0.04141946 | 0.141964 | 0.06471994 | 0.142445
[5 empty] | 0.01723956 | 0.1430929 |  |  | 0.01849967 | 0.1439724 | 0.0416061 | 0.1436147 | 0.06434789 | 0.1441014
[5 empty] | 0.01728167 | 0.1447377 |  |  | 0.01864204 | 0.1456272 | 0.04190445 | 0.1452655 | 0.06509467 | 0.1457577
[5 empty] | 0.01732809 | 0.1463824 |  |  | 0.01868937 | 0.1472821 | 0.04201365 | 0.1469162 | 0.06455896 | 0.147414
[5 empty] | 0.01537845 | 0.1480272 |  |  | 0.01874127 | 0.148937 | 0.04173288 | 0.1485669 | 0.06483945 | 0.1490704
[5 empty] | 0.01743242 | 0.1496719 |  |  | 0.01879738 | 0.1505918 | 0.04236129 | 0.1502177 | 0.0658348 | 0.1507267
[5 empty] | 0.01648966 | 0.1513167 |  |  | 0.0187573 | 0.1522467 | 0.04219804 | 0.1518684 | 0.06594369 | 0.152383
[5 empty] | 0.01557343 | 0.1529614 |  |  | 0.01892273 | 0.1539015 | 0.04216152 | 0.1535192 | 0.06536761 | 0.1540394
[5 empty] | 0.01571128 | 0.1546062 |  |  | 0.01893556 | 0.1555564 | 0.04285005 | 0.1551699 | 0.06574279 | 0.1556957
[5 empty] | 0.01789315 | 0.1562509 |  |  | 0.01900383 | 0.1572112 | 0.04305617 | 0.1568207 | 0.06711634 | 0.1573521
[5 empty] | 0.01810869 | 0.1578957 |  |  | 0.01931617 | 0.1588661 | 0.04335443 | 0.1584714 | 0.06784826 | 0.1590084
[5 empty] | 0.01634756 | 0.1595404 |  |  | 0.0196612 | 0.1605209 | 0.0443194 | 0.1601221 | 0.06849859 | 0.1606647
[5 empty] | 0.01759943 | 0.1611852 |  |  | 0.01982753 | 0.1621758 | 0.04462563 | 0.1617729 | 0.06942732 | 0.1623211
[5 empty] | 0.01685394 | 0.1628299 |  |  | 0.02000377 | 0.1638307 | 0.04534769 | 0.1634236 | 0.07049449 | 0.1639774
[5 empty] | 0.01710076 | 0.1644747 |  |  | 0.02027856 | 0.1654855 | 0.04616013 | 0.1650744 | 0.0710601 | 0.1656337
[5 empty] | 0.01832955 | 0.1661194 |  |  | 0.0205405 | 0.1671404 | 0.04633753 | 0.1667251 | 0.07198418 | 0.1672901
[5 empty] | 0.01852996 | 0.1677641 |  |  | 0.02077821 | 0.1687952 | 0.04715444 | 0.1683759 | 0.07312674 | 0.1689464
[5 empty] | 0.01770866 | 0.1694089 |  |  | 0.02098279 | 0.1704501 | 0.04760134 | 0.1700266 | 0.07385274 | 0.1706028
[5 empty] | 0.01888283 | 0.1710536 |  |  | 0.02117496 | 0.1721049 | 0.04823036 | 0.1716774 | 0.07402807 | 0.1722591
[5 empty] | 0.01805284 | 0.1726984 |  |  | 0.02136238 | 0.1737598 | 0.04844892 | 0.1733281 | 0.07508661 | 0.1739154
[5 empty] | 0.01921902 | 0.1743431 |  |  | 0.0215454 | 0.1754146 | 0.04855783 | 0.1749788 | 0.07582961 | 0.1755718
[5 empty] | 0.01938171 | 0.1759879 |  |  | 0.02192439 | 0.1770695 | 0.04895789 | 0.1766296 | 0.07585836 | 0.1772281
[5 empty] | 0.01854122 | 0.1776326 |  |  | 0.0220997 | 0.1787243 | 0.0494499 | 0.1782803 | 0.07717412 | 0.1788844
[5 empty] | 0.01969789 | 0.1792774 |  |  | 0.02227171 | 0.1803792 | 0.04983468 | 0.1799311 | 0.07747815 | 0.1805408
[5 empty] | 0.01985204 | 0.1809221 |  |  | 0.02234076 | 0.1820341 | 0.05061303 | 0.1815818 | 0.07777173 | 0.1821971
[5 empty] | 0.01900401 | 0.1825669 |  |  | 0.02260723 | 0.1836889 | 0.05058576 | 0.1832326 | 0.07835612 | 0.1838534
[5 empty] | 0.02015412 | 0.1842116 |  |  | 0.02257147 | 0.1853438 | 0.05135368 | 0.1848833 | 0.07953259 | 0.1855098
[5 empty] | 0.0193027 | 0.1858564 |  |  | 0.02273384 | 0.1869986 | 0.05141758 | 0.186534 | 0.07940241 | 0.1871661
[5 empty] | 0.01945361 | 0.1875011 |  |  | 0.02309505 | 0.1886535 | 0.0515813 | 0.1881848 | 0.08046735 | 0.1888225
[5 empty] | 0.02161332 | 0.1891459 |  |  | 0.02306417 | 0.1903083 | 0.05246574 | 0.1898355 | 0.08115759 | 0.1904788
[5 empty] | 0.02077672 | 0.1907906 |  |  | 0.02324053 | 0.1919632 | 0.05286346 | 0.1914863 | 0.08187482 | 0.1921351
[5 empty] | 0.02093819 | 0.1924353 |  |  | 0.0235179 | 0.193618 | 0.05296062 | 0.193137 | 0.08179727 | 0.1937915
[5 empty] | 0.02009208 | 0.1940801 |  |  | 0.0236901 | 0.1952729 | 0.05314334 | 0.1947878 | 0.08280314 | 0.1954478
[5 empty] | 0.02123276 | 0.1957248 |  |  | 0.02395091 | 0.1969278 | 0.05349777 | 0.1964385 | 0.08337065 | 0.1971041
[5 empty] | 0.0223546 | 0.1973696 |  |  | 0.02389414 | 0.1985826 | 0.05421003 | 0.1980893 | 0.084178 | 0.1987605
[5 empty] | 0.02245195 | 0.1990143 |  |  | 0.02421359 | 0.2002375 | 0.05446627 | 0.19974 | 0.0844034 | 0.2004168
[5 empty] | 0.02052047 | 0.2006591 |  |  | 0.02410304 | 0.2018923 | 0.05465263 | 0.2013907 | 0.08512508 | 0.2020732
[5 empty] | 0.02257947 | 0.2023038 |  |  | 0.02436851 | 0.2035472 | 0.05459757 | 0.2030415 | 0.08465695 | 0.2037295
[5 empty] | 0.02063716 | 0.2039486 |  |  | 0.0244319 | 0.205202 | 0.05503934 | 0.2046922 | 0.08467955 | 0.2053858
[5 empty] | 0.02169354 | 0.2055933 |  |  | 0.02449385 | 0.2068569 | 0.05517789 | 0.206343 | 0.08489712 | 0.2070422
[5 empty] | 0.02274858 | 0.2072381 |  |  | 0.02445435 | 0.2085117 | 0.05521317 | 0.2079937 | 0.08530959 | 0.2086985
[5 empty] | 0.02280225 | 0.2088828 |  |  | 0.02441337 | 0.2101666 | 0.05494513 | 0.2096445 | 0.08621688 | 0.2103548
[5 empty] | 0.02285455 | 0.2105276 |  |  | 0.02447088 | 0.2118214 | 0.05547371 | 0.2112952 | 0.0857189 | 0.2120112
[5 empty] | 0.02090544 | 0.2121723 |  |  | 0.02462687 | 0.2134763 | 0.05559886 | 0.2129459 | 0.08611557 | 0.2136675
[5 empty] | 0.0229549 | 0.213817 |  |  | 0.02458131 | 0.2151312 | 0.05542054 | 0.2145967 | 0.08600681 | 0.2153239
[5 empty] | 0.02300292 | 0.2154618 |  |  | 0.02483419 | 0.216786 | 0.05573869 | 0.2162474 | 0.08649255 | 0.2169802
[5 empty] | 0.02204948 | 0.2171065 |  |  | 0.02468547 | 0.2184409 | 0.05605326 | 0.2178982 | 0.0863727 | 0.2186365
[5 empty] | 0.02209455 | 0.2187513 |  |  | 0.02493513 | 0.2200957 | 0.05606421 | 0.2195489 | 0.08684719 | 0.2202929
[5 empty] | 0.02313812 | 0.220396 |  |  | 0.02478315 | 0.2217506 | 0.05627147 | 0.2211997 | 0.08671592 | 0.2219492
[5 empty] | 0.02118015 | 0.2220408 |  |  | 0.02492952 | 0.2234054 | 0.056375 | 0.2228504 | 0.08697883 | 0.2236055
[5 empty] | 0.02222064 | 0.2236855 |  |  | 0.02487419 | 0.2250603 | 0.05637475 | 0.2245012 | 0.08743584 | 0.2252619
[5 empty] | 0.02325956 | 0.2253303 |  |  | 0.02511716 | 0.2267151 | 0.05627067 | 0.2261519 | 0.08718685 | 0.2269182
[5 empty] | 0.02329689 | 0.226975 |  |  | 0.0251584 | 0.22837 | 0.0561627 | 0.2278026 | 0.0874318 | 0.2285746
[5 empty] | 0.02333261 | 0.2286198 |  |  | 0.02509789 | 0.2300249 | 0.05655079 | 0.2294534 | 0.0877706 | 0.2302309
[5 empty] | 0.0213667 | 0.2302645 |  |  | 0.0250356 | 0.2316797 | 0.0566349 | 0.2311041 | 0.08810317 | 0.2318872
[5 empty] | 0.02339913 | 0.2319093 |  |  | 0.02507152 | 0.2333346 | 0.05661498 | 0.2327549 | 0.08802943 | 0.2335436
[5 empty] | 0.0234299 | 0.233554 |  |  | 0.02510561 | 0.2349894 | 0.05699096 | 0.2344056 | 0.0885493 | 0.2351999
[5 empty] | 0.02345897 | 0.2351988 |  |  | 0.02523785 | 0.2366443 | 0.05686281 | 0.2360564 | 0.0880627 | 0.2368562
[5 empty] | 0.02348633 | 0.2368435 |  |  | 0.02536823 | 0.2382991 | 0.05693046 | 0.2377071 | 0.08856956 | 0.2385126
[5 empty] | 0.02151195 | 0.2384882 |  |  | 0.02539672 | 0.239954 | 0.05669387 | 0.2393578 | 0.08816979 | 0.2401689
[5 empty] | 0.02253581 | 0.240133 |  |  | 0.0253233 | 0.2416088 | 0.05725299 | 0.2410086 | 0.0888633 | 0.2418253
[5 empty] | 0.0225579 | 0.2417777 |  |  | 0.02534794 | 0.2432637 | 0.05710777 | 0.2426593 | 0.08905003 | 0.2434816
[5 empty] | 0.0235782 | 0.2434225 |  |  | 0.02537063 | 0.2449186 | 0.05715815 | 0.2443101 | 0.08872988 | 0.2451379
[5 empty] | 0.02359667 | 0.2450672 |  |  | 0.02549133 | 0.2465734 | 0.05700408 | 0.2459608 | 0.08890279 | 0.2467943
[5 empty] | 0.02261331 | 0.246712 |  |  | 0.02541002 | 0.2482283 | 0.05714552 | 0.2476116 | 0.08906867 | 0.2484506
[5 empty] | 0.02162809 | 0.2483567 |  |  | 0.0255267 | 0.2498831 | 0.05718242 | 0.2492623 | 0.08902743 | 0.2501069
[5 empty] | 0.02164098 | 0.2500015 |  |  | 0.02534132 | 0.251538 | 0.05701471 | 0.2509131 | 0.08927901 | 0.2517633
[5 empty] | 0.02265198 | 0.2516462 |  |  | 0.02555386 | 0.2531928 | 0.05714235 | 0.2525638 | 0.08872332 | 0.2534196
[5 empty] | 0.02166105 | 0.253291 |  |  | 0.02556432 | 0.2548477 | 0.0575653 | 0.2542145 | 0.08956027 | 0.255076
[5 empty] | 0.02366819 | 0.2549357 |  |  | 0.02557265 | 0.2565025 | 0.05708349 | 0.2558653 | 0.08928979 | 0.2567323
[5 empty] | 0.02267336 | 0.2565805 |  |  | 0.02547885 | 0.2581574 | 0.05739688 | 0.257516 | 0.0887118 | 0.2583886
[5 empty] | 0.02267654 | 0.2582252 |  |  | 0.02538287 | 0.2598122 | 0.05720541 | 0.2591668 | 0.08882622 | 0.260045
[5 empty] | 0.02267773 | 0.25987 |  |  | 0.02548472 | 0.2614671 | 0.05730904 | 0.2608175 | 0.08883297 | 0.2617013
[5 empty] | 0.02365172 | 0.2615147 |  |  | 0.02536969 | 0.263122 | 0.05746424 | 0.2624683 | 0.08928592 | 0.2633576
[5 empty] | 0.02256772 | 0.2631594 |  |  | 0.02529308 | 0.2647768 | 0.05707861 | 0.264119 | 0.088725 | 0.265014
[5 empty] | 0.02343195 | 0.2648042 |  |  | 0.02535816 | 0.2664317 | 0.05656388 | 0.2657697 | 0.08805855 | 0.2666703
[5 empty] | 0.02225089 | 0.2664489 |  |  | 0.02507204 | 0.2680865 | 0.05643593 | 0.2674205 | 0.08731154 | 0.2683267
[5 empty] | 0.023031 | 0.2680937 |  |  | 0.02484184 | 0.2697414 | 0.05601069 | 0.2690712 | 0.08680899 | 0.269983
[5 empty] | 0.02177874 | 0.2697384 |  |  | 0.02467467 | 0.2713962 | 0.05550403 | 0.270722 | 0.08567589 | 0.2716393
[5 empty] | 0.02250058 | 0.2713832 |  |  | 0.02417765 | 0.2730511 | 0.05473189 | 0.2723727 | 0.08463724 | 0.2732957
[5 empty] | 0.02220299 | 0.2730279 |  |  | 0.02405789 | 0.2747059 | 0.05371015 | 0.2740235 | 0.08381803 | 0.274952
[5 empty] | 0.02089243 | 0.2746727 |  |  | 0.02352251 | 0.2763608 | 0.05335471 | 0.2756742 | 0.08244327 | 0.2766083
[5 empty] | 0.02157537 | 0.2763174 |  |  | 0.02317863 | 0.2780157 | 0.0521815 | 0.277325 | 0.08113794 | 0.2782647
[5 empty] | 0.01925827 | 0.2779622 |  |  | 0.02283336 | 0.2796705 | 0.0517064 | 0.2789757 | 0.08062705 | 0.279921
[5 empty] | 0.0209476 | 0.2796069 |  |  | 0.02269382 | 0.2813254 | 0.05074533 | 0.2806264 | 0.07943559 | 0.2815774
[5 empty] | 0.02064982 | 0.2812517 |  |  | 0.02216712 | 0.2829802 | 0.04981418 | 0.2822772 | 0.07768856 | 0.2832337
[5 empty] | 0.01937141 | 0.2828964 |  |  | 0.02186039 | 0.2846351 | 0.04932886 | 0.2839279 | 0.07701096 | 0.28489
[5 empty] | 0.01911665 | 0.2845411 |  |  | 0.02167998 | 0.2862899 | 0.04850239 | 0.2855787 | 0.07602573 | 0.2865464
[5 empty] | 0.01786682 | 0.2861859 |  |  | 0.02130852 | 0.2879448 | 0.04799253 | 0.2872294 | 0.07467394 | 0.2882027
[5 empty] | 0.01761603 | 0.2878306 |  |  | 0.02113603 | 0.2895996 | 0.04768032 | 0.2888802 | 0.0735185 | 0.289859
[5 empty] | 0.01736427 | 0.2894754 |  |  | 0.02086247 | 0.2912545 | 0.04686575 | 0.2905309 | 0.07285934 | 0.2915154
[5 empty] | 0.01911152 | 0.2911201 |  |  | 0.02058784 | 0.2929093 | 0.04634876 | 0.2921816 | 0.07249642 | 0.2931717
[5 empty] | 0.01785777 | 0.2927649 |  |  | 0.02031211 | 0.2945642 | 0.04582932 | 0.2938324 | 0.07152966 | 0.2948281
[5 empty] | 0.01760301 | 0.2944096 |  |  | 0.02013528 | 0.2962191 | 0.0448074 | 0.2954831 | 0.07005901 | 0.2964844
[5 empty] | 0.01634722 | 0.2960544 |  |  | 0.01965732 | 0.2978739 | 0.04418295 | 0.2971339 | 0.06878441 | 0.2981407
[5 empty] | 0.01709038 | 0.2976991 |  |  | 0.01947822 | 0.2995288 | 0.04355595 | 0.2987846 | 0.0678058 | 0.2997971
[5 empty] | 0.01583248 | 0.2993439 |  |  | 0.01909796 | 0.3011836 | 0.04322634 | 0.3004354 | 0.06752312 | 0.3014534
[5 empty] | 0.0165735 | 0.3009886 |  |  | 0.01901652 | 0.3028385 | 0.0424941 | 0.3020861 | 0.06603632 | 0.3031097
[5 empty] | 0.01531343 | 0.3026334 |  |  | 0.01863389 | 0.3044933 | 0.04215918 | 0.3037369 | 0.06544533 | 0.3047661
[5 empty] | 0.01505226 | 0.3042781 |  |  | 0.01845005 | 0.3061482 | 0.04132155 | 0.3053876 | 0.0643501 | 0.3064224
[5 empty] | 0.01578996 | 0.3059229 |  |  | 0.01806498 | 0.307803 | 0.04088117 | 0.3070383 | 0.06295056 | 0.3080788
[5 empty] | 0.01452652 | 0.3075676 |  |  | 0.01777867 | 0.3094579 | 0.039838 | 0.3086891 | 0.06234665 | 0.3097351
[5 empty] | 0.01626193 | 0.3092123 |  |  | 0.0175911 | 0.3111128 | 0.039092 | 0.3103398 | 0.06103832 | 0.3113914
[5 empty] | 0.01399617 | 0.3108571 |  |  | 0.01710225 | 0.3127676 | 0.03874315 | 0.3119906 | 0.06022551 | 0.3130478
[5 empty] | 0.01372922 | 0.3125018 |  |  | 0.01681211 | 0.3144225 | 0.03789139 | 0.3136413 | 0.05950816 | 0.3147041
[5 empty] | 0.01546108 | 0.3141466 |  |  | 0.01672066 | 0.3160773 | 0.03723669 | 0.3152921 | 0.05838621 | 0.3163604
[5 empty] | 0.01419172 | 0.3157913 |  |  | 0.01632788 | 0.3177322 | 0.03667902 | 0.3169428 | 0.0574596 | 0.3180168
[5 empty] | 0.01492113 | 0.3174361 |  |  | 0.01603375 | 0.319387 | 0.03621834 | 0.3185935 | 0.05612826 | 0.3196731
[5 empty] | 0.0126493 | 0.3190808 |  |  | 0.01583826 | 0.3210419 | 0.0352546 | 0.3202443 | 0.05499215 | 0.3213295
[5 empty] | 0.0123762 | 0.3207256 |  |  | 0.0154414 | 0.3226967 | 0.03498777 | 0.321895 | 0.0537512 | 0.3229858
[5 empty] | 0.01210183 | 0.3223703 |  |  | 0.01504313 | 0.3243516 | 0.03381782 | 0.3235458 | 0.05320536 | 0.3246421
[5 empty] | 0.01182617 | 0.3240151 |  |  | 0.01494346 | 0.3260064 | 0.0335447 | 0.3251965 | 0.05155455 | 0.3262985
[5 empty] | 0.0135492 | 0.3256598 |  |  | 0.01464236 | 0.3276613 | 0.03276838 | 0.3268473 | 0.05059874 | 0.3279548
[5 empty] | 0.01127091 | 0.3273046 |  |  | 0.01423981 | 0.3293162 | 0.03188883 | 0.328498 | 0.05023784 | 0.3296111