## 1
Общество с ограниченной ответственностью "Инженерная геология" (ООО "ИнжГео") | [11 empty] | Общество с ограниченной ответственностью "Инженерная геология" (ООО "ИнжГео")
Юр. адрес: 117279, г. Москва, ул. Миклухо-Маклая, 36 а, этаж 5, пом. XXIII к. 76-84 | [11 empty] | Юр. адрес: 117279, г. Москва, ул. Миклухо-Маклая, 36 а, этаж 5, пом. XXIII к. 76-84 | [8 empty] | нагр |  |  | X0 | Y0 | R |  | нагр |  |  |  | X0 | Y0 | R | нагр |  |  |  | X0 | Y0 | R |  | нагр |  |  |  | X0 | Y0 | R
Телефон/факс +7 (495) 132-30-00, Адрес электронной почты inbox@inj-geo.ru | [11 empty] | Телефон/факс +7 (495) 132-30-00, Адрес электронной почты inbox@inj-geo.ru | [12 empty] | 0 | [7 empty] | 0 | [6 empty] | 0 | [7 empty] | 0
[21 empty] | девиатор | [6 empty] | девиатор | [6 empty] | девиатор | [7 empty] | девиатор
Испытательная лаборатория ООО «ИнжГео» | [11 empty] | Испытательная лаборатория ООО «ИнжГео» | [8 empty] | x0 | Угол | X | Y |  |  |  | x0 |  | Угол | X | Y |  |  | x0 |  | Угол | X | Y |  |  |  | x0 |  | Угол | X | Y
Адрес места осуществления деятельности лаборатории: г. Москва, просп. Вернадского, д. 51, стр. 1 | [11 empty] | Адрес места осуществления деятельности лаборатории: г. Москва, просп. Вернадского, д. 51, стр. 1 | [9 empty] | 0 | [7 empty] | 0 | [6 empty] | 0 | [7 empty] | 0
Телефон +7(910)4557682, E-mail: slg85@mail.ru | [11 empty] | Телефон +7(910)4557682, E-mail: slg85@mail.ru | [9 empty] | 5 | [7 empty] | 5 | [6 empty] | 5 | [7 empty] | 5
[22 empty] | 10 | [7 empty] | 10 | [6 empty] | 10 | [7 empty] | 10
[12 empty] | Протокол испытаний № 13-63/295 от 20-08-2023 | [9 empty] | 15 | [7 empty] | 15 | [6 empty] | 15 | [7 empty] | 15
[22 empty] | 20 | [7 empty] | 20 | [6 empty] | 20 | [7 empty] | 20
[12 empty] | Наименование и адрес заказчика: Переход трубопровода через р. Енисей | [9 empty] | 25 | [7 empty] | 25 | [6 empty] | 25 | [7 empty] | 25
[12 empty] | Наименование объекта: ООО Регионстрой | [9 empty] | 30 | [7 empty] | 30 | [6 empty] | 30 | [7 empty] | 30
Наименование используемого метода/методики: ГОСТ 12248.4-2020 | [11 empty] | Наименование используемого метода/методики: ГОСТ 12248.3-2020 | [9 empty] | 35 | [7 empty] | 35 | [6 empty] | 35 | [7 empty] | 35
Условия проведения испытания: температура окружающей среды (18 - 25)0С, влажность воздуха (40 - 75)% | [11 empty] | Условия проведения испытания: температура окружающей среды (18 - 25)0С, влажность воздуха (40 - 75)% | [9 empty] | 40 | [7 empty] | 40 | [6 empty] | 40 | [7 empty] | 40
[12 empty] | Дата получение объекта подлежащего испытаниям: 24-07-2023 | [9 empty] | 45 | [7 empty] | 45 | [6 empty] | 45 | [7 empty] | 45
[12 empty] | Дата испытания: 25.10.2022-19.11.2295 | [9 empty] | 50 | [7 empty] | 50 | [6 empty] | 50 | [7 empty] | 50
[22 empty] | 55 | [7 empty] | 55 | [6 empty] | 55 | [7 empty] | 55
Испытание грунтов методом трехосного сжатия | [11 empty] | Испытание грунтов методом трехосного сжатия | [9 empty] | 60 | [7 empty] | 60 | [6 empty] | 60 | [7 empty] | 60
[22 empty] | 65 | [7 empty] | 65 | [6 empty] | 65 | [7 empty] | 65
Лабораторный номер: | [6 empty] | We, д.е. = |  |  |  |  | Лабораторный номер: |  | 1330 |  |  |  | We, д.е. = | 0.476549678 |  |  | 70 | [7 empty] | 70 | [6 empty] | 70 | [7 empty] | 70
Номер скважины: | [6 empty] | ρ, г/см3 = |  |  |  |  | Номер скважины: |  | BH-162 |  |  |  | ρ, г/см3 = | 1.64 |  |  | 75 | [7 empty] | 75 | [6 empty] | 75 | [7 empty] | 75
Глубина отбора, м: | [6 empty] | ρs, г/см3 = |  |  |  |  | Глубина отбора, м: |  | 6.1 |  |  |  | ρs, г/см3 = | 2.72 |  |  | 80 | [7 empty] | 80 | [6 empty] | 80 | [7 empty] | 80
Наименование грунта: | [6 empty] | e, д.е. = |  |  |  |  | Наименование грунта: |  | Суглинок, после оттаивания текучий, легкий песчанистый |  |  |  | e, д.е. = | 1.448912 |  |  | 85 | [7 empty] | 85 | [6 empty] | 85 | [7 empty] | 85
Схема проведения опыта: | [6 empty] | IL, д.е. = |  |  |  |  | Схема проведения опыта: |  | КД |  |  |  | IL, д.е. = | 2.682 |  |  | 90 | [7 empty] | 90 | [6 empty] | 90 | [7 empty] | 90
[22 empty] | 95 | [7 empty] | 95 | [6 empty] | 95 | [7 empty] | 95
[22 empty] | 100 | [7 empty] | 100 | [6 empty] | 100 | [7 empty] | 100
Результаты испытаний | [11 empty] | Результаты испытаний | [9 empty] | 105 | [7 empty] | 105 | [6 empty] | 105 | [7 empty] | 105
[22 empty] | 110 | [7 empty] | 110 | [6 empty] | 110 | [7 empty] | 110
[22 empty] | 115 | [7 empty] | 115 | [6 empty] | 115 | [7 empty] | 115
[22 empty] | 120 | [7 empty] | 120 | [6 empty] | 120 | [7 empty] | 120
[22 empty] | 125 | [7 empty] | 125 | [6 empty] | 125 | [7 empty] | 125
[22 empty] | 130 | [7 empty] | 130 | [6 empty] | 130 | [7 empty] | 130
[22 empty] | 135 | [7 empty] | 135 | [6 empty] | 135 | [7 empty] | 135
[22 empty] | 140 | [7 empty] | 140 | [6 empty] | 140 | [7 empty] | 140
[22 empty] | 145 | [7 empty] | 145 | [6 empty] | 145 | [7 empty] | 145
[22 empty] | 150 | [7 empty] | 150 | [6 empty] | 150 | [7 empty] | 150
[22 empty] | 155 | [7 empty] | 155 | [6 empty] | 155 | [7 empty] | 155
[22 empty] | 160 | [7 empty] | 160 | [6 empty] | 160 | [7 empty] | 160
[22 empty] | 165 | [7 empty] | 165 | [6 empty] | 165 | [7 empty] | 165
[22 empty] | 170 | [7 empty] | 170 | [6 empty] | 170 | [7 empty] | 170
[22 empty] | 175 | [7 empty] | 175 | [6 empty] | 175 | [7 empty] | 175
[22 empty] | 180 | [7 empty] | 180 | [6 empty] | 180 | [7 empty] | 180
[13 empty] | Давление в камере, Мпа σ3 | Вертикальная нагрузка, Мпа σ1 | Поровое давление, Мпа u
| K0, д.е. | 0.7920883 |  |  |  |  | Коэфф. Точки | [5 empty] | 0.0980392 | 0.1643257 | [5 empty] | 1 | [6 empty] | σ3,кПа | σ1,кПа | u, кПа |  |  |  | 4
| q_zg, МПа | 0.0776557 | [10 empty] | 0.1980392 | 0.3168228 | [27 empty] | δ3, Мпа | δ1-δ3, МПа | δ1, МПа | δ1, КПа
|  |  | Модуль деформации, МПа: | [9 empty] | 0.2980392 | 0.4693199 | [21 empty] | С, МПа:
|  |  | Е0= |  | Точки модуля (полное напр.), МПа |  |  |  | 0.0776557 | 0.1242491 | [25 empty] | φ, град:
|  |  | E50 = |  | qf (полное напр.), МПа |  |  |  | 0.1190062 | [26 empty] | E, Мпа
|  |  | Коэф. Поперечной деформации, ϑ = | [9 empty] | Эффективные значения угла внутреннего трения и удельного сцепления ϕ', С' | [13 empty] | x | 0
[13 empty] | ϕ', град. = | 12 | [12 empty] | y |  |  |  | С, кПа | φ,°
[13 empty] | С', МПа = | 0.006
| Исполнитель: | [6 empty] | Морозов Д.С. |  |  |  |  | Исполнитель: |  |  |  |  | Морозов Д.С.
| Начальник исп. лаборатории: | [6 empty] | Семиколенова Л.Г. |  |  |  |  | Начальник исп. лаборатории: |  |  |  |  | Семиколенова Л.Г.
Лист 1 , всего листов 2 | [11 empty] | Лист 2 , всего листов 2
Частичное воспроизведение протокола испытаний без письменного разрешения ООО «ИнжГео» ЗАПРЕЩАЕТСЯ | [11 empty] | Частичное воспроизведение протокола испытаний без письменного разрешения ООО «ИнжГео» ЗАПРЕЩАЕТСЯ
[5 empty] | второй график |  | первый график | [9 empty] | К Пуассона
dev50 | epsE50 | ind | devE0 | epsE0 | dev | eps | sigma |  | dev1 | eps1 | dev2 | eps2 | dev3 | eps3 |  | Глины
0.02096704 | 0.01745943 |  |  |  | 0 | 0 |  |  | 0 | 0 | 0 | 0 | 0 | 0 |  | < 0 | 0,20-0,30
ind |  |  |  |  | -4.413349e-05 | 0.001669958 |  |  | 0.003163826 | 0.001692987 | 0.007356514 | 0.001687713 | 0.01206458 | 0.001689761 |  | 0-0,25 | 0,30-0,38
2 |  |  |  |  | 0.006581488 | 0.003339916 |  |  | 0.006774327 | 0.003385975 | 0.01577154 | 0.003375426 | 0.0223607 | 0.003379522 |  | 0,25< | 0,38-0,45
E0 |  |  |  |  | 0.01164836 | 0.00581981 |  |  | 0.01073994 | 0.005078962 | 0.02209198 | 0.005063138 | 0.03380324 | 0.005069284 |  | Суглинки | 0,35-0,37
epsE0 | devE0 |  |  |  | 0.01263266 | 0.006679832 |  |  | 0.01470588 | 0.007347425295 | 0.02970588 | 0.0069975479 | 0.04470588 | 0.007133423 |  | Пески и супеси | 0,30-0,35
0.00581981 | 0.01164836 |  |  |  | 0.01029782 | 0.00834979 |  |  | 0.01602169 | 0.008464937 | 0.03340366 | 0.008438564 | 0.04890482 | 0.008448806
[5 empty] | 0.01570584 | 0.01001975 |  |  | 0.01853905 | 0.01015792 | 0.03705929 | 0.01012628 | 0.05487223 | 0.01013857
График E50 |  | График E |  |  | 0.01393752 | 0.01168971 |  |  | 0.02107531 | 0.01185091 | 0.04146729 | 0.01181399 | 0.0601412 | 0.01182833
eps | q | sigma |  |  | 0.01507371 | 0.01335966 |  |  | 0.02267353 | 0.0135439 | 0.04395425 | 0.0135017 | 0.06510808 | 0.01351809
Горизонтальная линия E50 |  | Касательная |  |  | 0.01919521 | 0.01502962 |  |  | 0.02507678 | 0.01523689 | 0.04784676 | 0.01518942 | 0.06946921 | 0.01520785
0 |  | a | b |  | 0.02096704 | 0.01745943 |  |  | 0.02712815 | 0.01692987 | 0.05027143 | 0.01687713 | 0.07202093 | 0.01689761
|  |  | 0 |  | 0.02070505 | 0.01836954 |  |  | 0.02857069 | 0.01862286 | 0.05395486 | 0.01856484 | 0.0777596 | 0.01858737
Вертикальная линия E50 |  | p1 и p2 |  |  | 0.02013622 | 0.0200395 |  |  | 0.03104749 | 0.02031585 | 0.0593918 | 0.0209926437 | 0.08188154 | 0.02027713
| 0 | 0 |  |  | 0.02164229 | 0.02170945 |  |  | 0.03314325 | 0.02204228 | 0.06140156 | 0.02194027 | 0.08564035 | 0.02140027
[5 empty] | 0.02519402 | 0.02337941 |  |  | 0.03529881 | 0.02370182 | 0.06521383 | 0.02362798 | 0.09183934 | 0.02365666
Касательная линия E50 |  |  |  |  | 0.02776219 | 0.02504937 |  |  | 0.03704681 | 0.02539481 | 0.06877504 | 0.02531569 | 0.09833529 | 0.02534642
0 | 0 | Горизонтальная 1 |  |  | 0.02831758 | 0.02671933 |  |  | 0.04009709 | 0.0270878 | 0.07409454 | 0.02700341 | 0.1050314 | 0.02703618
[5 empty] | 0.03083095 | 0.02838929 |  |  | 0.0421011 | 0.02878079 | 0.07858167 | 0.02869112 | 0.1106893 | 0.02872594
Горизонтальная линия qкр |  |  |  |  | 0.03127308 | 0.03005924 |  |  | 0.04501029 | 0.03047377 | 0.08304579 | 0.03037883 | 0.1180708 | 0.0304157
Горизонтальная линия q |  | Горизонтальная 2 |  |  | 0.03261474 | 0.0317292 |  |  | 0.04717612 | 0.03216676 | 0.08689622 | 0.03206654 | 0.1234378 | 0.03210546
0 |  | 0 |  |  | 0.03082671 | 0.03339916 |  |  | 0.04945005 | 0.03385975 | 0.09054233 | 0.03375426 | 0.1299518 | 0.03379522
[5 empty] | 0.03287975 | 0.03506912 |  |  | 0.05158352 | 0.03555273 | 0.09459344 | 0.03544197 | 0.1353747 | 0.03548498
Вертикальная линия q |  |  |  |  | 0.03474465 | 0.03673908 |  |  | 0.053728 | 0.03724572 | 0.09795891 | 0.03712968 | 0.1406681 | 0.03717475
| 0 |  |  |  | 0.03739216 | 0.03840903 |  |  | 0.05583494 | 0.03893871 | 0.1018481 | 0.03881739 | 0.144394 | 0.03886451
[5 empty] | 0.03690372 | 0.04007899 |  |  | 0.0570558 | 0.0406317 | 0.1035703 | 0.04050511 | 0.149814 | 0.04055427
[5 empty] | 0.03640014 | 0.04174895 |  |  | 0.05864203 | 0.04232468 | 0.1058384 | 0.04219282 | 0.1509898 | 0.04224403
[5 empty] | 0.03687824 | 0.04341891 |  |  | 0.05920631 | 0.04401767 | 0.1070961 | 0.04388053 | 0.1541124 | 0.04393379
[5 empty] | 0.03733452 | 0.04508887 |  |  | 0.06031151 | 0.04571066 | 0.1085092 | 0.04556825 | 0.1561671 | 0.04562355
[5 empty] | 0.03776551 | 0.04675882 |  |  | 0.06088903 | 0.04740365 | 0.1096676 | 0.04725596 | 0.1582459 | 0.04731331
[5 empty] | 0.03916772 | 0.04842878 |  |  | 0.06183315 | 0.04909663 | 0.111661 | 0.04894367 | 0.1596338 | 0.04900307
[5 empty] | 0.03853768 | 0.05009874 |  |  | 0.06213812 | 0.05078962 | 0.1117793 | 0.05063138 | 0.1611162 | 0.05069284
[5 empty] | 0.0368719 | 0.0517687 |  |  | 0.06319821 | 0.05248261 | 0.1139123 | 0.0523191 | 0.1632782 | 0.0523826
[5 empty] | 0.03916689 | 0.05343866 |  |  | 0.06390769 | 0.0541756 | 0.1147498 | 0.05400681 | 0.1643053 | 0.05407236
[5 empty] | 0.04141918 | 0.05510861 |  |  | 0.06426082 | 0.05586858 | 0.1156816 | 0.05569452 | 0.1654827 | 0.05576212
[5 empty] | 0.03962528 | 0.05677857 |  |  | 0.06475186 | 0.05756157 | 0.1158976 | 0.05738224 | 0.1670955 | 0.05745188
[5 empty] | 0.03878172 | 0.05844853 |  |  | 0.06527508 | 0.05925456 | 0.1174876 | 0.05906995 | 0.1688291 | 0.05914164
[5 empty] | 0.04193408 | 0.06011849 |  |  | 0.06572474 | 0.06094754 | 0.1170414 | 0.06075766 | 0.1692688 | 0.0608314
[5 empty] | 0.04093164 | 0.06178845 |  |  | 0.06569511 | 0.06264053 | 0.1183487 | 0.06244537 | 0.1691997 | 0.06252116
[5 empty] | 0.0399265 | 0.0634584 |  |  | 0.06578045 | 0.06433352 | 0.1187836 | 0.06413309 | 0.1712807 | 0.06421093
[5 empty] | 0.0398915 | 0.06512836 |  |  | 0.0662865 | 0.06602651 | 0.1178836 | 0.0658208 | 0.1708766 | 0.06590069
[5 empty] | 0.04082969 | 0.06679832 |  |  | 0.06628007 | 0.06771949 | 0.1184399 | 0.06750851 | 0.1699392 | 0.06759045
[5 empty] | 0.03774293 | 0.06846828 |  |  | 0.06603228 | 0.06941248 | 0.1181149 | 0.06919623 | 0.1702808 | 0.06928021
[5 empty] | 0.04063304 | 0.07013824 |  |  | 0.06564042 | 0.07110547 | 0.1174142 | 0.07088394 | 0.1693112 | 0.07096997
[5 empty] | 0.04050185 | 0.07180819 |  |  | 0.06560751 | 0.07279846 | 0.117043 | 0.07257165 | 0.1702384 | 0.07265973
[5 empty] | 0.03835121 | 0.07347815 |  |  | 0.06563658 | 0.07449144 | 0.1167066 | 0.07425936 | 0.16967 | 0.07434949
[5 empty] | 0.03718295 | 0.07514811 |  |  | 0.06533065 | 0.07618443 | 0.1174106 | 0.07594708 | 0.1692138 | 0.07603925
[5 empty] | 0.0399989 | 0.07681807 |  |  | 0.06519273 | 0.07787742 | 0.1167602 | 0.07763479 | 0.1678776 | 0.07772901
[5 empty] | 0.0398009 | 0.07848802 |  |  | 0.06462587 | 0.07957041 | 0.1159608 | 0.0793225 | 0.1670691 | 0.07941878
[5 empty] | 0.03859079 | 0.08015798 |  |  | 0.06433306 | 0.08126339 | 0.1149177 | 0.08101022 | 0.1670961 | 0.08110854
[5 empty] | 0.03937039 | 0.08182794 |  |  | 0.06441735 | 0.08295638 | 0.1153364 | 0.08269793 | 0.1660663 | 0.0827983
[5 empty] | 0.03614155 | 0.0834979 |  |  | 0.06388175 | 0.08464937 | 0.1147222 | 0.08438564 | 0.1641876 | 0.08448806
[5 empty] | 0.0379061 | 0.08516786 |  |  | 0.06322929 | 0.08634236 | 0.1138804 | 0.08607335 | 0.1640677 | 0.08617782
[5 empty] | 0.03866588 | 0.08683781 |  |  | 0.06346298 | 0.08803534 | 0.1126165 | 0.08776107 | 0.1636144 | 0.08786758
[5 empty] | 0.03742271 | 0.08850777 |  |  | 0.06258585 | 0.08972833 | 0.1122358 | 0.08944878 | 0.1614354 | 0.08955734
[5 empty] | 0.03617845 | 0.09017773 |  |  | 0.06250093 | 0.09142132 | 0.1111436 | 0.09113649 | 0.1602384 | 0.0912471
[5 empty] | 0.03893491 | 0.09184769 |  |  | 0.06191123 | 0.0931143 | 0.1113454 | 0.09282421 | 0.1597314 | 0.09293687
[5 empty] | 0.03869394 | 0.09351765 |  |  | 0.06141979 | 0.09480729 | 0.1097465 | 0.09451192 | 0.158622 | 0.09462663
[5 empty] | 0.03644028 | 0.0951876 |  |  | 0.06092961 | 0.09650028 | 0.1094522 | 0.09619963 | 0.1583179 | 0.09631639
[5 empty] | 0.03715061 | 0.09685756 |  |  | 0.06104373 | 0.09819327 | 0.108859 | 0.09788734 | 0.1562233 | 0.09800615
[5 empty] | 0.03783052 | 0.09852752 |  |  | 0.06043373 | 0.09988625 | 0.107579 | 0.09957506 | 0.1549236 | 0.09969591
[5 empty] | 0.03348601 | 0.1001975 |  |  | 0.05996548 | 0.1015792 | 0.1065027 | 0.1012628 | 0.1550802 | 0.1013857
[5 empty] | 0.03612304 | 0.1018674 |  |  | 0.05914864 | 0.1032722 | 0.1061473 | 0.1029505 | 0.1532183 | 0.1030754
[5 empty] | 0.0357476 | 0.1035374 |  |  | 0.05869304 | 0.1049652 | 0.1046305 | 0.1046382 | 0.1521634 | 0.1047652
[5 empty] | 0.03336567 | 0.1052074 |  |  | 0.05850853 | 0.1066582 | 0.1043698 | 0.1063259 | 0.1497408 | 0.106455
[5 empty] | 0.03198322 | 0.1068773 |  |  | 0.05750498 | 0.1083512 | 0.1031825 | 0.1080136 | 0.1491756 | 0.1081447
[5 empty] | 0.03260624 | 0.1085473 |  |  | 0.05709222 | 0.1100442 | 0.1013862 | 0.1097013 | 0.1468933 | 0.1098345
[5 empty] | 0.03124071 | 0.1102172 |  |  | 0.0565801 | 0.1117372 | 0.1002984 | 0.111389 | 0.1450191 | 0.1115242
[5 empty] | 0.03489257 | 0.1118872 |  |  | 0.05587847 | 0.1134302 | 0.09933649 | 0.1130768 | 0.1443783 | 0.113214
[5 empty] | 0.03353424 | 0.1135571 |  |  | 0.05499718 | 0.1151231 | 0.09921805 | 0.1147645 | 0.1425963 | 0.1149038
[5 empty] | 0.03314324 | 0.1152271 |  |  | 0.05474329 | 0.1168161 | 0.09772274 | 0.1164522 | 0.1414674 | 0.1165935
[5 empty] | 0.03272815 | 0.1168971 |  |  | 0.0544567 | 0.1185091 | 0.0962358 | 0.1181399 | 0.1392193 | 0.1182833
[5 empty] | 0.02929752 | 0.118567 |  |  | 0.05372012 | 0.1202021 | 0.09486993 | 0.1198276 | 0.1385516 | 0.119973
[5 empty] | 0.0288599 | 0.120237 |  |  | 0.05264766 | 0.1218951 | 0.09385017 | 0.1215153 | 0.1364003 | 0.1216628
[5 empty] | 0.03142387 | 0.1219069 |  |  | 0.05225341 | 0.1235881 | 0.09310155 | 0.123203 | 0.1339017 | 0.1233526
[5 empty] | 0.02999798 | 0.1235769 |  |  | 0.05155147 | 0.1252811 | 0.09214908 | 0.1248907 | 0.131692 | 0.1250423
[5 empty] | 0.03159078 | 0.1252468 |  |  | 0.05095594 | 0.1269741 | 0.0899178 | 0.1265785 | 0.1307075 | 0.1267321
[5 empty] | 0.02821085 | 0.1269168 |  |  | 0.04998092 | 0.128667 | 0.08973274 | 0.1282662 | 0.1283843 | 0.1284219
[5 empty] | 0.02886674 | 0.1285868 |  |  | 0.04944049 | 0.13036 | 0.08801892862 | 0.1299539 | 0.1275587 | 0.1301116
[5 empty] | 0.028567 | 0.1302567 |  |  | 0.04904878 | 0.132053 | 0.08670139 | 0.1316416 | 0.1250669 | 0.1318014
[5 empty] | 0.0303202 | 0.1319267 |  |  | 0.04831986 | 0.133746 | 0.08610515 | 0.1333293 | 0.1236451 | 0.1334911
[5 empty] | 0.02813491 | 0.1335966 |  |  | 0.04796784 | 0.135439 | 0.08605524 | 0.135017 | 0.1229296 | 0.1351809
[5 empty] | 0.02701967 | 0.1352666 |  |  | 0.04760682 | 0.137132 | 0.08537669 | 0.1367047 | 0.1219566 | 0.1368707
[5 empty] | 0.02998289 | 0.1369366 |  |  | 0.0472509 | 0.138825 | 0.08409453 | 0.1383925 | 0.1212622 | 0.1385604
[5 empty] | 0.02698989 | 0.1386065 |  |  | 0.04681417 | 0.140518 | 0.08403378 | 0.1400802 | 0.1217827 | 0.1402502
[5 empty] | 0.02600885 | 0.1402765 |  |  | 0.04739711 | 0.1422109 | 0.08454275 | 0.1417679 | 0.1223782 | 0.1419399
[5 empty] | 0.02703914 | 0.1419464 |  |  | 0.04691651 | 0.1439039 | 0.08468974 | 0.1434556 | 0.1211392 | 0.1436297
[5 empty] | 0.02608014 | 0.1436164 |  |  | 0.04695492 | 0.1455969 | 0.0847699 | 0.1451433 | 0.1212484 | 0.1453195
[5 empty] | 0.02713122 | 0.1452863 |  |  | 0.04751128 | 0.1472899 | 0.0850814 | 0.146831 | 0.1218034 | 0.1470092
[5 empty] | 0.02719174 | 0.1469563 |  |  | 0.04748458 | 0.1489829 | 0.0851224 | 0.1485187 | 0.1228014 | 0.148699
[5 empty] | 0.02726108 | 0.1486263 |  |  | 0.04767376 | 0.1506759 | 0.08549106 | 0.1502064 | 0.1232397 | 0.1503887
[5 empty] | 0.03033861 | 0.1502962 |  |  | 0.0474778 | 0.1523689 | 0.08488555 | 0.1518942 | 0.1223156 | 0.1520785
[5 empty] | 0.02842371 | 0.1519662 |  |  | 0.04769566 | 0.1540618 | 0.08570402 | 0.1535819 | 0.1228266 | 0.1537683
[5 empty] | 0.03051573 | 0.1536361 |  |  | 0.0476263 | 0.1557548 | 0.08574463 | 0.1552696 | 0.12337 | 0.155458
[5 empty] | 0.02961406 | 0.1553061 |  |  | 0.04816869 | 0.1574478 | 0.08600555 | 0.1569573 | 0.124143 | 0.1571478
[5 empty] | 0.02872261 | 0.156976 |  |  | 0.04792179 | 0.1591408 | 0.08578494 | 0.158645 | 0.1246431 | 0.1588376
[5 empty] | 0.02791203 | 0.158646 |  |  | 0.04848457 | 0.1608338 | 0.08638618 | 0.1603327 | 0.1242683 | 0.1605273
[5 empty] | 0.02919215 | 0.160316 |  |  | 0.04871852 | 0.1625268 | 0.08639933 | 0.1620204 | 0.1253549 | 0.1622171
[5 empty] | 0.02954399 | 0.1619859 |  |  | 0.04881098 | 0.1642198 | 0.08758011 | 0.1637081 | 0.1261384 | 0.1639068
[5 empty] | 0.03094856 | 0.1636559 |  |  | 0.04923249 | 0.1659128 | 0.08817302 | 0.1653959 | 0.1278385 | 0.1655966
[5 empty] | 0.02938687 | 0.1653258 |  |  | 0.05015178 | 0.1676057 | 0.08942254 | 0.1670836 | 0.1286748 | 0.1672864
[5 empty] | 0.03283993 | 0.1669958 |  |  | 0.05063758 | 0.1692987 | 0.09087315 | 0.1687713 | 0.1314669 | 0.1689761
[5 empty] | 0.03028877 | 0.1686658 |  |  | 0.05105862 | 0.1709917 | 0.09206934 | 0.170459 | 0.1328346 | 0.1706659
[5 empty] | 0.03371438 | 0.1703357 |  |  | 0.05218362 | 0.1726847 | 0.09415558 | 0.1721467 | 0.1355974 | 0.1723556
[5 empty] | 0.03009778 | 0.1720057 |  |  | 0.05278132 | 0.1743777 | 0.09547637 | 0.1738344 | 0.136975 | 0.1740454
[5 empty] | 0.03042768 | 0.1736756 |  |  | 0.05362044 | 0.1760707 | 0.09647618 | 0.1755221 | 0.1384872 | 0.1757352
[5 empty] | 0.03074137 | 0.1753456 |  |  | 0.05427148 | 0.1777637 | 0.09682132 | 0.1772098 | 0.1400715 | 0.1774249
[5 empty] | 0.03304728 | 0.1770155 |  |  | 0.05427797 | 0.1794567 | 0.09791919 | 0.1788976 | 0.1415717 | 0.1791147
[5 empty] | 0.03234602 | 0.1786855 |  |  | 0.05517154 | 0.1811496 | 0.09839458 | 0.1805853 | 0.142739 | 0.1808044
[5 empty] | 0.03363819 | 0.1803555 |  |  | 0.05545319 | 0.1828426 | 0.09914926 | 0.182273 | 0.1441761 | 0.1824942
[5 empty] | 0.03292439 | 0.1820254 |  |  | 0.05592392 | 0.1845356 | 0.09998499 | 0.1839607 | 0.1452855 | 0.184184
[5 empty] | 0.03320522 | 0.1836954 |  |  | 0.05618472 | 0.1862286 | 0.1010035 | 0.1856484 | 0.1457698 | 0.1858737
[5 empty] | 0.03248129 | 0.1853653 |  |  | 0.05673658 | 0.1879216 | 0.1015066 | 0.1873361 | 0.1476315 | 0.1875635
[5 empty] | 0.03575319 | 0.1870353 |  |  | 0.05728048 | 0.1896146 | 0.103296 | 0.1890238 | 0.1479732 | 0.1892533
[5 empty] | 0.03402154 | 0.1887053 |  |  | 0.05781743 | 0.1913076 | 0.1040736 | 0.1907115 | 0.1490974 | 0.190943
[5 empty] | 0.03628693 | 0.1903752 |  |  | 0.05794842 | 0.1930006 | 0.1047409 | 0.1923993 | 0.1502066 | 0.1926328
[5 empty] | 0.03655236 | 0.1920452 |  |  | 0.05837443 | 0.1946935 | 0.1056999 | 0.194087 | 0.1509035 | 0.1943225
[5 empty] | 0.03383313 | 0.1937151 |  |  | 0.0587982 | 0.1963865 | 0.105863 | 0.1957747 | 0.152101 | 0.1960123
[5 empty] | 0.03612337 | 0.1953851 |  |  | 0.05924475 | 0.1980795 | 0.1068716 | 0.1974624 | 0.1529627 | 0.1977021
[5 empty] | 0.03441271 | 0.197055 |  |  | 0.06010886 | 0.1997725 | 0.1080039 | 0.1991501 | 0.1552627 | 0.1993918
[5 empty] | 0.03669082 | 0.198725 |  |  | 0.06017349 | 0.2014655 | 0.1085293 | 0.2008378 | 0.1558574 | 0.2010816
[5 empty] | 0.03494735 | 0.200395 |  |  | 0.06112161 | 0.2031585 | 0.1095179 | 0.2025255 | 0.1569028 | 0.2027713
[5 empty] | 0.03817195 | 0.2020649 |  |  | 0.06093617 | 0.2048515 | 0.1099391 | 0.2042133 | 0.1584552 | 0.2044611
[5 empty] | 0.03735428 | 0.2037349 |  |  | 0.06180013 | 0.2065445 | 0.1104629 | 0.205901 | 0.1596709 | 0.2061509
[5 empty] | 0.03548435 | 0.2054048 |  |  | 0.06179645 | 0.2082374 | 0.111559 | 0.2075887 | 0.159706 | 0.2078406
[5 empty] | 0.03858978 | 0.2070748 |  |  | 0.06200836 | 0.2099304 | 0.1110055 | 0.2092764 | 0.1598228 | 0.2095304
[5 empty] | 0.03769286 | 0.2087447 |  |  | 0.06207741 | 0.2116234 | 0.1122059 | 0.2109641 | 0.1613574 | 0.2112201
[5 empty] | 0.03679357 | 0.2104147 |  |  | 0.06264266 | 0.2133164 | 0.1114995 | 0.2126518 | 0.1617822 | 0.2129099
[5 empty] | 0.03889185 | 0.2120847 |  |  | 0.06260404 | 0.2150094 | 0.1125862 | 0.2143395 | 0.162197 | 0.2145997
[5 empty] | 0.03798767 | 0.2137546 |  |  | 0.06286149 | 0.2167024 | 0.1119659 | 0.2160272 | 0.1616017 | 0.2162894
[5 empty] | 0.036081 | 0.2154246 |  |  | 0.06321494 | 0.2183954 | 0.1133385 | 0.217715 | 0.1627961 | 0.2179792
[5 empty] | 0.0381718 | 0.2170945 |  |  | 0.06326434 | 0.2200884 | 0.1126037 | 0.2194027 | 0.1624799 | 0.219669
[5 empty] | 0.03926002 | 0.2187645 |  |  | 0.06350961 | 0.2217813 | 0.1129617 | 0.2210904 | 0.1626532 | 0.2213587
[5 empty] | 0.03834563 | 0.2204345 |  |  | 0.0636507 | 0.2234743 | 0.1138121 | 0.2227781 | 0.1645157 | 0.2230485
[5 empty] | 0.0384286 | 0.2221044 |  |  | 0.06358755 | 0.2251673 | 0.114055 | 0.2244658 | 0.1642672 | 0.2247382
[5 empty] | 0.03850888 | 0.2237744 |  |  | 0.06392009 | 0.2268603 | 0.1144902 | 0.2261535 | 0.1648077 | 0.226428
[5 empty] | 0.03958643 | 0.2254443 |  |  | 0.06354826 | 0.2285533 | 0.1146176 | 0.2278412 | 0.1651368 | 0.2281178
[5 empty] | 0.03966122 | 0.2271143 |  |  | 0.06387199 | 0.2302463 | 0.115037 | 0.2295289 | 0.1654545 | 0.2298075
[5 empty] | 0.04073321 | 0.2287842 |  |  | 0.06419123 | 0.2319393 | 0.1149485 | 0.2312167 | 0.1651607 | 0.2314973
[5 empty] | 0.03780236 | 0.2304542 |  |  | 0.06390591 | 0.2336323 | 0.1154518 | 0.2329044 | 0.166355 | 0.233187
[5 empty] | 0.03886864 | 0.2321242 |  |  | 0.06431597 | 0.2353252 | 0.1149468 | 0.2345921 | 0.1660375 | 0.2348768
[5 empty] | 0.039932 | 0.2337941 |  |  | 0.06442134 | 0.2370182 | 0.1153335 | 0.2362798 | 0.1660079 | 0.2365666
[5 empty] | 0.0399924 | 0.2354641 |  |  | 0.06462196 | 0.2387112 | 0.1153117 | 0.2379675 | 0.166866 | 0.2382563
[5 empty] | 0.04104982 | 0.237134 |  |  | 0.06471778 | 0.2404042 | 0.1161813 | 0.2396552 | 0.1664117 | 0.2399461
[5 empty] | 0.0411042 | 0.238804 |  |  | 0.06490872 | 0.2420972 | 0.1160422 | 0.2413429 | 0.1677449 | 0.2416358
[5 empty] | 0.04115552 | 0.2404739 |  |  | 0.06469473 | 0.2437902 | 0.1160943 | 0.2430306 | 0.1666654 | 0.2433256
[5 empty] | 0.04020374 | 0.2421439 |  |  | 0.06487574 | 0.2454832 | 0.1163375 | 0.2447184 | 0.167473 | 0.2450154
[5 empty] | 0.03924881 | 0.2438139 |  |  | 0.06475169 | 0.2471762 | 0.1157716 | 0.2464061 | 0.1670675 | 0.2467051
[5 empty] | 0.0402907 | 0.2454838 |  |  | 0.06492252 | 0.2488691 | 0.1162967 | 0.2480938 | 0.1671488 | 0.2483949
[5 empty] | 0.04132937 | 0.2471538 |  |  | 0.06488815 | 0.2505621 | 0.1162124 | 0.2497815 | 0.1685168 | 0.2500847
[5 empty] | 0.03936478 | 0.2488237 |  |  | 0.06494855 | 0.2522551 | 0.1160188 | 0.2514692 | 0.1683712 | 0.2517744
[5 empty] | 0.03839689 | 0.2504937 |  |  | 0.06480362 | 0.2539481 | 0.1165157 | 0.2531569 | 0.167412 | 0.2534642
[5 empty] | 0.03842568 | 0.2521637 |  |  | 0.06485333 | 0.2556411 | 0.1170031 | 0.2548446 | 0.1676389 | 0.2551539
[5 empty] | 0.03845109 | 0.2538336 |  |  | 0.0650976 | 0.2573341 | 0.1169807 | 0.2565323 | 0.1689518 | 0.2568437
[5 empty] | 0.03747309 | 0.2555036 |  |  | 0.06493636 | 0.2590271 | 0.1165485 | 0.2582201 | 0.1678505 | 0.2585335
[5 empty] | 0.04049164 | 0.2571735 |  |  | 0.06546957 | 0.2607201 | 0.1175064 | 0.2599078 | 0.1689349 | 0.2602232
[5 empty] | 0.03850671 | 0.2588435 |  |  | 0.06499715 | 0.262413 | 0.1166543 | 0.2615955 | 0.1682048 | 0.261913
[5 empty] | 0.03951825 | 0.2605134 |  |  | 0.06501904 | 0.264106 | 0.116592 | 0.2632832 | 0.16846 | 0.2636027
[5 empty] | 0.03952623 | 0.2621834 |  |  | 0.06563518 | 0.265799 | 0.1165195 | 0.2649709 | 0.1693004 | 0.2652925
[5 empty] | 0.03753061 | 0.2638534 |  |  | 0.06534551 | 0.267492 | 0.1171366 | 0.2666586 | 0.1688259 | 0.2669823
[5 empty] | 0.04052645 | 0.2655233 |  |  | 0.06524996 | 0.269185 | 0.1167432 | 0.2683463 | 0.1686362 | 0.268672
[5 empty] | 0.03843827 | 0.2671933 |  |  | 0.06559868 | 0.270878 | 0.1172192 | 0.2700341 | 0.1678761 | 0.2703618
[5 empty] | 0.0382495 | 0.2688632 |  |  | 0.06527941 | 0.272571 | 0.1163926 | 0.2717218 | 0.1681797 | 0.2720516
[5 empty] | 0.03997202 | 0.2705332 |  |  | 0.06450591 | 0.274264 | 0.1163955 | 0.2734095 | 0.16629 | 0.2737413
[5 empty] | 0.0386177 | 0.2722032 |  |  | 0.06419772 | 0.2759569 | 0.1145625 | 0.2750972 | 0.165757 | 0.2754311
[5 empty] | 0.0361984 | 0.2738731 |  |  | 0.0634744 | 0.2776499 | 0.1137284 | 0.2767849 | 0.1637312 | 0.2771208
[5 empty] | 0.03972599 | 0.2755431 |  |  | 0.0629555 | 0.2793429 | 0.1124279 | 0.2784726 | 0.1627627 | 0.2788106
[5 empty] | 0.03521236 | 0.277213 |  |  | 0.06186056 | 0.2810359 | 0.1107956 | 0.2801603 | 0.1610017 | 0.2805004
[5 empty] | 0.03666935 | 0.278883 |  |  | 0.06100915 | 0.2827289 | 0.1096664 | 0.281848 | 0.1573985 | 0.2821901
[5 empty] | 0.03710886 | 0.2805529 |  |  | 0.0604208 | 0.2844219 | 0.1076749 | 0.2835358 | 0.1556033 | 0.2838799
[5 empty] | 0.03354275 | 0.2822229 |  |  | 0.05951508 | 0.2861149 | 0.1058558 | 0.2852235 | 0.1527664 | 0.2855696
[5 empty] | 0.03598288 | 0.2838929 |  |  | 0.05861153 | 0.2878079 | 0.1046438 | 0.2869112 | 0.1514379 | 0.2872594
[5 empty] | 0.03444113 | 0.2855628 |  |  | 0.0578297 | 0.2895008 | 0.1026736 | 0.2885989 | 0.1480682 | 0.2889492
[5 empty] | 0.03392937 | 0.2872328 |  |  | 0.05698915 | 0.2911938 | 0.10208 | 0.2902866 | 0.1469073 | 0.2906389
[5 empty] | 0.03345948 | 0.2889027 |  |  | 0.05570943 | 0.2928868 | 0.1005976 | 0.2919743 | 0.1444057 | 0.2923287
[5 empty] | 0.03301517 | 0.2905727 |  |  | 0.055592 | 0.2945798 | 0.09921989 | 0.293662 | 0.143459 | 0.2940184
[5 empty] | 0.03156918 | 0.2922426 |  |  | 0.0547782 | 0.2962728 | 0.0981444 | 0.2953497 | 0.1402178 | 0.2957082
[5 empty] | 0.03112143 | 0.2939126 |  |  | 0.0538616 | 0.2979658 | 0.09656389 | 0.2970375 | 0.1386693 | 0.297398
[5 empty] | 0.03367192 | 0.2955826 |  |  | 0.05294213 | 0.2996588 | 0.09477827 | 0.2987252 | 0.1374134 | 0.2990877
[5 empty] | 0.03022061 | 0.2972525 |  |  | 0.05271975 | 0.3013517 | 0.09378747 | 0.3004129 | 0.1357501 | 0.3007775
[5 empty] | 0.03076747 | 0.2989225 |  |  | 0.05169441 | 0.3030447 | 0.0919914 | 0.3021006 | 0.1326791 | 0.3024673
[5 empty] | 0.02931248 | 0.3005924 |  |  | 0.05096607 | 0.3047377 | 0.09118997 | 0.3037883 | 0.1320004 | 0.304157
[5 empty] | 0.0278556 | 0.3022624 |  |  | 0.04993469 | 0.3064307 | 0.08988311 | 0.305476 | 0.1288139 | 0.3058468
[5 empty] | 0.02839681 | 0.3039324 |  |  | 0.0497002 | 0.3081237 | 0.08837074 | 0.3071637 | 0.1278194 | 0.3075365
[5 empty] | 0.02993608 | 0.3056023 |  |  | 0.04856258 | 0.3098167 | 0.08715277 | 0.3088514 | 0.1261168 | 0.3092263
[5 empty] | 0.02947338 | 0.3072723 |  |  | 0.04792177 | 0.3115097 | 0.08572912 | 0.3105392 | 0.123706 | 0.3109161
[5 empty] | 0.02600869 | 0.3089422 |  |  | 0.04717773 | 0.3132027 | 0.0842997 | 0.3122269 | 0.1225868 | 0.3126058
[5 empty] | 0.02854197 | 0.3106122 |  |  | 0.0464304 | 0.3148956 | 0.08316444 | 0.3139146 | 0.1194593 | 0.3142956
[5 empty] | 0.0290732 | 0.3122821 |  |  | 0.04577975 | 0.3165886 | 0.08152326 | 0.3156023 | 0.1189231 | 0.3159853
[5 empty] | 0.02660234 | 0.3139521 |  |  | 0.04482573 | 0.3182816 | 0.08027606 | 0.31729 | 0.1167783 | 0.3176751
[5 empty] | 0.02512938 | 0.3156221 |  |  | 0.04396829 | 0.3199746 | 0.07932277 | 0.3189777 | 0.1147246 | 0.3193649
[5 empty] | 0.02365429 | 0.317292 |  |  | 0.04350738 | 0.3216676 | 0.07826331 | 0.3206654 | 0.1121621 | 0.3210546
[5 empty] | 0.02717702 | 0.318962 |  |  | 0.04264296 | 0.3233606 | 0.07699759 | 0.3223531 | 0.1099905 | 0.3227444
[5 empty] | 0.02669757 | 0.3206319 |  |  | 0.04207499 | 0.3250536 | 0.07512554 | 0.3240409 | 0.1086097 | 0.3244341
[5 empty] | 0.02521589 | 0.3223019 |  |  | 0.04140341 | 0.3267466 | 0.07324706 | 0.3257286 | 0.1072197 | 0.3261239
[5 empty] | 0.02173196 | 0.3239718 |  |  | 0.04072818 | 0.3284395 | 0.07216208 | 0.3274163 | 0.1049202 | 0.3278137
[5 empty] | 0.02224576 | 0.3256418 |  |  | 0.03934925 | 0.3301325 | 0.07137052 | 0.329104 | 0.1020113 | 0.3295034
[5 empty] | 0.02375725 | 0.3273118 |  |  | 0.03866657 | 0.3318255 | 0.06917229 | 0.3307917 | 0.1002927 | 0.3311932
[5 empty] | 0.02226641 | 0.3289817 |  |  | 0.03818011 | 0.3335185 | 0.06806731 | 0.3324794 | 0.09856435 | 0.332883
[5 empty] | 0.0217732 | 0.3306517 |  |  | 0.03738982 | 0.3352115 | 0.0669555 | 0.3341671 | 0.09662613 | 0.3345727
[5 empty] | 0.02027761 | 0.3323216 |  |  | 0.03629564 | 0.3369045 | 0.06573678 | 0.3358549 | 0.09357792 | 0.3362625