## 1
Общество с ограниченной ответственностью "Инженерная геология" (ООО "ИнжГео") | [11 empty] | Общество с ограниченной ответственностью "Инженерная геология" (ООО "ИнжГео")
Юр. адрес: 117279, г. Москва, ул. Миклухо-Маклая, 36 а, этаж 5, пом. XXIII к. 76-84 | [11 empty] | Юр. адрес: 117279, г. Москва, ул. Миклухо-Маклая, 36 а, этаж 5, пом. XXIII к. 76-84 | [8 empty] | нагр |  |  | X0 | Y0 | R |  | нагр |  |  |  | X0 | Y0 | R | нагр |  |  |  | X0 | Y0 | R |  | нагр |  |  |  | X0 | Y0 | R
Телефон/факс +7 (495) 132-30-00, Адрес электронной почты inbox@inj-geo.ru | [11 empty] | Телефон/факс +7 (495) 132-30-00, Адрес электронной почты inbox@inj-geo.ru | [12 empty] | 0 | [7 empty] | 0 | [6 empty] | 0 | [7 empty] | 0
[21 empty] | девиатор | [6 empty] | девиатор | [6 empty] | девиатор | [7 empty] | девиатор
Испытательная лаборатория ООО «ИнжГео» | [11 empty] | Испытательная лаборатория ООО «ИнжГео» | [8 empty] | x0 | Угол | X | Y |  |  |  | x0 |  | Угол | X | Y |  |  | x0 |  | Угол | X | Y |  |  |  | x0 |  | Угол | X | Y
Адрес места осуществления деятельности лаборатории: г. Москва, просп. Вернадского, д. 51, стр. 1 | [11 empty] | Адрес места осуществления деятельности лаборатории: г. Москва, просп. Вернадского, д. 51, стр. 1 | [9 empty] | 0 | [7 empty] | 0 | [6 empty] | 0 | [7 empty] | 0
Телефон +7(910)4557682, E-mail: slg85@mail.ru | [11 empty] | Телефон +7(910)4557682, E-mail: slg85@mail.ru | [9 empty] | 5 | [7 empty] | 5 | [6 empty] | 5 | [7 empty] | 5
[22 empty] | 10 | [7 empty] | 10 | [6 empty] | 10 | [7 empty] | 10
[12 empty] | Протокол испытаний № 13-63/302 от 27-08-2023 | [9 empty] | 15 | [7 empty] | 15 | [6 empty] | 15 | [7 empty] | 15
[22 empty] | 20 | [7 empty] | 20 | [6 empty] | 20 | [7 empty] | 20
[12 empty] | Наименование и адрес заказчика: Переход трубопровода через р. Енисей | [9 empty] | 25 | [7 empty] | 25 | [6 empty] | 25 | [7 empty] | 25
[12 empty] | Наименование объекта: ООО Регионстрой | [9 empty] | 30 | [7 empty] | 30 | [6 empty] | 30 | [7 empty] | 30
Наименование используемого метода/методики: ГОСТ 12248.4-2020 | [11 empty] | Наименование используемого метода/методики: ГОСТ 12248.3-2020 | [9 empty] | 35 | [7 empty] | 35 | [6 empty] | 35 | [7 empty] | 35
Условия проведения испытания: температура окружающей среды (18 - 25)0С, влажность воздуха (40 - 75)% | [11 empty] | Условия проведения испытания: температура окружающей среды (18 - 25)0С, влажность воздуха (40 - 75)% | [9 empty] | 40 | [7 empty] | 40 | [6 empty] | 40 | [7 empty] | 40
[12 empty] | Дата получение объекта подлежащего испытаниям: 31-07-2023 | [9 empty] | 45 | [7 empty] | 45 | [6 empty] | 45 | [7 empty] | 45
[12 empty] | Дата испытания: 25.10.2022-19.11.2302 | [9 empty] | 50 | [7 empty] | 50 | [6 empty] | 50 | [7 empty] | 50
[22 empty] | 55 | [7 empty] | 55 | [6 empty] | 55 | [7 empty] | 55
Испытание грунтов методом трехосного сжатия | [11 empty] | Испытание грунтов методом трехосного сжатия | [9 empty] | 60 | [7 empty] | 60 | [6 empty] | 60 | [7 empty] | 60
[22 empty] | 65 | [7 empty] | 65 | [6 empty] | 65 | [7 empty] | 65
Лабораторный номер: | [6 empty] | We, д.е. = |  |  |  |  | Лабораторный номер: |  | 1337 |  |  |  | We, д.е. = | 0.577474869 |  |  | 70 | [7 empty] | 70 | [6 empty] | 70 | [7 empty] | 70
Номер скважины: | [6 empty] | ρ, г/см3 = |  |  |  |  | Номер скважины: |  | BH-170 |  |  |  | ρ, г/см3 = | 1.54 |  |  | 75 | [7 empty] | 75 | [6 empty] | 75 | [7 empty] | 75
Глубина отбора, м: | [6 empty] | ρs, г/см3 = |  |  |  |  | Глубина отбора, м: |  | 2.6 |  |  |  | ρs, г/см3 = | 2.71 |  |  | 80 | [7 empty] | 80 | [6 empty] | 80 | [7 empty] | 80
Наименование грунта: | [6 empty] | e, д.е. = |  |  |  |  | Наименование грунта: |  | Суглинок, после оттаивания текучий, тяжелый песчанистый |  |  |  | e, д.е. = | 1.775946 |  |  | 85 | [7 empty] | 85 | [6 empty] | 85 | [7 empty] | 85
Схема проведения опыта: | [6 empty] | IL, д.е. = |  |  |  |  | Схема проведения опыта: |  | КД |  |  |  | IL, д.е. = | 2.541 |  |  | 90 | [7 empty] | 90 | [6 empty] | 90 | [7 empty] | 90
[22 empty] | 95 | [7 empty] | 95 | [6 empty] | 95 | [7 empty] | 95
[22 empty] | 100 | [7 empty] | 100 | [6 empty] | 100 | [7 empty] | 100
Результаты испытаний | [11 empty] | Результаты испытаний | [9 empty] | 105 | [7 empty] | 105 | [6 empty] | 105 | [7 empty] | 105
[22 empty] | 110 | [7 empty] | 110 | [6 empty] | 110 | [7 empty] | 110
[22 empty] | 115 | [7 empty] | 115 | [6 empty] | 115 | [7 empty] | 115
[22 empty] | 120 | [7 empty] | 120 | [6 empty] | 120 | [7 empty] | 120
[22 empty] | 125 | [7 empty] | 125 | [6 empty] | 125 | [7 empty] | 125
[22 empty] | 130 | [7 empty] | 130 | [6 empty] | 130 | [7 empty] | 130
[22 empty] | 135 | [7 empty] | 135 | [6 empty] | 135 | [7 empty] | 135
[22 empty] | 140 | [7 empty] | 140 | [6 empty] | 140 | [7 empty] | 140
[22 empty] | 145 | [7 empty] | 145 | [6 empty] | 145 | [7 empty] | 145
[22 empty] | 150 | [7 empty] | 150 | [6 empty] | 150 | [7 empty] | 150
[22 empty] | 155 | [7 empty] | 155 | [6 empty] | 155 | [7 empty] | 155
[22 empty] | 160 | [7 empty] | 160 | [6 empty] | 160 | [7 empty] | 160
[22 empty] | 165 | [7 empty] | 165 | [6 empty] | 165 | [7 empty] | 165
[22 empty] | 170 | [7 empty] | 170 | [6 empty] | 170 | [7 empty] | 170
[22 empty] | 175 | [7 empty] | 175 | [6 empty] | 175 | [7 empty] | 175
[22 empty] | 180 | [7 empty] | 180 | [6 empty] | 180 | [7 empty] | 180
[13 empty] | Давление в камере, Мпа σ3 | Вертикальная нагрузка, Мпа σ1 | Поровое давление, Мпа u
| K0, д.е. | 0.8608269 |  |  |  |  | Коэфф. Точки | [5 empty] | 0.05 | 0.08227253 | [5 empty] | 1 | [6 empty] | σ3,кПа | σ1,кПа | u, кПа |  |  |  | 4
| q_zg, МПа | 0.04304134 | [10 empty] | 0.15 | 0.2146073 | [27 empty] | δ3, Мпа | δ1-δ3, МПа | δ1, МПа | δ1, КПа
|  |  | Модуль деформации, МПа: | [9 empty] | 0.25 | 0.346942 | [21 empty] | С, МПа:
|  |  | Е0= |  | Точки модуля (полное напр.), МПа |  |  |  | 0.04304134 | 0.06886615 | [25 empty] | φ, град:
|  |  | E50 = |  | qf (полное напр.), МПа |  |  |  | 0.06355802 | [26 empty] | E, Мпа
|  |  | Коэф. Поперечной деформации, ϑ = | [9 empty] | Эффективные значения угла внутреннего трения и удельного сцепления ϕ', С' | [13 empty] | x | 0
[13 empty] | ϕ', град. = | 8 | [12 empty] | y |  |  |  | С, кПа | φ,°
[13 empty] | С', МПа = | 0.007
| Исполнитель: | [6 empty] | Морозов Д.С. |  |  |  |  | Исполнитель: |  |  |  |  | Морозов Д.С.
| Начальник исп. лаборатории: | [6 empty] | Семиколенова Л.Г. |  |  |  |  | Начальник исп. лаборатории: |  |  |  |  | Семиколенова Л.Г.
Лист 1 , всего листов 2 | [11 empty] | Лист 2 , всего листов 2
Частичное воспроизведение протокола испытаний без письменного разрешения ООО «ИнжГео» ЗАПРЕЩАЕТСЯ | [11 empty] | Частичное воспроизведение протокола испытаний без письменного разрешения ООО «ИнжГео» ЗАПРЕЩАЕТСЯ
[5 empty] | второй график |  | первый график | [9 empty] | К Пуассона
dev50 | epsE50 | ind | devE0 | epsE0 | dev | eps | sigma |  | dev1 | eps1 | dev2 | eps2 | dev3 | eps3 |  | Глины
0.01355802 | 0.0120963 |  |  |  | 0 | 0 |  |  | 0 | 0 | 0 | 0 | 0 | 0 |  | < 0 | 0,20-0,30
ind |  |  |  |  | 0.0009387075 | 0.001643008 |  |  | 0.002752344 | 0.001652835 | 0.009135825 | 0.001650778 | 0.01689788 | 0.001646416 |  | 0-0,25 | 0,30-0,38
2 |  |  |  |  | 0.006456202 | 0.0040321 |  |  | 0.005529033 | 0.00330567 | 0.017767 | 0.003590954 | 0.02811319 | 0.003192284 |  | 0,25< | 0,38-0,45
E0 |  |  |  |  | 0.005472797 | 0.004929023 |  |  | 0.0075 | 0.004683984375 | 0.02037593 | 0.004952335 | 0.03293476 | 0.004939247 |  | Суглинки | 0,35-0,37
epsE0 | devE0 |  |  |  | 0.008158664 | 0.00657203 |  |  | 0.009477102 | 0.00661134 | 0.02358021 | 0.006603113 | 0.03782811 | 0.006585663 |  | Пески и супеси | 0,30-0,35
0.0040321 | 0.006456202 |  |  |  | 0.01064496 | 0.008215038 |  |  | 0.01133568 | 0.008264175 | 0.02589168 | 0.008253891 | 0.04002112 | 0.008232078
[5 empty] | 0.01096538 | 0.009858045 |  |  | 0.01273792 | 0.00991701 | 0.02734717 | 0.00990467 | 0.04356176 | 0.009878494
График E50 |  | График E |  |  | 0.01355802 | 0.0120963 |  |  | 0.01401805 | 0.01156984 | 0.0294835 | 0.01155545 | 0.04579804 | 0.01152491
eps | q | sigma |  |  | 0.01225794 | 0.01314406 |  |  | 0.01531028 | 0.01322268 | 0.03230364 | 0.01364267 | 0.04847101 | 0.0127745
Горизонтальная линия E50 |  | Касательная |  |  | 0.01434562 | 0.01478707 |  |  | 0.01613627 | 0.01405195 | 0.03354864 | 0.014857 | 0.0525367 | 0.01481774
0 |  | a | b |  | 0.01441375 | 0.01643008 |  |  | 0.01800291 | 0.01652835 | 0.03616659 | 0.01650778 | 0.05564049 | 0.01646416
|  |  | 0 |  | 0.01645379 | 0.01807308 |  |  | 0.01924961 | 0.01818118 | 0.03824506 | 0.01815856 | 0.05971494 | 0.01811057
Вертикальная линия E50 |  | p1 и p2 |  |  | 0.0174572 | 0.01971609 |  |  | 0.02038145 | 0.01983402 | 0.04044719 | 0.01980934 | 0.0624039 | 0.01975699
| 0 | 0 |  |  | 0.01741543 | 0.0213591 |  |  | 0.02158513 | 0.02148685 | 0.04303608 | 0.02146012 | 0.06685123 | 0.0214034
[5 empty] | 0.01831993 | 0.02300211 |  |  | 0.02264734 | 0.02313969 | 0.04567486 | 0.0231109 | 0.07020078 | 0.02304982
Касательная линия E50 |  |  |  |  | 0.02116218 | 0.02464511 |  |  | 0.02395478 | 0.02479252 | 0.04792666 | 0.02476167 | 0.07339641 | 0.02469623
0 | 0 | Горизонтальная 1 |  |  | 0.01993363 | 0.02628812 |  |  | 0.02489413 | 0.02644536 | 0.04975458 | 0.02641245 | 0.07618198 | 0.02634265
[5 empty] | 0.02062574 | 0.02793113 |  |  | 0.02575209 | 0.02809819 | 0.05182176 | 0.02806323 | 0.07910135 | 0.02798907
Горизонтальная линия qкр |  |  |  |  | 0.02322996 | 0.02957414 |  |  | 0.02681536 | 0.02975103 | 0.05329131 | 0.02971401 | 0.08199836 | 0.02963548
Горизонтальная линия q |  | Горизонтальная 2 |  |  | 0.02373775 | 0.03121714 |  |  | 0.02727061 | 0.03140386 | 0.05492635 | 0.03136479 | 0.08331688 | 0.0312819
0 |  | 0 |  |  | 0.02414058 | 0.03286015 |  |  | 0.02790456 | 0.0330567 | 0.05669 | 0.03301557 | 0.08570076 | 0.03292831
[5 empty] | 0.02246825 | 0.03450316 |  |  | 0.02850389 | 0.03470953 | 0.05754539 | 0.03466634 | 0.08624863 | 0.03457473
Вертикальная линия q |  |  |  |  | 0.02378549 | 0.03614617 |  |  | 0.0290987 | 0.03636237 | 0.05792328 | 0.03631712 | 0.08759792 | 0.03622114
| 0 |  |  |  | 0.02509156 | 0.03778917 |  |  | 0.02937919 | 0.0380152 | 0.05877865 | 0.0379679 | 0.08860996 | 0.03786756
[5 empty] | 0.02538434 | 0.03943218 |  |  | 0.02954637 | 0.03966804 | 0.05990631 | 0.03961868 | 0.09007706 | 0.03951398
[5 empty] | 0.02466166 | 0.04107519 |  |  | 0.02989765 | 0.04132087 | 0.06060108 | 0.04126946 | 0.09069149 | 0.04116039
[5 empty] | 0.02492139 | 0.0427182 |  |  | 0.03023043 | 0.04297371 | 0.06065778 | 0.04292024 | 0.09184554 | 0.04280681
[5 empty] | 0.02416138 | 0.0443612 |  |  | 0.03064211 | 0.04462654 | 0.06177123 | 0.04457101 | 0.09293149 | 0.04445322
[5 empty] | 0.02437949 | 0.04600421 |  |  | 0.03093009 | 0.04627938 | 0.06183625 | 0.04622179 | 0.09334164 | 0.04609964
[5 empty] | 0.02657358 | 0.04764722 |  |  | 0.03109177 | 0.04793221 | 0.06264764 | 0.04787257 | 0.09426826 | 0.04774605
[5 empty] | 0.02674149 | 0.04929023 |  |  | 0.03132456 | 0.04958505 | 0.06340024 | 0.04952335 | 0.09460364 | 0.04939247
[5 empty] | 0.02488108 | 0.05093323 |  |  | 0.03152585 | 0.05123788 | 0.06378885 | 0.05117413 | 0.09534007 | 0.05103888
[5 empty] | 0.02699022 | 0.05257624 |  |  | 0.03199305 | 0.05289072 | 0.06400829 | 0.05282491 | 0.09576983 | 0.0526853
[5 empty] | 0.02606675 | 0.05421925 |  |  | 0.03212356 | 0.05454355 | 0.06435339 | 0.05447568 | 0.09628521 | 0.05433172
[5 empty] | 0.02711605 | 0.05586226 |  |  | 0.03191478 | 0.05619639 | 0.06460728 | 0.05612646 | 0.09694203 | 0.05597813
[5 empty] | 0.02511478 | 0.05750527 |  |  | 0.03227253 | 0.05784922 | 0.06419982 | 0.05777724 | 0.096742 | 0.05762455
[5 empty] | 0.02509895 | 0.05914827 |  |  | 0.03217081 | 0.05950206 | 0.06439938 | 0.05942802 | 0.09620713 | 0.05927096
[5 empty] | 0.02606593 | 0.06079128 |  |  | 0.03225127 | 0.06115489 | 0.06445173 | 0.0610788 | 0.09590914 | 0.06091738
[5 empty] | 0.02501684 | 0.06243429 |  |  | 0.03221106 | 0.06280773 | 0.06426335 | 0.06272958 | 0.09615212 | 0.06256379
[5 empty] | 0.02495282 | 0.0640773 |  |  | 0.03195154 | 0.06446056 | 0.06393698 | 0.06438035 | 0.09554011 | 0.06421021
[5 empty] | 0.02687498 | 0.0657203 |  |  | 0.0319741 | 0.0661134 | 0.06417534 | 0.06603113 | 0.09607719 | 0.06585663
[5 empty] | 0.02678447 | 0.06736331 |  |  | 0.03188009 | 0.06776623 | 0.06338116 | 0.06768191 | 0.09536741 | 0.06750304
[5 empty] | 0.02468241 | 0.06900632 |  |  | 0.03167088 | 0.06941907 | 0.06365718 | 0.06933269 | 0.09461486 | 0.06914946
[5 empty] | 0.02656994 | 0.07064933 |  |  | 0.03164785 | 0.0710719 | 0.06350612 | 0.07098347 | 0.09512359 | 0.07079587
[5 empty] | 0.02544818 | 0.07229233 |  |  | 0.03151237 | 0.07272474 | 0.06263073 | 0.07263425 | 0.09469767 | 0.07244229
[5 empty] | 0.02431826 | 0.07393534 |  |  | 0.0314658 | 0.07437757 | 0.06283372 | 0.07428502 | 0.09344117 | 0.0740887
[5 empty] | 0.02618132 | 0.07557835 |  |  | 0.03120951 | 0.07603041 | 0.06261784 | 0.0759358 | 0.09345815 | 0.07573512
[5 empty] | 0.02603848 | 0.07722136 |  |  | 0.03114488 | 0.07768324 | 0.06218581 | 0.07758658 | 0.09285267 | 0.07738153
[5 empty] | 0.02389087 | 0.07886436 |  |  | 0.03087327 | 0.07933608 | 0.06164036 | 0.07923736 | 0.0921288 | 0.07902795
[5 empty] | 0.02473963 | 0.08050737 |  |  | 0.03049605 | 0.08098891 | 0.06158422 | 0.08088814 | 0.09199062 | 0.08067437
[5 empty] | 0.02458589 | 0.08215038 |  |  | 0.03041459 | 0.08264175 | 0.06112013 | 0.08253891 | 0.09124218 | 0.08232078
[5 empty] | 0.02543077 | 0.08379339 |  |  | 0.03013026 | 0.08429458 | 0.06025082 | 0.08418969 | 0.09078755 | 0.0839672
[5 empty] | 0.0252754 | 0.08543639 |  |  | 0.03014444 | 0.08594742 | 0.06007902 | 0.08584047 | 0.09023079 | 0.08561361
[5 empty] | 0.02312092 | 0.0870794 |  |  | 0.02975848 | 0.08760025 | 0.06010746 | 0.08749125 | 0.08997598 | 0.08726003
[5 empty] | 0.0249678 | 0.08872241 |  |  | 0.02957376 | 0.08925309 | 0.05953887 | 0.08914203 | 0.08942717 | 0.08890644
[5 empty] | 0.02379855 | 0.09036542 |  |  | 0.02968952 | 0.09090592 | 0.05936631 | 0.09079281 | 0.08824618 | 0.09055286
[5 empty] | 0.02460773 | 0.09200842 |  |  | 0.02948296 | 0.09255876 | 0.0588436 | 0.09244358 | 0.08728421 | 0.09219928
[5 empty] | 0.02239903 | 0.09365143 |  |  | 0.02915106 | 0.09421159 | 0.05807188 | 0.09409436 | 0.08705411 | 0.09384569
[5 empty] | 0.02417613 | 0.09529444 |  |  | 0.02869829 | 0.09586443 | 0.05796006 | 0.09574514 | 0.08646913 | 0.09549211
[5 empty] | 0.02394271 | 0.09693745 |  |  | 0.02842911 | 0.09751726 | 0.05731703 | 0.09739592 | 0.08544253 | 0.09713852
[5 empty] | 0.02170246 | 0.09858045 |  |  | 0.02834799 | 0.0991701 | 0.0567517 | 0.0990467 | 0.08438755 | 0.09878494
[5 empty] | 0.02245905 | 0.1002235 |  |  | 0.02805937 | 0.1008229 | 0.05607296 | 0.1006975 | 0.08371744 | 0.1004314
[5 empty] | 0.02321617 | 0.1018665 |  |  | 0.02786774 | 0.1024758 | 0.05508971 | 0.1023483 | 0.08284544 | 0.1020778
[5 empty] | 0.0209775 | 0.1035095 |  |  | 0.02727754 | 0.1041286 | 0.05511084 | 0.103999 | 0.08238479 | 0.1037242
[5 empty] | 0.02174672 | 0.1051525 |  |  | 0.02719323 | 0.1057814 | 0.05454527 | 0.1056498 | 0.08084876 | 0.1053706
[5 empty] | 0.02252677 | 0.1067955 |  |  | 0.02691929 | 0.1074343 | 0.05380188 | 0.1073006 | 0.07985058 | 0.107017
[5 empty] | 0.02129522 | 0.1084385 |  |  | 0.0264564 | 0.1090871 | 0.05307436 | 0.1089514 | 0.07914338 | 0.1086634
[5 empty] | 0.02004402 | 0.1100815 |  |  | 0.02617377 | 0.1107399 | 0.05290103 | 0.1106021 | 0.07836092 | 0.1103098
[5 empty] | 0.02177843 | 0.1117245 |  |  | 0.02596881 | 0.1123928 | 0.05178518 | 0.1122529 | 0.07792164 | 0.1119563
[5 empty] | 0.02050372 | 0.1133675 |  |  | 0.02554789 | 0.1140456 | 0.05133955 | 0.1139037 | 0.07704449 | 0.1136027
[5 empty] | 0.01922517 | 0.1150105 |  |  | 0.0254174 | 0.1156984 | 0.05047687 | 0.1155545 | 0.07544843 | 0.1152491
[5 empty] | 0.02094805 | 0.1166535 |  |  | 0.02518374 | 0.1173513 | 0.0500099 | 0.1172053 | 0.07465244 | 0.1168955
[5 empty] | 0.02067763 | 0.1182965 |  |  | 0.02485328 | 0.1190041 | 0.04935136 | 0.118856 | 0.07367548 | 0.1185419
[5 empty] | 0.01941918 | 0.1199396 |  |  | 0.02433242 | 0.120657 | 0.048714 | 0.1205068 | 0.0730365 | 0.1201883
[5 empty] | 0.01817797 | 0.1215826 |  |  | 0.02412754 | 0.1223098 | 0.04841056 | 0.1221576 | 0.07215447 | 0.1218348
[5 empty] | 0.01895927 | 0.1232256 |  |  | 0.02384503 | 0.1239626 | 0.04745376 | 0.1238084 | 0.07104836 | 0.1234812
[5 empty] | 0.01876836 | 0.1248686 |  |  | 0.02369127 | 0.1256155 | 0.04715636 | 0.1254592 | 0.07033712 | 0.1251276
[5 empty] | 0.0176105 | 0.1265116 |  |  | 0.02347266 | 0.1272683 | 0.04633109 | 0.1271099 | 0.07023972 | 0.126774
[5 empty] | 0.01949097 | 0.1281546 |  |  | 0.02329558 | 0.1289211 | 0.04629069 | 0.1287607 | 0.06917512 | 0.1284204
[5 empty] | 0.01841504 | 0.1297976 |  |  | 0.02296641 | 0.130574 | 0.04604789 | 0.1304115 | 0.06936229 | 0.1300668
[5 empty] | 0.01938798 | 0.1314406 |  |  | 0.02289155 | 0.1322268 | 0.04591544 | 0.1320623 | 0.06912019 | 0.1317133
[5 empty] | 0.01939174 | 0.1330836 |  |  | 0.02277522 | 0.1338796 | 0.0455959 | 0.133713 | 0.06932118 | 0.1333597
[5 empty] | 0.01740303 | 0.1347266 |  |  | 0.02298246 | 0.1355325 | 0.04611303 | 0.1353638 | 0.06915519 | 0.1350061
[5 empty] | 0.01842146 | 0.1363696 |  |  | 0.02279862 | 0.1371853 | 0.04574785 | 0.1370146 | 0.06941516 | 0.1366525
[5 empty] | 0.01744664 | 0.1380126 |  |  | 0.02312323 | 0.1388381 | 0.04629942 | 0.1386654 | 0.0688997 | 0.1382989
[5 empty] | 0.01947819 | 0.1396556 |  |  | 0.02295583 | 0.140491 | 0.0461668 | 0.1403162 | 0.06940742 | 0.1399453
[5 empty] | 0.01951571 | 0.1412987 |  |  | 0.02309595 | 0.1421438 | 0.04594906 | 0.1419669 | 0.06883693 | 0.1415917
[5 empty] | 0.01755882 | 0.1429417 |  |  | 0.02304311 | 0.1437966 | 0.04654526 | 0.1436177 | 0.06958683 | 0.1432382
[5 empty] | 0.01760713 | 0.1445847 |  |  | 0.02299685 | 0.1454495 | 0.04655446 | 0.1452685 | 0.06995572 | 0.1448846
[5 empty] | 0.01766026 | 0.1462277 |  |  | 0.0232567 | 0.1471023 | 0.04627574 | 0.1469193 | 0.06994222 | 0.146531
[5 empty] | 0.01871782 | 0.1478707 |  |  | 0.02342219 | 0.1487551 | 0.04670814 | 0.14857 | 0.06994493 | 0.1481774
[5 empty] | 0.01977941 | 0.1495137 |  |  | 0.02349286 | 0.150408 | 0.04705075 | 0.1502208 | 0.07066246 | 0.1498238
[5 empty] | 0.01784467 | 0.1511567 |  |  | 0.02326822 | 0.1520608 | 0.04660262 | 0.1518716 | 0.07089342 | 0.1514702
[5 empty] | 0.01794679 | 0.1527997 |  |  | 0.02355369 | 0.1537137 | 0.047384 | 0.1535224 | 0.07041117 | 0.1531167
[5 empty] | 0.01910912 | 0.1544427 |  |  | 0.02380418 | 0.1553665 | 0.04710417 | 0.1551732 | 0.07084909 | 0.1547631
[5 empty] | 0.02031997 | 0.1560857 |  |  | 0.02382195 | 0.1570193 | 0.047555 | 0.1568239 | 0.07167033 | 0.1564095
[5 empty] | 0.02056765 | 0.1577287 |  |  | 0.02419284 | 0.1586722 | 0.04830825 | 0.1584747 | 0.07253284 | 0.1580559
[5 empty] | 0.01884046 | 0.1593717 |  |  | 0.02430267 | 0.160325 | 0.04873564 | 0.1601255 | 0.07399454 | 0.1597023
[5 empty] | 0.02112671 | 0.1610147 |  |  | 0.02493729 | 0.1619778 | 0.05000893 | 0.1617763 | 0.07441337 | 0.1613487
[5 empty] | 0.02041471 | 0.1626578 |  |  | 0.02518252 | 0.1636307 | 0.05049987 | 0.1634271 | 0.07544727 | 0.1629951
[5 empty] | 0.02169277 | 0.1643008 |  |  | 0.0253242 | 0.1652835 | 0.05108018 | 0.1650778 | 0.07675419 | 0.1646416
[5 empty] | 0.01994919 | 0.1659438 |  |  | 0.02564816 | 0.1669363 | 0.05202162 | 0.1667286 | 0.07799204 | 0.166288
[5 empty] | 0.02017233 | 0.1675868 |  |  | 0.02624022 | 0.1685892 | 0.05219594 | 0.1683794 | 0.07911878 | 0.1679344
[5 empty] | 0.02137421 | 0.1692298 |  |  | 0.02619177 | 0.170242 | 0.05289242 | 0.1700302 | 0.07904734 | 0.1695808
[5 empty] | 0.02057105 | 0.1708728 |  |  | 0.02643083 | 0.1718948 | 0.05356898 | 0.1716809 | 0.079656 | 0.1712272
[5 empty] | 0.02176323 | 0.1725158 |  |  | 0.02696403 | 0.1735477 | 0.05353391 | 0.1733317 | 0.08074764 | 0.1728736
[5 empty] | 0.02195111 | 0.1741588 |  |  | 0.02699179 | 0.1752005 | 0.05388812 | 0.1749825 | 0.08102361 | 0.1745201
[5 empty] | 0.02213507 | 0.1758018 |  |  | 0.02731459 | 0.1768533 | 0.05453249 | 0.1766333 | 0.08178523 | 0.1761665
[5 empty] | 0.02231547 | 0.1774448 |  |  | 0.02763286 | 0.1785062 | 0.05486793 | 0.1782841 | 0.08313383 | 0.1778129
[5 empty] | 0.02349269 | 0.1790878 |  |  | 0.02764705 | 0.180159 | 0.05529533 | 0.1799348 | 0.08387077 | 0.1794593
[5 empty] | 0.0216671 | 0.1807308 |  |  | 0.02795761 | 0.1818118 | 0.05571559 | 0.1815856 | 0.08409736 | 0.1811057
[5 empty] | 0.02183907 | 0.1823738 |  |  | 0.028265 | 0.1834647 | 0.0565296 | 0.1832364 | 0.08471495 | 0.1827521
[5 empty] | 0.02300897 | 0.1840168 |  |  | 0.02826966 | 0.1851175 | 0.05703827 | 0.1848872 | 0.08482486 | 0.1843986
[5 empty] | 0.02417717 | 0.1856599 |  |  | 0.02867204 | 0.1867704 | 0.05694248 | 0.1865379 | 0.08602843 | 0.186045
[5 empty] | 0.02434903 | 0.1873029 |  |  | 0.02887353 | 0.1884232 | 0.05784645 | 0.1881887 | 0.08633832 | 0.1876914
[5 empty] | 0.02253062 | 0.1889459 |  |  | 0.02878585 | 0.190076 | 0.05807341 | 0.1898395 | 0.08698423 | 0.1893378
[5 empty] | 0.02471582 | 0.1905889 |  |  | 0.02920638 | 0.1917289 | 0.05811517 | 0.1914903 | 0.08754711 | 0.1909842
[5 empty] | 0.02289827 | 0.1922319 |  |  | 0.0294274 | 0.1933817 | 0.05875632 | 0.1931411 | 0.08840404 | 0.1926306
[5 empty] | 0.0240716 | 0.1938749 |  |  | 0.0297412 | 0.1950345 | 0.05938146 | 0.1947918 | 0.0891321 | 0.194277
[5 empty] | 0.02522943 | 0.1955179 |  |  | 0.02994004 | 0.1966874 | 0.0599752 | 0.1964426 | 0.08960837 | 0.1959235
[5 empty] | 0.02336538 | 0.1971609 |  |  | 0.02991622 | 0.1983402 | 0.06012213 | 0.1980934 | 0.09060992 | 0.1975699
[5 empty] | 0.0244731 | 0.1988039 |  |  | 0.03006201 | 0.199993 | 0.06040686 | 0.1997442 | 0.09041383 | 0.1992163
[5 empty] | 0.02354865 | 0.2004469 |  |  | 0.03036968 | 0.2016459 | 0.060314 | 0.201395 | 0.09069986 | 0.2008627
[5 empty] | 0.02461537 | 0.2020899 |  |  | 0.0303506 | 0.2032987 | 0.06087499 | 0.2030457 | 0.09103973 | 0.2025091
[5 empty] | 0.02568063 | 0.2037329 |  |  | 0.03022952 | 0.2049515 | 0.06083247 | 0.2046965 | 0.09087434 | 0.2041555
[5 empty] | 0.02474438 | 0.2053759 |  |  | 0.03060666 | 0.2066044 | 0.06068637 | 0.2063473 | 0.09170358 | 0.205802
[5 empty] | 0.02580662 | 0.207019 |  |  | 0.03038198 | 0.2082572 | 0.06123663 | 0.2079981 | 0.09142739 | 0.2074484
[5 empty] | 0.02586732 | 0.208662 |  |  | 0.03055546 | 0.20991 | 0.0614832 | 0.2096488 | 0.09244567 | 0.2090948
[5 empty] | 0.02392645 | 0.210305 |  |  | 0.03052706 | 0.2115629 | 0.06142602 | 0.2112996 | 0.09175833 | 0.2107412
[5 empty] | 0.02498399 | 0.211948 |  |  | 0.03069675 | 0.2132157 | 0.06136504 | 0.2129504 | 0.09286531 | 0.2123876
[5 empty] | 0.02503991 | 0.213591 |  |  | 0.03066452 | 0.2148685 | 0.0618002 | 0.2146012 | 0.0922665 | 0.214034
[5 empty] | 0.0260942 | 0.215234 |  |  | 0.03073033 | 0.2165214 | 0.06183144 | 0.216252 | 0.09316184 | 0.2156804
[5 empty] | 0.02414683 | 0.216877 |  |  | 0.03109415 | 0.2181742 | 0.06165871 | 0.2179027 | 0.09255122 | 0.2173269
[5 empty] | 0.02519778 | 0.21852 |  |  | 0.03095595 | 0.2198271 | 0.06188194 | 0.2195535 | 0.09273457 | 0.2189733
[5 empty] | 0.02624702 | 0.220163 |  |  | 0.03091571 | 0.2214799 | 0.06200109 | 0.2212043 | 0.09321181 | 0.2206197
[5 empty] | 0.02529453 | 0.221806 |  |  | 0.03107339 | 0.2231327 | 0.06261609 | 0.2228551 | 0.09398285 | 0.2222661
[5 empty] | 0.02534029 | 0.223449 |  |  | 0.03122897 | 0.2247856 | 0.06232689 | 0.2245058 | 0.0933476 | 0.2239125
[5 empty] | 0.02538426 | 0.225092 |  |  | 0.03118243 | 0.2264384 | 0.06253343 | 0.2261566 | 0.09340598 | 0.2255589
[5 empty] | 0.02542644 | 0.226735 |  |  | 0.03133372 | 0.2280912 | 0.06293566 | 0.2278074 | 0.09385791 | 0.2272054
[5 empty] | 0.0244668 | 0.2283781 |  |  | 0.03118283 | 0.2297441 | 0.06253352 | 0.2294582 | 0.0939033 | 0.2288518
[5 empty] | 0.0255053 | 0.2300211 |  |  | 0.03122972 | 0.2313969 | 0.06312695 | 0.231109 | 0.09394207 | 0.2304982
[5 empty] | 0.02454194 | 0.2316641 |  |  | 0.03137437 | 0.2330497 | 0.0626158907 | 0.2327597 | 0.09427413 | 0.2321446
[5 empty] | 0.02657668 | 0.2333071 |  |  | 0.03161675 | 0.2347026 | 0.06330029 | 0.2344105 | 0.0942994 | 0.233791
[5 empty] | 0.0266095 | 0.2349501 |  |  | 0.03165683 | 0.2363554 | 0.0629801 | 0.2360613 | 0.0950178 | 0.2354374
[5 empty] | 0.02664038 | 0.2365931 |  |  | 0.03159457 | 0.2380082 | 0.06305525 | 0.2377121 | 0.09482923 | 0.2370839
[5 empty] | 0.0256693 | 0.2382361 |  |  | 0.03152996 | 0.2396611 | 0.06352569 | 0.2393629 | 0.09483362 | 0.2387303
[5 empty] | 0.02669622 | 0.2398791 |  |  | 0.03146297 | 0.2413139 | 0.06319136 | 0.2410136 | 0.09483089 | 0.2403767
[5 empty] | 0.02472114 | 0.2415221 |  |  | 0.03179356 | 0.2429667 | 0.06365221 | 0.2426644 | 0.09522094 | 0.2420231
[5 empty] | 0.02474402 | 0.2431651 |  |  | 0.03152171 | 0.2446196 | 0.06370817 | 0.2443152 | 0.09520369 | 0.2436695
[5 empty] | 0.02676484 | 0.2448081 |  |  | 0.03174739 | 0.2462724 | 0.0633592 | 0.245966 | 0.09497906 | 0.2453159
[5 empty] | 0.02678358 | 0.2464511 |  |  | 0.03157056 | 0.2479252 | 0.06370524 | 0.2476167 | 0.09574697 | 0.2469623
[5 empty] | 0.02680022 | 0.2480941 |  |  | 0.03189121 | 0.2495781 | 0.06344622 | 0.2492675 | 0.09500732 | 0.2486088
[5 empty] | 0.02481472 | 0.2497372 |  |  | 0.03180931 | 0.2512309 | 0.06328209 | 0.2509183 | 0.09566004 | 0.2502552
[5 empty] | 0.02682707 | 0.2513802 |  |  | 0.03172482 | 0.2528838 | 0.0633128 | 0.2525691 | 0.09520504 | 0.2519016
[5 empty] | 0.02683725 | 0.2530232 |  |  | 0.03193771 | 0.2545366 | 0.06383829 | 0.2542199 | 0.09584224 | 0.253548
[5 empty] | 0.02684523 | 0.2546662 |  |  | 0.03194797 | 0.2561894 | 0.0635585 | 0.2558706 | 0.09517155 | 0.2551944
[5 empty] | 0.02585098 | 0.2563092 |  |  | 0.03165555 | 0.2578423 | 0.06387338 | 0.2575214 | 0.09509289 | 0.2568408
[5 empty] | 0.02685449 | 0.2579522 |  |  | 0.03176044 | 0.2594951 | 0.06378286 | 0.2591722 | 0.09540617 | 0.2584873
[5 empty] | 0.02485573 | 0.2595952 |  |  | 0.0317626 | 0.2611479 | 0.0636869 | 0.260823 | 0.09541132 | 0.2601337
[5 empty] | 0.02582349 | 0.2612382 |  |  | 0.03194093 | 0.2628008 | 0.06353724 | 0.2624737 | 0.09571493 | 0.2617801
[5 empty] | 0.02572571 | 0.2628812 |  |  | 0.03164164 | 0.2644536 | 0.06343119 | 0.2641245 | 0.09558292 | 0.2634265
[5 empty] | 0.02556965 | 0.2645242 |  |  | 0.03137009 | 0.2661064 | 0.06318171 | 0.2657753 | 0.09423956 | 0.2650729
[5 empty] | 0.02636262 | 0.2661672 |  |  | 0.03133515 | 0.2677593 | 0.06250647 | 0.2674261 | 0.09351114 | 0.2667193
[5 empty] | 0.02611193 | 0.2678102 |  |  | 0.03084566 | 0.2694121 | 0.06232314 | 0.2690769 | 0.09252395 | 0.2683657
[5 empty] | 0.02582488 | 0.2694532 |  |  | 0.0305105 | 0.2710649 | 0.06104937 | 0.2707276 | 0.09160431 | 0.2700122
[5 empty] | 0.02550879 | 0.2710963 |  |  | 0.03033851 | 0.2727178 | 0.06090284 | 0.2723784 | 0.09047849 | 0.2716586
[5 empty] | 0.02517096 | 0.2727393 |  |  | 0.03003856 | 0.2743706 | 0.05990121 | 0.2740292 | 0.09007281 | 0.273305
[5 empty] | 0.02481872 | 0.2743823 |  |  | 0.0294195 | 0.2760234 | 0.05886215 | 0.27568 | 0.08851355 | 0.2749514
[5 empty] | 0.02245936 | 0.2760253 |  |  | 0.02889019 | 0.2776763 | 0.05780332 | 0.2773308 | 0.08722703 | 0.2765978
[5 empty] | 0.0221002 | 0.2776683 |  |  | 0.02875948 | 0.2793291 | 0.05694239 | 0.2789815 | 0.08573953 | 0.2782442
[5 empty] | 0.02274855 | 0.2793113 |  |  | 0.02803624 | 0.2809819 | 0.05619703 | 0.2806323 | 0.08407734 | 0.2798907
[5 empty] | 0.02141172 | 0.2809543 |  |  | 0.02782931 | 0.2826348 | 0.05548489 | 0.2822831 | 0.08366678 | 0.2815371
[5 empty] | 0.02309702 | 0.2825973 |  |  | 0.02734757 | 0.2842876 | 0.05492366 | 0.2839339 | 0.08233414 | 0.2831835
[5 empty] | 0.02180892 | 0.2842403 |  |  | 0.02719862 | 0.2859405 | 0.05412778 | 0.2855846 | 0.08089816 | 0.2848299
[5 empty] | 0.02152582 | 0.2858833 |  |  | 0.02675987 | 0.2875933 | 0.05355038 | 0.2872354 | 0.07988417 | 0.2864763
[5 empty] | 0.02224164 | 0.2875263 |  |  | 0.02651982 | 0.2892461 | 0.05277039 | 0.2888862 | 0.07896629 | 0.2881227
[5 empty] | 0.02095636 | 0.2891693 |  |  | 0.02597845 | 0.290899 | 0.05238776 | 0.290537 | 0.07814448 | 0.2897692
[5 empty] | 0.02066997 | 0.2908123 |  |  | 0.02563573 | 0.2925518 | 0.05150246 | 0.2921878 | 0.07741867 | 0.2914156
[5 empty] | 0.02138244 | 0.2924553 |  |  | 0.02549166 | 0.2942046 | 0.05051443 | 0.2938385 | 0.07558879 | 0.293062
[5 empty] | 0.02009377 | 0.2940984 |  |  | 0.02484621 | 0.2958575 | 0.04992364 | 0.2954893 | 0.07485479 | 0.2947084
[5 empty] | 0.01880392 | 0.2957414 |  |  | 0.02449935 | 0.2975103 | 0.04903005 | 0.2971401 | 0.0735166 | 0.2963548
[5 empty] | 0.0205129 | 0.2973844 |  |  | 0.02435106 | 0.2991631 | 0.04873361 | 0.2987909 | 0.07317416 | 0.2980012
[5 empty] | 0.01922067 | 0.2990274 |  |  | 0.02410133 | 0.300816 | 0.04783429 | 0.3004417 | 0.07222741 | 0.2996476
[5 empty] | 0.01892722 | 0.3006704 |  |  | 0.02375014 | 0.3024688 | 0.04703204 | 0.3020924 | 0.07057629 | 0.3012941
[5 empty] | 0.01863254 | 0.3023134 |  |  | 0.02339746 | 0.3041216 | 0.04632681 | 0.3037432 | 0.06962072 | 0.3029405
[5 empty] | 0.0173366 | 0.3039564 |  |  | 0.02294327 | 0.3057745 | 0.04611858 | 0.305394 | 0.06896066 | 0.3045869
[5 empty] | 0.01903939 | 0.3055994 |  |  | 0.02268755 | 0.3074273 | 0.04480729 | 0.3070448 | 0.06809604 | 0.3062333
[5 empty] | 0.01774089 | 0.3072424 |  |  | 0.02223028 | 0.3090801 | 0.0446929 | 0.3086955 | 0.0667268 | 0.3078797
[5 empty] | 0.01644109 | 0.3088854 |  |  | 0.02197144 | 0.310733 | 0.04347537 | 0.3103463 | 0.06565286 | 0.3095261
[5 empty] | 0.01813996 | 0.3105284 |  |  | 0.021511 | 0.3123858 | 0.04315467 | 0.3119971 | 0.06417418 | 0.3111726
[5 empty] | 0.01783749 | 0.3121714 |  |  | 0.02114896 | 0.3140386 | 0.04203074 | 0.3136479 | 0.06369069 | 0.312819
[5 empty] | 0.01753367 | 0.3138144 |  |  | 0.02078527 | 0.3156915 | 0.04170355 | 0.3152987 | 0.06270233 | 0.3144654
[5 empty] | 0.01522847 | 0.3154575 |  |  | 0.02031994 | 0.3173443 | 0.04077305 | 0.3169494 | 0.06150903 | 0.3161118
[5 empty] | 0.01692188 | 0.3171005 |  |  | 0.01995293 | 0.3189972 | 0.03993921 | 0.3186002 | 0.06041073 | 0.3177582
[5 empty] | 0.01661388 | 0.3187435 |  |  | 0.01948422 | 0.32065 | 0.03910197 | 0.320251 | 0.05880738 | 0.3194046
[5 empty] | 0.01630445 | 0.3203865 |  |  | 0.01911379 | 0.3223028 | 0.03826131 | 0.3219018 | 0.0581989 | 0.321051
[5 empty] | 0.01499358 | 0.3220295 |  |  | 0.01904162 | 0.3239557 | 0.03801717 | 0.3235525 | 0.05698524 | 0.3226975
[5 empty] | 0.01568124 | 0.3236725 |  |  | 0.0186677 | 0.3256085 | 0.03686952 | 0.3252033 | 0.05546633 | 0.3243439
[5 empty] | 0.01336743 | 0.3253155 |  |  | 0.01809199 | 0.3272613 | 0.03601831 | 0.3268541 | 0.05454211 | 0.3259903
[5 empty] | 0.01505212 | 0.3269585 |  |  | 0.01761448 | 0.3289142 | 0.0356635 | 0.3285049 | 0.05301252 | 0.3276367