## 1
Общество с ограниченной ответственностью "Инженерная геология" (ООО "ИнжГео") | [11 empty] | Общество с ограниченной ответственностью "Инженерная геология" (ООО "ИнжГео")
Юр. адрес: 117279, г. Москва, ул. Миклухо-Маклая, 36 а, этаж 5, пом. XXIII к. 76-84 | [11 empty] | Юр. адрес: 117279, г. Москва, ул. Миклухо-Маклая, 36 а, этаж 5, пом. XXIII к. 76-84 | [8 empty] | нагр |  |  | X0 | Y0 | R |  | нагр |  |  |  | X0 | Y0 | R | нагр |  |  |  | X0 | Y0 | R |  | нагр |  |  |  | X0 | Y0 | R
Телефон/факс +7 (495) 132-30-00, Адрес электронной почты inbox@inj-geo.ru | [11 empty] | Телефон/факс +7 (495) 132-30-00, Адрес электронной почты inbox@inj-geo.ru | [12 empty] | 0 | [7 empty] | 0 | [6 empty] | 0 | [7 empty] | 0
[21 empty] | девиатор | [6 empty] | девиатор | [6 empty] | девиатор | [7 empty] | девиатор
Испытательная лаборатория ООО «ИнжГео» | [11 empty] | Испытательная лаборатория ООО «ИнжГео» | [8 empty] | x0 | Угол | X | Y |  |  |  | x0 |  | Угол | X | Y |  |  | x0 |  | Угол | X | Y |  |  |  | x0 |  | Угол | X | Y
Адрес места осуществления деятельности лаборатории: г. Москва, просп. Вернадского, д. 51, стр. 1 | [11 empty] | Адрес места осуществления деятельности лаборатории: г. Москва, просп. Вернадского, д. 51, стр. 1 | [9 empty] | 0 | [7 empty] | 0 | [6 empty] | 0 | [7 empty] | 0
Телефон +7(910)4557682, E-mail: slg85@mail.ru | [11 empty] | Телефон +7(910)4557682, E-mail: slg85@mail.ru | [9 empty] | 5 | [7 empty] | 5 | [6 empty] | 5 | [7 empty] | 5
[22 empty] | 10 | [7 empty] | 10 | [6 empty] | 10 | [7 empty] | 10
[12 empty] | Протокол испытаний № 13-63/303 от 28-08-2023 | [9 empty] | 15 | [7 empty] | 15 | [6 empty] | 15 | [7 empty] | 15
[22 empty] | 20 | [7 empty] | 20 | [6 empty] | 20 | [7 empty] | 20
[12 empty] | Наименование и адрес заказчика: Переход трубопровода через р. Енисей | [9 empty] | 25 | [7 empty] | 25 | [6 empty] | 25 | [7 empty] | 25
[12 empty] | Наименование объекта: ООО Регионстрой | [9 empty] | 30 | [7 empty] | 30 | [6 empty] | 30 | [7 empty] | 30
Наименование используемого метода/методики: ГОСТ 12248.4-2020 | [11 empty] | Наименование используемого метода/методики: ГОСТ 12248.3-2020 | [9 empty] | 35 | [7 empty] | 35 | [6 empty] | 35 | [7 empty] | 35
Условия проведения испытания: температура окружающей среды (18 - 25)0С, влажность воздуха (40 - 75)% | [11 empty] | Условия проведения испытания: температура окружающей среды (18 - 25)0С, влажность воздуха (40 - 75)% | [9 empty] | 40 | [7 empty] | 40 | [6 empty] | 40 | [7 empty] | 40
[12 empty] | Дата получение объекта подлежащего испытаниям: 01-08-2023 | [9 empty] | 45 | [7 empty] | 45 | [6 empty] | 45 | [7 empty] | 45
[12 empty] | Дата испытания: 25.10.2022-19.11.2303 | [9 empty] | 50 | [7 empty] | 50 | [6 empty] | 50 | [7 empty] | 50
[22 empty] | 55 | [7 empty] | 55 | [6 empty] | 55 | [7 empty] | 55
Испытание грунтов методом трехосного сжатия | [11 empty] | Испытание грунтов методом трехосного сжатия | [9 empty] | 60 | [7 empty] | 60 | [6 empty] | 60 | [7 empty] | 60
[22 empty] | 65 | [7 empty] | 65 | [6 empty] | 65 | [7 empty] | 65
Лабораторный номер: | [6 empty] | We, д.е. = |  |  |  |  | Лабораторный номер: |  | 1338 |  |  |  | We, д.е. = | 0.151 |  |  | 70 | [7 empty] | 70 | [6 empty] | 70 | [7 empty] | 70
Номер скважины: | [6 empty] | ρ, г/см3 = |  |  |  |  | Номер скважины: |  | BH-002 |  |  |  | ρ, г/см3 = | 1.98 |  |  | 75 | [7 empty] | 75 | [6 empty] | 75 | [7 empty] | 75
Глубина отбора, м: | [6 empty] | ρs, г/см3 = |  |  |  |  | Глубина отбора, м: |  | 3 |  |  |  | ρs, г/см3 = | 2.72 |  |  | 80 | [7 empty] | 80 | [6 empty] | 80 | [7 empty] | 80
Наименование грунта: | [6 empty] | e, д.е. = |  |  |  |  | Наименование грунта: |  | Щебенистый грунт, заполнитель суглинок, слабольдистый, легкий пылеватый, после оттаивания текучепластичный |  |  |  | e, д.е. = | 0.5811717 |  |  | 85 | [7 empty] | 85 | [6 empty] | 85 | [7 empty] | 85
Схема проведения опыта: | [6 empty] | IL, д.е. = |  |  |  |  | Схема проведения опыта: |  | КД |  |  |  | IL, д.е. = | 0.9645729 |  |  | 90 | [7 empty] | 90 | [6 empty] | 90 | [7 empty] | 90
[22 empty] | 95 | [7 empty] | 95 | [6 empty] | 95 | [7 empty] | 95
[22 empty] | 100 | [7 empty] | 100 | [6 empty] | 100 | [7 empty] | 100
Результаты испытаний | [11 empty] | Результаты испытаний | [9 empty] | 105 | [7 empty] | 105 | [6 empty] | 105 | [7 empty] | 105
[22 empty] | 110 | [7 empty] | 110 | [6 empty] | 110 | [7 empty] | 110
[22 empty] | 115 | [7 empty] | 115 | [6 empty] | 115 | [7 empty] | 115
[22 empty] | 120 | [7 empty] | 120 | [6 empty] | 120 | [7 empty] | 120
[22 empty] | 125 | [7 empty] | 125 | [6 empty] | 125 | [7 empty] | 125
[22 empty] | 130 | [7 empty] | 130 | [6 empty] | 130 | [7 empty] | 130
[22 empty] | 135 | [7 empty] | 135 | [6 empty] | 135 | [7 empty] | 135
[22 empty] | 140 | [7 empty] | 140 | [6 empty] | 140 | [7 empty] | 140
[22 empty] | 145 | [7 empty] | 145 | [6 empty] | 145 | [7 empty] | 145
[22 empty] | 150 | [7 empty] | 150 | [6 empty] | 150 | [7 empty] | 150
[22 empty] | 155 | [7 empty] | 155 | [6 empty] | 155 | [7 empty] | 155
[22 empty] | 160 | [7 empty] | 160 | [6 empty] | 160 | [7 empty] | 160
[22 empty] | 165 | [7 empty] | 165 | [6 empty] | 165 | [7 empty] | 165
[22 empty] | 170 | [7 empty] | 170 | [6 empty] | 170 | [7 empty] | 170
[22 empty] | 175 | [7 empty] | 175 | [6 empty] | 175 | [7 empty] | 175
[22 empty] | 180 | [7 empty] | 180 | [6 empty] | 180 | [7 empty] | 180
[13 empty] | Давление в камере, Мпа σ3 | Вертикальная нагрузка, Мпа σ1 | Поровое давление, Мпа u
| K0, д.е. | 0.3706796 |  |  |  |  | Коэфф. Точки | [5 empty] | 0.058212 | 0.2936083 | [5 empty] | 1 | [6 empty] | σ3,кПа | σ1,кПа | u, кПа |  |  |  | 4
| q_zg, МПа | 0.021578 | [10 empty] | 0.158212 | 0.7331578 | [27 empty] | δ3, Мпа | δ1-δ3, МПа | δ1, МПа | δ1, КПа
|  |  | Модуль деформации, МПа: | [9 empty] | 0.258212 | 1.172707 | [21 empty] | С, МПа:
|  |  | Е0= |  | Точки модуля (полное напр.), МПа |  |  |  | 0.021578 | 0.0345248 | [25 empty] | φ, град:
|  |  | E50 = |  | qf (полное напр.), МПа |  |  |  | 0.08540028 | [26 empty] | E, Мпа
|  |  | Коэф. Поперечной деформации, ϑ = | [9 empty] | Эффективные значения угла внутреннего трения и удельного сцепления ϕ', С' | [13 empty] | x | 0
[13 empty] | ϕ', град. = | 39 | [12 empty] | y |  |  |  | С, кПа | φ,°
[13 empty] | С', МПа = | 0.009
| Исполнитель: | [6 empty] | Морозов Д.С. |  |  |  |  | Исполнитель: |  |  |  |  | Морозов Д.С.
| Начальник исп. лаборатории: | [6 empty] | Семиколенова Л.Г. |  |  |  |  | Начальник исп. лаборатории: |  |  |  |  | Семиколенова Л.Г.
Лист 1 , всего листов 2 | [11 empty] | Лист 2 , всего листов 2
Частичное воспроизведение протокола испытаний без письменного разрешения ООО «ИнжГео» ЗАПРЕЩАЕТСЯ | [11 empty] | Частичное воспроизведение протокола испытаний без письменного разрешения ООО «ИнжГео» ЗАПРЕЩАЕТСЯ
[5 empty] | второй график |  | первый график | [9 empty] | К Пуассона
dev50 | epsE50 | ind | devE0 | epsE0 | dev | eps | sigma |  | dev1 | eps1 | dev2 | eps2 | dev3 | eps3 |  | Глины
0.02718828 | 0.000803546 |  |  |  | 0.0129468 | 0.0002678487 |  |  | 0.0349272 | 0.0007225881 | 0.0949272 | 0.0006881791 | 0.1549272 | 0.0007154337 |  | < 0 | 0,20-0,30
ind |  |  |  |  | 0.02718828 | 0.000803546 |  |  | 0.1176982 | 0.002167764 | 0.2874729 | 0.002064537 | 0.4572477 | 0.002146301 |  | 0-0,25 | 0,30-0,38
2 |  |  |  |  | 0.03000331 | 0.00317252 |  |  | 0.1282626 | 0.003186231 | 0.3157921 | 0.003185193 | 0.4988672 | 0.003186015 |  | 0,25< | 0,38-0,45
E0 |  |  |  |  | 0.03613702 | 0.00475878 |  |  | 0.1422827 | 0.004779346 | 0.3466011 | 0.00477779 | 0.5493723 | 0.004779023 |  | Суглинки | 0,35-0,37
epsE0 | devE0 |  |  |  | 0.03473291 | 0.00634504 |  |  | 0.1545626 | 0.006372462 | 0.3771962 | 0.006370387 | 0.6008745 | 0.00637203 |  | Пески и супеси | 0,30-0,35
0.0002678487 | 0.0129468 |  |  |  | 0.03585261 | 0.0079313 |  |  | 0.1640117 | 0.007965577 | 0.4050916 | 0.007962984 | 0.6353732 | 0.007965038
[5 empty] | 0.03855778 | 0.00951756 |  |  | 0.1738396 | 0.009558693 | 0.4237016 | 0.00955558 | 0.673068 | 0.009558046
График E50 |  | График E |  |  | 0.04391006 | 0.01110382 |  |  | 0.1817555 | 0.01115181 | 0.4433402 | 0.01114818 | 0.6995583 | 0.01115105
eps | q | sigma |  |  | 0.03997109 | 0.01269008 |  |  | 0.1873691 | 0.01274492 | 0.4565218 | 0.01274077 | 0.7242438 | 0.01274406
Горизонтальная линия E50 |  | Касательная |  |  | 0.04280253 | 0.01427634 |  |  | 0.1919895 | 0.01433804 | 0.4720605 | 0.01433337 | 0.7417238 | 0.01433707
0 |  | a | b |  | 0.04346602 | 0.0158626 |  |  | 0.1968264 | 0.01593115 | 0.4809705 | 0.01592597 | 0.756398 | 0.01593008
|  |  | 0 |  | 0.04702321 | 0.01744886 |  |  | 0.199089 | 0.01752427 | 0.484366 | 0.01751856 | 0.7743659 | 0.01752308
Вертикальная линия E50 |  | p1 и p2 |  |  | 0.04653574 | 0.01903512 |  |  | 0.2031869 | 0.01911739 | 0.4921613 | 0.01911116 | 0.7807269 | 0.01911609
| 0 | 0 |  |  | 0.04506527 | 0.02062138 |  |  | 0.2047295 | 0.0207105 | 0.4998705 | 0.02070376 | 0.7911807 | 0.0207091
[5 empty] | 0.04566944 | 0.02220764 |  |  | 0.2065261 | 0.02230362 | 0.5051079 | 0.02229635 | 0.8035266 | 0.02230211
Касательная линия E50 |  |  |  |  | 0.04729508 | 0.0237939 |  |  | 0.2112505 | 0.02389673 | 0.5152714 | 0.02388895 | 0.8159234 | 0.02389511
0 | 0 | Горизонтальная 1 |  |  | 0.04990245 | 0.02538016 |  |  | 0.2116555 | 0.02548985 | 0.5182652 | 0.02548155 | 0.8271279 | 0.02548812
[5 empty] | 0.04748767 | 0.02696642 |  |  | 0.2164772 | 0.02708296 | 0.5277532 | 0.02707414 | 0.8408079 | 0.02708113
Горизонтальная линия qкр |  |  |  |  | 0.04704688 | 0.02855268 |  |  | 0.2190987 | 0.02867608 | 0.5347938 | 0.02866674 | 0.8433975 | 0.02867414
Горизонтальная линия q |  | Горизонтальная 2 |  |  | 0.0465762 | 0.03013894 |  |  | 0.2211028 | 0.03026919 | 0.5376458 | 0.03025934 | 0.8531308 | 0.03026714
0 |  | 0 |  |  | 0.05207177 | 0.0317252 |  |  | 0.2215727 | 0.03186231 | 0.5458677 | 0.03185193 | 0.8624418 | 0.03186015
[5 empty] | 0.04752971 | 0.03331146 |  |  | 0.2244913 | 0.03345542 | 0.551118 | 0.03344453 | 0.8718646 | 0.03345316
Вертикальная линия q |  |  |  |  | 0.05294615 | 0.03489772 |  |  | 0.2267418 | 0.03504854 | 0.5548554 | 0.03503713 | 0.8805332 | 0.03504617
| 0 |  |  |  | 0.05031724 | 0.03648398 |  |  | 0.2296071 | 0.03664166 | 0.5601385 | 0.03662972 | 0.8881819 | 0.03663917
[5 empty] | 0.05263908 | 0.03807024 |  |  | 0.2293703 | 0.03823477 | 0.5621258 | 0.03822232 | 0.8947446 | 0.03823218
[5 empty] | 0.05090782 | 0.0396565 |  |  | 0.2303144 | 0.03982789 | 0.563776 | 0.03981492 | 0.9009555 | 0.03982519
[5 empty] | 0.05011959 | 0.04124276 |  |  | 0.2318224 | 0.041421 | 0.5680475 | 0.04140751 | 0.8999485 | 0.0414182
[5 empty] | 0.05327051 | 0.04282902 |  |  | 0.2331774 | 0.04301412 | 0.5671991 | 0.04300011 | 0.9075578 | 0.0430112
[5 empty] | 0.05437656 | 0.04441528 |  |  | 0.2333623 | 0.04460723 | 0.5693893 | 0.04459271 | 0.9074176 | 0.04460421
[5 empty] | 0.05337548 | 0.04600154 |  |  | 0.2353963 | 0.04620035 | 0.5749458 | 0.0461853 | 0.9144954 | 0.04619722
[5 empty] | 0.05034987 | 0.0475878 |  |  | 0.2343761 | 0.04779346 | 0.5702854 | 0.0477779 | 0.9066132 | 0.04779023
[5 empty] | 0.05229177 | 0.04917406 |  |  | 0.2349255 | 0.04938658 | 0.5725984 | 0.0493705 | 0.9112218 | 0.04938324
[5 empty] | 0.05120322 | 0.05076032 |  |  | 0.2329355 | 0.05097969 | 0.5702723 | 0.05096309 | 0.9043892 | 0.05097624
[5 empty] | 0.05008626 | 0.05234658 |  |  | 0.2343149 | 0.05257281 | 0.5696289 | 0.05255569 | 0.9042501 | 0.05256925
[5 empty] | 0.05294293 | 0.05393284 |  |  | 0.2335729 | 0.05416592 | 0.56799 | 0.05414829 | 0.9062393 | 0.05416226
[5 empty] | 0.04877526 | 0.0555191 |  |  | 0.2327182 | 0.05575904 | 0.5688774 | 0.05574088 | 0.9045915 | 0.05575527
[5 empty] | 0.0535853 | 0.05710536 |  |  | 0.2325599 | 0.05735216 | 0.562913 | 0.05733348 | 0.8992414 | 0.05734827
[5 empty] | 0.05037509 | 0.05869162 |  |  | 0.2305069 | 0.05894527 | 0.5612186 | 0.05892608 | 0.9001239 | 0.05894128
[5 empty] | 0.05214667 | 0.06027788 |  |  | 0.2301681 | 0.06053839 | 0.558716 | 0.06051868 | 0.8931736 | 0.06053429
[5 empty] | 0.04790207 | 0.06186414 |  |  | 0.2277525 | 0.0621315 | 0.557027 | 0.06211127 | 0.8866252 | 0.0621273
[5 empty] | 0.04964334 | 0.0634504 |  |  | 0.227169 | 0.06372462 | 0.5556735 | 0.06370387 | 0.8846136 | 0.0637203
[5 empty] | 0.04837251 | 0.06503666 |  |  | 0.2263266 | 0.06531773 | 0.5521773 | 0.06529647 | 0.8804735 | 0.06531331
[5 empty] | 0.05009163 | 0.06662292 |  |  | 0.2257342 | 0.06691085 | 0.5520602 | 0.06688906 | 0.8748396 | 0.06690632
[5 empty] | 0.05180274 | 0.06820918 |  |  | 0.2240008 | 0.06850396 | 0.5485441 | 0.06848166 | 0.8743466 | 0.06849933
[5 empty] | 0.05050787 | 0.06979544 |  |  | 0.2237353 | 0.07009708 | 0.5459507 | 0.07007426 | 0.8648294 | 0.07009233
[5 empty] | 0.04920906 | 0.0713817 |  |  | 0.2206466 | 0.07169019 | 0.5378019 | 0.07166685 | 0.8583225 | 0.07168534
[5 empty] | 0.04890836 | 0.07296796 |  |  | 0.2200437 | 0.07328331 | 0.5362195 | 0.07325945 | 0.8542609 | 0.07327835
[5 empty] | 0.0486078 | 0.07455422 |  |  | 0.2177355 | 0.07487643 | 0.5326254 | 0.07485205 | 0.8496791 | 0.07487136
[5 empty] | 0.04930942 | 0.07614048 |  |  | 0.2171311 | 0.07646954 | 0.5301413 | 0.07644464 | 0.8409121 | 0.07646436
[5 empty] | 0.04701078 | 0.07772674 |  |  | 0.2163392 | 0.07806266 | 0.5263892 | 0.07803724 | 0.8395944 | 0.07805737
[5 empty] | 0.04567576 | 0.079313 |  |  | 0.2142018 | 0.07965577 | 0.5233053 | 0.07962984 | 0.8353929 | 0.07965038
[5 empty] | 0.04930144 | 0.08089926 |  |  | 0.2121807 | 0.08124889 | 0.5222707 | 0.08122243 | 0.8327772 | 0.08124339
[5 empty] | 0.04389447 | 0.08248552 |  |  | 0.2127985 | 0.082842 | 0.5158461 | 0.08281503 | 0.8235366 | 0.08283639
[5 empty] | 0.04446147 | 0.08407178 |  |  | 0.2098842 | 0.08443512 | 0.5108027 | 0.08440763 | 0.8142843 | 0.0844294
[5 empty] | 0.04300911 | 0.08565804 |  |  | 0.207167 | 0.08602823 | 0.5093115 | 0.08600022 | 0.8069335 | 0.08602241
[5 empty] | 0.04454403 | 0.0872443 |  |  | 0.2057762 | 0.08762135 | 0.5020438 | 0.08759282 | 0.8022974 | 0.08761542
[5 empty] | 0.04307287 | 0.08883056 |  |  | 0.2028407 | 0.08921446 | 0.4991705 | 0.08918542 | 0.7920892 | 0.08920842
[5 empty] | 0.04260228 | 0.09041682 |  |  | 0.2015898 | 0.09080758 | 0.4946628 | 0.09077801 | 0.782222 | 0.09080143
[5 empty] | 0.04513891 | 0.09200308 |  |  | 0.1995525 | 0.0924007 | 0.4858918 | 0.09237061 | 0.7728091 | 0.09239444
[5 empty] | 0.04468939 | 0.09358934 |  |  | 0.1980581 | 0.09399381 | 0.4812287 | 0.09396321 | 0.7659637 | 0.09398745
[5 empty] | 0.04026037 | 0.0951756 |  |  | 0.1957357 | 0.09558693 | 0.4806444 | 0.0955558 | 0.7616989 | 0.09558046
[5 empty] | 0.04082163 | 0.09676186 |  |  | 0.1935887 | 0.09718004 | 0.4759324 | 0.0971484 | 0.7509235 | 0.09717346
[5 empty] | 0.04134385 | 0.09834812 |  |  | 0.1918074 | 0.09877316 | 0.4701757 | 0.098741 | 0.7416202 | 0.09876647
[5 empty] | 0.03883653 | 0.09993438 |  |  | 0.1895725 | 0.1003663 | 0.4621486 | 0.1003336 | 0.7410221 | 0.1003595
[5 empty] | 0.03930919 | 0.1015206 |  |  | 0.1869257 | 0.1019594 | 0.4561531 | 0.1019262 | 0.733491 | 0.1019525
[5 empty] | 0.04277134 | 0.1031069 |  |  | 0.1849088 | 0.1035525 | 0.4517909 | 0.1035188 | 0.718889 | 0.1035455
[5 empty] | 0.0402325 | 0.1046932 |  |  | 0.1833636 | 0.1051456 | 0.4454639 | 0.1051114 | 0.7065782 | 0.1051385
[5 empty] | 0.03970218 | 0.1062794 |  |  | 0.1818316 | 0.1067387 | 0.4433737 | 0.106704 | 0.7063206 | 0.1067315
[5 empty] | 0.04018989 | 0.1078657 |  |  | 0.1775547 | 0.1083318 | 0.4335223 | 0.1082966 | 0.6944782 | 0.1083245
[5 empty] | 0.03570514 | 0.1094519 |  |  | 0.1761746 | 0.109925 | 0.4291114 | 0.1098892 | 0.6810131 | 0.1099175
[5 empty] | 0.03625744 | 0.1110382 |  |  | 0.1730329 | 0.1115181 | 0.4236427 | 0.1114818 | 0.6752873 | 0.1115105
[5 empty] | 0.03885632 | 0.1126245 |  |  | 0.1715714 | 0.1131112 | 0.4187182 | 0.1130744 | 0.6668628 | 0.1131035
[5 empty] | 0.03651128 | 0.1142107 |  |  | 0.1715318 | 0.1147043 | 0.4187396 | 0.114667 | 0.6623017 | 0.1146965
[5 empty] | 0.03523183 | 0.115797 |  |  | 0.1692558 | 0.1162974 | 0.4160086 | 0.1162596 | 0.660166 | 0.1162896
[5 empty] | 0.0370275 | 0.1173832 |  |  | 0.1681852 | 0.1178905 | 0.4114271 | 0.1178522 | 0.6502177 | 0.1178826
[5 empty] | 0.03490778 | 0.1189695 |  |  | 0.1683616 | 0.1194837 | 0.4097969 | 0.1194448 | 0.6528189 | 0.1194756
[5 empty] | 0.03787967 | 0.1205558 |  |  | 0.1680268 | 0.1210768 | 0.4066197 | 0.1210374 | 0.6524317 | 0.1210686
[5 empty] | 0.03889039 | 0.122142 |  |  | 0.1664245 | 0.1226699 | 0.4080301 | 0.1226299 | 0.6475282 | 0.1226616
[5 empty] | 0.03391503 | 0.1237283 |  |  | 0.1675002 | 0.124263 | 0.4100209 | 0.1242225 | 0.6468243 | 0.1242546
[5 empty] | 0.03595288 | 0.1253145 |  |  | 0.1664352 | 0.1258561 | 0.4085561 | 0.1258151 | 0.6480506 | 0.1258476
[5 empty] | 0.03700325 | 0.1269008 |  |  | 0.1675265 | 0.1274492 | 0.4118283 | 0.1274077 | 0.6496953 | 0.1274406
[5 empty] | 0.03606543 | 0.1284871 |  |  | 0.1671709 | 0.1290424 | 0.4074299 | 0.1290003 | 0.6474464 | 0.1290336
[5 empty] | 0.03813873 | 0.1300733 |  |  | 0.1679654 | 0.1306355 | 0.4115535 | 0.1305929 | 0.650892 | 0.1306266
[5 empty] | 0.03522245 | 0.1316596 |  |  | 0.167807 | 0.1322286 | 0.4086917 | 0.1321855 | 0.6525202 | 0.1322196
[5 empty] | 0.03831588 | 0.1332458 |  |  | 0.1685925 | 0.1338217 | 0.4096369 | 0.1337781 | 0.6592191 | 0.1338126
[5 empty] | 0.03841834 | 0.1348321 |  |  | 0.1693189 | 0.1354148 | 0.4130817 | 0.1353707 | 0.6549768 | 0.1354056
[5 empty] | 0.03552911 | 0.1364184 |  |  | 0.1695832 | 0.1370079 | 0.4142185 | 0.1369633 | 0.6627814 | 0.1369987
[5 empty] | 0.03764751 | 0.1380046 |  |  | 0.1705822 | 0.138601 | 0.4150399 | 0.1385559 | 0.6640209 | 0.1385917
[5 empty] | 0.03477283 | 0.1395909 |  |  | 0.1697129 | 0.1401942 | 0.4183385 | 0.1401485 | 0.6597835 | 0.1401847
[5 empty] | 0.03994831 | 0.1411771 |  |  | 0.1716097 | 0.1417873 | 0.4178164 | 0.1417411 | 0.6669084 | 0.1417777
[5 empty] | 0.03823917 | 0.1427634 |  |  | 0.1715451 | 0.1433804 | 0.4230886 | 0.1433337 | 0.6732452 | 0.1433707
[5 empty] | 0.03562587 | 0.1443497 |  |  | 0.1742424 | 0.1449735 | 0.4265801 | 0.1449263 | 0.6779735 | 0.1449637
[5 empty] | 0.0400873 | 0.1459359 |  |  | 0.175709 | 0.1465666 | 0.4294652 | 0.1465189 | 0.6803337 | 0.1465567
[5 empty] | 0.03860237 | 0.1475222 |  |  | 0.1790524 | 0.1481597 | 0.4362181 | 0.1481115 | 0.6920665 | 0.1481497
[5 empty] | 0.04014996 | 0.1491084 |  |  | 0.18138 | 0.1497529 | 0.4432128 | 0.1497041 | 0.7047124 | 0.1497427
[5 empty] | 0.04270899 | 0.1506947 |  |  | 0.1833994 | 0.151346 | 0.4455238 | 0.1512967 | 0.712612 | 0.1513357
[5 empty] | 0.03925834 | 0.152281 |  |  | 0.1843179 | 0.1529391 | 0.450725 | 0.1528893 | 0.7205059 | 0.1529287
[5 empty] | 0.04177692 | 0.1538672 |  |  | 0.1864431 | 0.1545322 | 0.4604909 | 0.1544819 | 0.7252347 | 0.1545217
[5 empty] | 0.04024363 | 0.1554535 |  |  | 0.1905824 | 0.1561253 | 0.4601955 | 0.1560745 | 0.735639 | 0.1561147
[5 empty] | 0.04064784 | 0.1570397 |  |  | 0.1914446 | 0.1577184 | 0.470419 | 0.1576671 | 0.7415651 | 0.1577078
[5 empty] | 0.04403434 | 0.158626 |  |  | 0.192443 | 0.1593115 | 0.4693624 | 0.1592597 | 0.7545615 | 0.1593008
[5 empty] | 0.04041172 | 0.1602123 |  |  | 0.1945002 | 0.1609047 | 0.4772058 | 0.1608523 | 0.7553984 | 0.1608938
[5 empty] | 0.04378065 | 0.1617985 |  |  | 0.1969193 | 0.1624978 | 0.4780563 | 0.1624449 | 0.7628872 | 0.1624868
[5 empty] | 0.04214178 | 0.1633848 |  |  | 0.1973032 | 0.1640909 | 0.4818211 | 0.1640375 | 0.7649392 | 0.1640798
[5 empty] | 0.04549581 | 0.164971 |  |  | 0.1998548 | 0.165684 | 0.4851072 | 0.1656301 | 0.7754659 | 0.1656728
[5 empty] | 0.04284338 | 0.1665573 |  |  | 0.2014771 | 0.1672771 | 0.491922 | 0.1672227 | 0.7794786 | 0.1672658
[5 empty] | 0.04318518 | 0.1681436 |  |  | 0.2020729 | 0.1688702 | 0.4922725 | 0.1688153 | 0.7863889 | 0.1688588
[5 empty] | 0.04752187 | 0.1697298 |  |  | 0.2037453 | 0.1704634 | 0.4999659 | 0.1704078 | 0.7943079 | 0.1704518
[5 empty] | 0.04685412 | 0.1713161 |  |  | 0.2045971 | 0.1720565 | 0.5004093 | 0.1720004 | 0.8006473 | 0.1720448
[5 empty] | 0.0481826 | 0.1729023 |  |  | 0.2080313 | 0.1736496 | 0.50581 | 0.173593 | 0.8075183 | 0.1736378
[5 empty] | 0.04750799 | 0.1744886 |  |  | 0.2086509 | 0.1752427 | 0.5100751 | 0.1751856 | 0.8120324 | 0.1752308
[5 empty] | 0.04784185 | 0.1760749 |  |  | 0.2088752 | 0.1768358 | 0.5139565 | 0.1767782 | 0.8190665 | 0.1768238
[5 empty] | 0.04719373 | 0.1776611 |  |  | 0.211281 | 0.1784289 | 0.5182384 | 0.1783708 | 0.8220179 | 0.1784168
[5 empty] | 0.04455233 | 0.1792474 |  |  | 0.213735 | 0.180022 | 0.5207342 | 0.1799634 | 0.8287552 | 0.1800099
[5 empty] | 0.04590613 | 0.1808336 |  |  | 0.2146867 | 0.1816152 | 0.5211211 | 0.181556 | 0.8351825 | 0.1816029
[5 empty] | 0.04624363 | 0.1824199 |  |  | 0.2156858 | 0.1832083 | 0.5254759 | 0.1831486 | 0.8348039 | 0.1831959
[5 empty] | 0.04855334 | 0.1840062 |  |  | 0.2180816 | 0.1848014 | 0.5300756 | 0.1847412 | 0.8411236 | 0.1847889
[5 empty] | 0.05082376 | 0.1855924 |  |  | 0.217924 | 0.1863945 | 0.5364972 | 0.1863338 | 0.8490458 | 0.1863819
[5 empty] | 0.04704339 | 0.1871787 |  |  | 0.2201623 | 0.1879876 | 0.5337176 | 0.1879264 | 0.8513744 | 0.1879749
[5 empty] | 0.04620128 | 0.1887649 |  |  | 0.2210462 | 0.1895807 | 0.5409137 | 0.189519 | 0.8580138 | 0.1895679
[5 empty] | 0.05133119 | 0.1903512 |  |  | 0.2201222 | 0.1911739 | 0.5415155 | 0.1911116 | 0.8540497 | 0.1911609
[5 empty] | 0.04945835 | 0.1919375 |  |  | 0.2207792 | 0.192767 | 0.5435746 | 0.1927042 | 0.857413 | 0.1927539
[5 empty] | 0.04658273 | 0.1935237 |  |  | 0.221824 | 0.1943601 | 0.5410042 | 0.1942968 | 0.8588292 | 0.1943469
[5 empty] | 0.05070429 | 0.19511 |  |  | 0.2222566 | 0.1959532 | 0.5456038 | 0.1958894 | 0.8678978 | 0.1959399
[5 empty] | 0.05182298 | 0.1966962 |  |  | 0.2221767 | 0.1975463 | 0.5474729 | 0.197482 | 0.865518 | 0.1975329
[5 empty] | 0.05193875 | 0.1982825 |  |  | 0.2231842 | 0.1991394 | 0.5453112 | 0.1990746 | 0.8674891 | 0.1991259
[5 empty] | 0.05105158 | 0.1998688 |  |  | 0.2246788 | 0.2007325 | 0.5478182 | 0.2006672 | 0.8720104 | 0.200719
[5 empty] | 0.04816141 | 0.201455 |  |  | 0.2255604 | 0.2023257 | 0.5458934 | 0.2022598 | 0.868781 | 0.202312
[5 empty] | 0.04926821 | 0.2030413 |  |  | 0.2238288 | 0.2039188 | 0.5472364 | 0.2038524 | 0.8720004 | 0.203905
[5 empty] | 0.05037193 | 0.2046275 |  |  | 0.2258839 | 0.2055119 | 0.5503466 | 0.205445 | 0.8760678 | 0.205498
[5 empty] | 0.04947252 | 0.2062138 |  |  | 0.2255253 | 0.207105 | 0.5511238 | 0.2070376 | 0.8787825 | 0.207091
[5 empty] | 0.04756995 | 0.2078001 |  |  | 0.226053 | 0.2086981 | 0.5510673 | 0.2086302 | 0.8765437 | 0.208684
[5 empty] | 0.05066418 | 0.2093863 |  |  | 0.2265668 | 0.2102912 | 0.5556768 | 0.2102228 | 0.8764507 | 0.210277
[5 empty] | 0.04875516 | 0.2109726 |  |  | 0.2272664 | 0.2118844 | 0.5539518 | 0.2118154 | 0.8815029 | 0.21187
[5 empty] | 0.05084285 | 0.2125588 |  |  | 0.2267517 | 0.2134775 | 0.5554919 | 0.213408 | 0.8842994 | 0.213463
[5 empty] | 0.0479272 | 0.2141451 |  |  | 0.2288225 | 0.2150706 | 0.5576965 | 0.2150006 | 0.8829396 | 0.215056
[5 empty] | 0.05000818 | 0.2157314 |  |  | 0.2281786 | 0.2166637 | 0.5556653 | 0.2165932 | 0.8886228 | 0.216649
[5 empty] | 0.05108574 | 0.2173176 |  |  | 0.2280199 | 0.2182568 | 0.5555978 | 0.2181857 | 0.8865482 | 0.218242
[5 empty] | 0.04815985 | 0.2189039 |  |  | 0.2298461 | 0.2198499 | 0.5607935 | 0.2197783 | 0.8886151 | 0.219835
[5 empty] | 0.05323045 | 0.2204902 |  |  | 0.229657 | 0.221443 | 0.557952 | 0.2213709 | 0.8881228 | 0.2214281
[5 empty] | 0.0492975 | 0.2220764 |  |  | 0.2300525 | 0.2230362 | 0.5611728 | 0.2229635 | 0.8958705 | 0.2230211
[5 empty] | 0.05336097 | 0.2236627 |  |  | 0.2300325 | 0.2246293 | 0.5630555 | 0.2245561 | 0.8881576 | 0.2246141
[5 empty] | 0.04842081 | 0.2252489 |  |  | 0.2298966 | 0.2262224 | 0.5596997 | 0.2261487 | 0.8929834 | 0.2262071
[5 empty] | 0.05047698 | 0.2268352 |  |  | 0.2313447 | 0.2278155 | 0.5611048 | 0.2277413 | 0.893647 | 0.2278001
[5 empty] | 0.05252944 | 0.2284215 |  |  | 0.2304766 | 0.2294086 | 0.5633704 | 0.2293339 | 0.8991478 | 0.2293931
[5 empty] | 0.05357814 | 0.2300077 |  |  | 0.2296922 | 0.2310017 | 0.5613961 | 0.2309265 | 0.8972851 | 0.2309861
[5 empty] | 0.05362304 | 0.231594 |  |  | 0.2300913 | 0.2325949 | 0.5629814 | 0.2325191 | 0.8979581 | 0.2325791
[5 empty] | 0.0536641 | 0.2331802 |  |  | 0.2313736 | 0.234188 | 0.5664259 | 0.2341117 | 0.8969661 | 0.2341721
[5 empty] | 0.05270128 | 0.2347665 |  |  | 0.231439 | 0.2357811 | 0.5671291 | 0.2357043 | 0.9005085 | 0.2357651
[5 empty] | 0.05173453 | 0.2363528 |  |  | 0.2314873 | 0.2373742 | 0.5674905 | 0.2372969 | 0.9010844 | 0.2373581
[5 empty] | 0.05076382 | 0.237939 |  |  | 0.2315184 | 0.2389673 | 0.5628097 | 0.2388895 | 0.8970932 | 0.2389511
[5 empty] | 0.04978909 | 0.2395253 |  |  | 0.2328319 | 0.2405604 | 0.5662863 | 0.2404821 | 0.8978341 | 0.2405441
[5 empty] | 0.05081031 | 0.2411115 |  |  | 0.2312278 | 0.2421535 | 0.5688198 | 0.2420747 | 0.8983064 | 0.2421372
[5 empty] | 0.05282744 | 0.2426978 |  |  | 0.2319059 | 0.2437467 | 0.5648098 | 0.2436673 | 0.8999094 | 0.2437302
[5 empty] | 0.04884043 | 0.2442841 |  |  | 0.2328659 | 0.2453398 | 0.5688557 | 0.2452599 | 0.9049424 | 0.2453232
[5 empty] | 0.04984925 | 0.2458703 |  |  | 0.2316077 | 0.2469329 | 0.5656571 | 0.2468525 | 0.9036047 | 0.2469162
[5 empty] | 0.04985384 | 0.2474566 |  |  | 0.2315312 | 0.248526 | 0.5653137 | 0.2484451 | 0.8977954 | 0.2485092
[5 empty] | 0.04884256 | 0.2490428 |  |  | 0.2327195 | 0.2501191 | 0.5663799 | 0.2500377 | 0.9013485 | 0.2501022
[5 empty] | 0.05172344 | 0.2506291 |  |  | 0.2323989 | 0.2517122 | 0.5637348 | 0.2516303 | 0.8996085 | 0.2516952
[5 empty] | 0.0534874 | 0.2522154 |  |  | 0.2300575 | 0.2533054 | 0.5629204 | 0.2532229 | 0.8953463 | 0.2532882
[5 empty] | 0.05014763 | 0.2538016 |  |  | 0.2303532 | 0.2548985 | 0.562078 | 0.2548155 | 0.8897867 | 0.2548812
[5 empty] | 0.04971733 | 0.2553879 |  |  | 0.2275439 | 0.2564916 | 0.5558488 | 0.2564081 | 0.8876543 | 0.2564742
[5 empty] | 0.05020967 | 0.2569741 |  |  | 0.2244874 | 0.2580847 | 0.5482739 | 0.2580007 | 0.8714739 | 0.2580672
[5 empty] | 0.04663787 | 0.2585604 |  |  | 0.2233416 | 0.2596778 | 0.5439944 | 0.2595933 | 0.8632702 | 0.2596602
[5 empty] | 0.0460151 | 0.2601467 |  |  | 0.2206643 | 0.2612709 | 0.5395516 | 0.2611859 | 0.8567678 | 0.2612532
[5 empty] | 0.04935457 | 0.2617329 |  |  | 0.2170133 | 0.262864 | 0.5318866 | 0.2627785 | 0.8464916 | 0.2628463
[5 empty] | 0.04766946 | 0.2633192 |  |  | 0.2154466 | 0.2644572 | 0.5246405 | 0.2643711 | 0.8279661 | 0.2644393
[5 empty] | 0.04897296 | 0.2649054 |  |  | 0.2118219 | 0.2660503 | 0.5143546 | 0.2659637 | 0.8163162 | 0.2660323
[5 empty] | 0.04827828 | 0.2664917 |  |  | 0.2084972 | 0.2676434 | 0.50647 | 0.2675562 | 0.8056664 | 0.2676253
[5 empty] | 0.04259859 | 0.268078 |  |  | 0.2050303 | 0.2692365 | 0.5011279 | 0.2691488 | 0.7997416 | 0.2692183
[5 empty] | 0.0439471 | 0.2696642 |  |  | 0.202279 | 0.2708296 | 0.4965694 | 0.2707414 | 0.7878665 | 0.2708113
[5 empty] | 0.045337 | 0.2712505 |  |  | 0.2004012 | 0.2724227 | 0.4860357 | 0.272334 | 0.7798657 | 0.2724043
[5 empty] | 0.04477757 | 0.2728367 |  |  | 0.1970475 | 0.2740159 | 0.4799487 | 0.2739266 | 0.7637352 | 0.2739973
[5 empty] | 0.04322965 | 0.274423 |  |  | 0.1953663 | 0.275609 | 0.4739344 | 0.2755192 | 0.7616849 | 0.2755903
[5 empty] | 0.04367971 | 0.2760093 |  |  | 0.1918763 | 0.2772021 | 0.4677987 | 0.2771118 | 0.7504005 | 0.2771833
[5 empty] | 0.04412772 | 0.2775955 |  |  | 0.1904773 | 0.2787952 | 0.4620411 | 0.2787044 | 0.7345814 | 0.2787763
[5 empty] | 0.04157365 | 0.2791818 |  |  | 0.1865693 | 0.2803883 | 0.4571614 | 0.280297 | 0.7305272 | 0.2803693
[5 empty] | 0.04201748 | 0.280768 |  |  | 0.1856521 | 0.2819814 | 0.4526593 | 0.2818896 | 0.7236371 | 0.2819623
[5 empty] | 0.03745916 | 0.2823543 |  |  | 0.1817256 | 0.2835745 | 0.4455343 | 0.2834822 | 0.7138108 | 0.2835554
[5 empty] | 0.03689867 | 0.2839406 |  |  | 0.1804896 | 0.2851677 | 0.4378863 | 0.2850748 | 0.7040477 | 0.2851484
[5 empty] | 0.03733597 | 0.2855268 |  |  | 0.178944 | 0.2867608 | 0.4366147 | 0.2866674 | 0.6876473 | 0.2867414
[5 empty] | 0.03777104 | 0.2871131 |  |  | 0.1746886 | 0.2883539 | 0.4313194 | 0.28826 | 0.677709 | 0.2883344
[5 empty] | 0.03920385 | 0.2886993 |  |  | 0.1734233 | 0.289947 | 0.4214999 | 0.2898526 | 0.6687322 | 0.2899274
[5 empty] | 0.03463435 | 0.2902856 |  |  | 0.1697481 | 0.2915401 | 0.415856 | 0.2914452 | 0.6629166 | 0.2915204
[5 empty] | 0.03806253 | 0.2918719 |  |  | 0.1679626 | 0.2931332 | 0.4119872 | 0.2930378 | 0.6529614 | 0.2931134
[5 empty] | 0.03648835 | 0.2934581 |  |  | 0.1648669 | 0.2947264 | 0.4066934 | 0.2946304 | 0.6453663 | 0.2947064
[5 empty] | 0.03591177 | 0.2950444 |  |  | 0.1631607 | 0.2963195 | 0.400774 | 0.296223 | 0.6311307 | 0.2962994
[5 empty] | 0.03733277 | 0.2966306 |  |  | 0.160044 | 0.2979126 | 0.3911289 | 0.2978156 | 0.6255539 | 0.2978924
[5 empty] | 0.03375132 | 0.2982169 |  |  | 0.1588165 | 0.2995057 | 0.3835576 | 0.2994082 | 0.6119356 | 0.2994854
[5 empty] | 0.03216738 | 0.2998032 |  |  | 0.1559782 | 0.3010988 | 0.3798598 | 0.3010008 | 0.6014752 | 0.3010784
[5 empty] | 0.03458093 | 0.3013894 |  |  | 0.1537289 | 0.3026919 | 0.3753352 | 0.3025934 | 0.598572 | 0.3026714
[5 empty] | 0.02999192 | 0.3029757 |  |  | 0.1512685 | 0.304285 | 0.3655835 | 0.304186 | 0.5879257 | 0.3042644
[5 empty] | 0.03140034 | 0.3045619 |  |  | 0.1483968 | 0.3058782 | 0.3602043 | 0.3057786 | 0.5740357 | 0.3058575
[5 empty] | 0.02980615 | 0.3061482 |  |  | 0.1450138 | 0.3074713 | 0.3546973 | 0.3073712 | 0.5630014 | 0.3074505
[5 empty] | 0.03220932 | 0.3077345 |  |  | 0.1435192 | 0.3090644 | 0.3488621 | 0.3089638 | 0.5515223 | 0.3090435
[5 empty] | 0.03060981 | 0.3093207 |  |  | 0.140213 | 0.3106575 | 0.3427985 | 0.3105564 | 0.5405979 | 0.3106365
[5 empty] | 0.0280076 | 0.310907 |  |  | 0.1371949 | 0.3122506 | 0.333906 | 0.312149 | 0.5311276 | 0.3122295
[5 empty] | 0.02940265 | 0.3124932 |  |  | 0.1338649 | 0.3138437 | 0.3289844 | 0.3137416 | 0.525511 | 0.3138225
[5 empty] | 0.03079494 | 0.3140795 |  |  | 0.1328228 | 0.3154369 | 0.3231333 | 0.3153341 | 0.5132474 | 0.3154155
[5 empty] | 0.02618443 | 0.3156658 |  |  | 0.1299685 | 0.31703 | 0.3144524 | 0.3169267 | 0.5014364 | 0.3170085