## 1
Общество с ограниченной ответственностью "Инженерная геология" (ООО "ИнжГео") | [11 empty] | Общество с ограниченной ответственностью "Инженерная геология" (ООО "ИнжГео")
Юр. адрес: 117279, г. Москва, ул. Миклухо-Маклая, 36 а, этаж 5, пом. XXIII к. 76-84 | [11 empty] | Юр. адрес: 117279, г. Москва, ул. Миклухо-Маклая, 36 а, этаж 5, пом. XXIII к. 76-84 | [8 empty] | нагр |  |  | X0 | Y0 | R |  | нагр |  |  |  | X0 | Y0 | R | нагр |  |  |  | X0 | Y0 | R |  | нагр |  |  |  | X0 | Y0 | R
Телефон/факс +7 (495) 132-30-00, Адрес электронной почты inbox@inj-geo.ru | [11 empty] | Телефон/факс +7 (495) 132-30-00, Адрес электронной почты inbox@inj-geo.ru | [12 empty] | 0 | [7 empty] | 0 | [6 empty] | 0 | [7 empty] | 0
[21 empty] | девиатор | [6 empty] | девиатор | [6 empty] | девиатор | [7 empty] | девиатор
Испытательная лаборатория ООО «ИнжГео» | [11 empty] | Испытательная лаборатория ООО «ИнжГео» | [8 empty] | x0 | Угол | X | Y |  |  |  | x0 |  | Угол | X | Y |  |  | x0 |  | Угол | X | Y |  |  |  | x0 |  | Угол | X | Y
Адрес места осуществления деятельности лаборатории: г. Москва, просп. Вернадского, д. 51, стр. 1 | [11 empty] | Адрес места осуществления деятельности лаборатории: г. Москва, просп. Вернадского, д. 51, стр. 1 | [9 empty] | 0 | [7 empty] | 0 | [6 empty] | 0 | [7 empty] | 0
Телефон +7(910)4557682, E-mail: slg85@mail.ru | [11 empty] | Телефон +7(910)4557682, E-mail: slg85@mail.ru | [9 empty] | 5 | [7 empty] | 5 | [6 empty] | 5 | [7 empty] | 5
[22 empty] | 10 | [7 empty] | 10 | [6 empty] | 10 | [7 empty] | 10
[12 empty] | Протокол испытаний № 13-63/304 от 29-08-2023 | [9 empty] | 15 | [7 empty] | 15 | [6 empty] | 15 | [7 empty] | 15
[22 empty] | 20 | [7 empty] | 20 | [6 empty] | 20 | [7 empty] | 20
[12 empty] | Наименование и адрес заказчика: Переход трубопровода через р. Енисей | [9 empty] | 25 | [7 empty] | 25 | [6 empty] | 25 | [7 empty] | 25
[12 empty] | Наименование объекта: ООО Регионстрой | [9 empty] | 30 | [7 empty] | 30 | [6 empty] | 30 | [7 empty] | 30
Наименование используемого метода/методики: ГОСТ 12248.4-2020 | [11 empty] | Наименование используемого метода/методики: ГОСТ 12248.3-2020 | [9 empty] | 35 | [7 empty] | 35 | [6 empty] | 35 | [7 empty] | 35
Условия проведения испытания: температура окружающей среды (18 - 25)0С, влажность воздуха (40 - 75)% | [11 empty] | Условия проведения испытания: температура окружающей среды (18 - 25)0С, влажность воздуха (40 - 75)% | [9 empty] | 40 | [7 empty] | 40 | [6 empty] | 40 | [7 empty] | 40
[12 empty] | Дата получение объекта подлежащего испытаниям: 02-08-2023 | [9 empty] | 45 | [7 empty] | 45 | [6 empty] | 45 | [7 empty] | 45
[12 empty] | Дата испытания: 25.10.2022-19.11.2304 | [9 empty] | 50 | [7 empty] | 50 | [6 empty] | 50 | [7 empty] | 50
[22 empty] | 55 | [7 empty] | 55 | [6 empty] | 55 | [7 empty] | 55
Испытание грунтов методом трехосного сжатия | [11 empty] | Испытание грунтов методом трехосного сжатия | [9 empty] | 60 | [7 empty] | 60 | [6 empty] | 60 | [7 empty] | 60
[22 empty] | 65 | [7 empty] | 65 | [6 empty] | 65 | [7 empty] | 65
Лабораторный номер: | [6 empty] | We, д.е. = |  |  |  |  | Лабораторный номер: |  | 1339 |  |  |  | We, д.е. = | 0.188 |  |  | 70 | [7 empty] | 70 | [6 empty] | 70 | [7 empty] | 70
Номер скважины: | [6 empty] | ρ, г/см3 = |  |  |  |  | Номер скважины: |  | BH-003 |  |  |  | ρ, г/см3 = | 1.95 |  |  | 75 | [7 empty] | 75 | [6 empty] | 75 | [7 empty] | 75
Глубина отбора, м: | [6 empty] | ρs, г/см3 = |  |  |  |  | Глубина отбора, м: |  | 5.8 |  |  |  | ρs, г/см3 = | 2.73 |  |  | 80 | [7 empty] | 80 | [6 empty] | 80 | [7 empty] | 80
Наименование грунта: | [6 empty] | e, д.е. = |  |  |  |  | Наименование грунта: |  | Щебенистый грунт, заполнитель суглинок, слабольдистый, легкий пылеватый, после оттаивания текучепластичный |  |  |  | e, д.е. = | 0.6632 |  |  | 85 | [7 empty] | 85 | [6 empty] | 85 | [7 empty] | 85
Схема проведения опыта: | [6 empty] | IL, д.е. = |  |  |  |  | Схема проведения опыта: |  | КД |  |  |  | IL, д.е. = | 0.9677069 |  |  | 90 | [7 empty] | 90 | [6 empty] | 90 | [7 empty] | 90
[22 empty] | 95 | [7 empty] | 95 | [6 empty] | 95 | [7 empty] | 95
[22 empty] | 100 | [7 empty] | 100 | [6 empty] | 100 | [7 empty] | 100
Результаты испытаний | [11 empty] | Результаты испытаний | [9 empty] | 105 | [7 empty] | 105 | [6 empty] | 105 | [7 empty] | 105
[22 empty] | 110 | [7 empty] | 110 | [6 empty] | 110 | [7 empty] | 110
[22 empty] | 115 | [7 empty] | 115 | [6 empty] | 115 | [7 empty] | 115
[22 empty] | 120 | [7 empty] | 120 | [6 empty] | 120 | [7 empty] | 120
[22 empty] | 125 | [7 empty] | 125 | [6 empty] | 125 | [7 empty] | 125
[22 empty] | 130 | [7 empty] | 130 | [6 empty] | 130 | [7 empty] | 130
[22 empty] | 135 | [7 empty] | 135 | [6 empty] | 135 | [7 empty] | 135
[22 empty] | 140 | [7 empty] | 140 | [6 empty] | 140 | [7 empty] | 140
[22 empty] | 145 | [7 empty] | 145 | [6 empty] | 145 | [7 empty] | 145
[22 empty] | 150 | [7 empty] | 150 | [6 empty] | 150 | [7 empty] | 150
[22 empty] | 155 | [7 empty] | 155 | [6 empty] | 155 | [7 empty] | 155
[22 empty] | 160 | [7 empty] | 160 | [6 empty] | 160 | [7 empty] | 160
[22 empty] | 165 | [7 empty] | 165 | [6 empty] | 165 | [7 empty] | 165
[22 empty] | 170 | [7 empty] | 170 | [6 empty] | 170 | [7 empty] | 170
[22 empty] | 175 | [7 empty] | 175 | [6 empty] | 175 | [7 empty] | 175
[22 empty] | 180 | [7 empty] | 180 | [6 empty] | 180 | [7 empty] | 180
[13 empty] | Давление в камере, Мпа σ3 | Вертикальная нагрузка, Мпа σ1 | Поровое давление, Мпа u
| K0, д.е. | 0.398185 |  |  |  |  | Коэфф. Точки | [5 empty] | 0.110838 | 0.4900033 | [5 empty] | 1 | [6 empty] | σ3,кПа | σ1,кПа | u, кПа |  |  |  | 4
| q_zg, МПа | 0.04413403 | [10 empty] | 0.210838 | 0.8922824 | [27 empty] | δ3, Мпа | δ1-δ3, МПа | δ1, МПа | δ1, КПа
|  |  | Модуль деформации, МПа: | [9 empty] | 0.310838 | 1.294562 | [21 empty] | С, МПа:
|  |  | Е0= |  | Точки модуля (полное напр.), МПа |  |  |  | 0.04413403 | 0.07061444 | [25 empty] | φ, град:
|  |  | E50 = |  | qf (полное напр.), МПа |  |  |  | 0.1664469 | [26 empty] | E, Мпа
|  |  | Коэф. Поперечной деформации, ϑ = | [9 empty] | Эффективные значения угла внутреннего трения и удельного сцепления ϕ', С' | [13 empty] | x | 0
[13 empty] | ϕ', град. = | 37 | [12 empty] | y |  |  |  | С, кПа | φ,°
[13 empty] | С', МПа = | 0.011
| Исполнитель: | [6 empty] | Морозов Д.С. |  |  |  |  | Исполнитель: |  |  |  |  | Морозов Д.С.
| Начальник исп. лаборатории: | [6 empty] | Семиколенова Л.Г. |  |  |  |  | Начальник исп. лаборатории: |  |  |  |  | Семиколенова Л.Г.
Лист 1 , всего листов 2 | [11 empty] | Лист 2 , всего листов 2
Частичное воспроизведение протокола испытаний без письменного разрешения ООО «ИнжГео» ЗАПРЕЩАЕТСЯ | [11 empty] | Частичное воспроизведение протокола испытаний без письменного разрешения ООО «ИнжГео» ЗАПРЕЩАЕТСЯ
[5 empty] | второй график |  | первый график | [9 empty] | К Пуассона
dev50 | epsE50 | ind | devE0 | epsE0 | dev | eps | sigma |  | dev1 | eps1 | dev2 | eps2 | dev3 | eps3 |  | Глины
0.05560887 | 0.001616735 |  |  |  | 0.02648042 | 0.0005389115 |  |  | 0 | 0 | 0 | 0 | 0 | 0 |  | < 0 | 0,20-0,30
ind |  |  |  |  | 0.05560887 | 0.001616735 |  |  | 0.0665028 | 0.00135342 | 0.1265028 | 0.001439809 | 0.1865028 | 0.001487275 |  | 0-0,25 | 0,30-0,38
2 |  |  |  |  | 0.06316669 | 0.003180693 |  |  | 0.1597316 | 0.003205251 | 0.2765438 | 0.003207856 | 0.3847494 | 0.003209287 |  | 0,25< | 0,38-0,45
E0 |  |  |  |  | 0.0647633 | 0.004771039 |  |  | 0.1895827 | 0.00406026 | 0.3407222 | 0.004319426 | 0.4918618 | 0.004461824 |  | Суглинки | 0,35-0,37
epsE0 | devE0 |  |  |  | 0.07336324 | 0.006361386 |  |  | 0.2214429 | 0.006410502 | 0.3892622 | 0.006415711 | 0.5595822 | 0.006418574 |  | Пески и супеси | 0,30-0,35
0.0005389115 | 0.02648042 |  |  |  | 0.07406826 | 0.007951732 |  |  | 0.2398799 | 0.008013127 | 0.4199039 | 0.008019639 | 0.6039753 | 0.008023217
[5 empty] | 0.0829801 | 0.009542079 |  |  | 0.2568647 | 0.009615753 | 0.4540838 | 0.009623567 | 0.645026 | 0.00962786
График E50 |  | График E |  |  | 0.08720049 | 0.01113243 |  |  | 0.2703057 | 0.01121838 | 0.4821411 | 0.01122749 | 0.6916989 | 0.0112325
eps | q | sigma |  |  | 0.08883117 | 0.01272277 |  |  | 0.284211 | 0.012821 | 0.5057151 | 0.01283142 | 0.7206585 | 0.01283715
Горизонтальная линия E50 |  | Касательная |  |  | 0.0859739 | 0.01431312 |  |  | 0.292889 | 0.01442363 | 0.521745 | 0.01443535 | 0.749469 | 0.01444179
0 |  | a | b |  | 0.08973039 | 0.01590346 |  |  | 0.3029479 | 0.01602625 | 0.5368701 | 0.01603928 | 0.7775951 | 0.01604643
|  |  | 0 |  | 0.09320241 | 0.01749381 |  |  | 0.3111959 | 0.01762888 | 0.5516295 | 0.01764321 | 0.8023012 | 0.01765108
Вертикальная линия E50 |  | p1 и p2 |  |  | 0.09249167 | 0.01908416 |  |  | 0.3176414 | 0.01923151 | 0.5689626 | 0.01924713 | 0.8209517 | 0.01925572
| 0 | 0 |  |  | 0.08769994 | 0.0206745 |  |  | 0.3221927 | 0.02083413 | 0.5797084 | 0.02085106 | 0.8352111 | 0.02086036
[5 empty] | 0.09592894 | 0.02226485 |  |  | 0.3268579 | 0.02243676 | 0.5858064 | 0.02245499 | 0.8509438 | 0.02246501
Касательная линия E50 |  |  |  |  | 0.09822208 | 0.0238552 |  |  | 0.3320453 | 0.02403938 | 0.5997957 | 0.02405892 | 0.8644144 | 0.02406965
0 | 0 | Горизонтальная 1 |  |  | 0.09348625 | 0.02544554 |  |  | 0.3383639 | 0.02564201 | 0.6043192 | 0.02566284 | 0.8759899 | 0.02567429
[5 empty] | 0.09170864 | 0.02703589 |  |  | 0.3434577 | 0.02724463 | 0.6128537 | 0.02726677 | 0.8868734 | 0.02727894
Горизонтальная линия qкр |  |  |  |  | 0.1008813 | 0.02862624 |  |  | 0.3462182 | 0.02884726 | 0.6190555 | 0.0288707 | 0.8988264 | 0.02888358
Горизонтальная линия q |  | Горизонтальная 2 |  |  | 0.09999618 | 0.03021658 |  |  | 0.3504174 | 0.03044988 | 0.6277743 | 0.03047463 | 0.9044764 | 0.03048822
0 |  | 0 |  |  | 0.1000454 | 0.03180693 |  |  | 0.3555274 | 0.03205251 | 0.63426 | 0.03207856 | 0.920951 | 0.03209287
[5 empty] | 0.09602089 | 0.03339728 |  |  | 0.3595206 | 0.03365513 | 0.6403625 | 0.03368248 | 0.9306776 | 0.03369751
Вертикальная линия q |  |  |  |  | 0.1059147 | 0.03498762 |  |  | 0.3619689 | 0.03525776 | 0.6518316 | 0.03528641 | 0.9346839 | 0.03530215
| 0 |  |  |  | 0.105719 | 0.03657797 |  |  | 0.3643447 | 0.03686039 | 0.6548172 | 0.03689034 | 0.9497973 | 0.0369068
[5 empty] | 0.1034256 | 0.03816831 |  |  | 0.3673201 | 0.03846301 | 0.6582692 | 0.03849427 | 0.9489453 | 0.03851144
[5 empty] | 0.1050266 | 0.03975866 |  |  | 0.3694672 | 0.04006564 | 0.6652374 | 0.0400982 | 0.9637556 | 0.04011608
[5 empty] | 0.101514 | 0.04134901 |  |  | 0.3719583 | 0.04166826 | 0.6662718 | 0.04170212 | 0.9637555 | 0.04172073
[5 empty] | 0.09987991 | 0.04293935 |  |  | 0.3743654 | 0.04327089 | 0.673722 | 0.04330605 | 0.9745726 | 0.04332537
[5 empty] | 0.1112177 | 0.0445297 |  |  | 0.3771608 | 0.04487351 | 0.6727381 | 0.04490998 | 0.9700345 | 0.04493001
[5 empty] | 0.1082152 | 0.04612005 |  |  | 0.3749166 | 0.04647614 | 0.6748699 | 0.04651391 | 0.9797687 | 0.04653466
[5 empty] | 0.1031944 | 0.04771039 |  |  | 0.3791653 | 0.04807876 | 0.6814444 | 0.04811783 | 0.9837235 | 0.0481393
[5 empty] | 0.1041036 | 0.04930074 |  |  | 0.3761331 | 0.04968139 | 0.6793132 | 0.04972176 | 0.9773947 | 0.04974394
[5 empty] | 0.1029485 | 0.05089109 |  |  | 0.375289 | 0.05128402 | 0.6758319 | 0.05132569 | 0.9783901 | 0.05134859
[5 empty] | 0.1087331 | 0.05248143 |  |  | 0.3767177 | 0.05288664 | 0.674138 | 0.05292962 | 0.9750864 | 0.05295323
[5 empty] | 0.1004618 | 0.05407178 |  |  | 0.3760339 | 0.05448927 | 0.6730578 | 0.05453355 | 0.9745219 | 0.05455787
[5 empty] | 0.1101386 | 0.05566213 |  |  | 0.3753521 | 0.05609189 | 0.6741179 | 0.05613747 | 0.9697347 | 0.05616252
[5 empty] | 0.1087678 | 0.05725247 |  |  | 0.3730871 | 0.05769452 | 0.6706446 | 0.0577414 | 0.9695631 | 0.05776716
[5 empty] | 0.1053536 | 0.05884282 |  |  | 0.3738536 | 0.05929714 | 0.6726644 | 0.05934533 | 0.9664452 | 0.05937181
[5 empty] | 0.1049002 | 0.06043317 |  |  | 0.3698661 | 0.06089977 | 0.6645036 | 0.06094926 | 0.9606192 | 0.06097645
[5 empty] | 0.09841188 | 0.06202351 |  |  | 0.3694395 | 0.06250239 | 0.6631888 | 0.06255318 | 0.9622234 | 0.06258109
[5 empty] | 0.1048927 | 0.06361386 |  |  | 0.3662882 | 0.06410502 | 0.6599463 | 0.06415711 | 0.9544958 | 0.06418574
[5 empty] | 0.100347 | 0.0652042 |  |  | 0.3674271 | 0.06570764 | 0.6614025 | 0.06576104 | 0.9536749 | 0.06579038
[5 empty] | 0.09877889 | 0.06679455 |  |  | 0.3658707 | 0.06731027 | 0.654584 | 0.06736497 | 0.9428986 | 0.06739502
[5 empty] | 0.1031926 | 0.0683849 |  |  | 0.3621338 | 0.0689129 | 0.649717 | 0.0689689 | 0.9399052 | 0.06899967
[5 empty] | 0.1045923 | 0.06997524 |  |  | 0.358731 | 0.07051552 | 0.6515281 | 0.07057282 | 0.936633 | 0.07060431
[5 empty] | 0.1009823 | 0.07156559 |  |  | 0.3600769 | 0.07211815 | 0.6440437 | 0.07217675 | 0.9324201 | 0.07220895
[5 empty] | 0.1013668 | 0.07315594 |  |  | 0.3580863 | 0.07372077 | 0.6433901 | 0.07378068 | 0.9303047 | 0.0738136
[5 empty] | 0.1037498 | 0.07474628 |  |  | 0.3558738 | 0.0753234 | 0.6349938 | 0.07538461 | 0.921125 | 0.07541824
[5 empty] | 0.09213572 | 0.07633663 |  |  | 0.3533541 | 0.07692602 | 0.6333812 | 0.07698853 | 0.9173191 | 0.07702288
[5 empty] | 0.09252865 | 0.07792698 |  |  | 0.3504418 | 0.07852865 | 0.6269789 | 0.07859246 | 0.9140254 | 0.07862753
[5 empty] | 0.09287634 | 0.07951732 |  |  | 0.3490516 | 0.08013127 | 0.622913 | 0.08019639 | 0.906982 | 0.08023217
[5 empty] | 0.09113799 | 0.08110767 |  |  | 0.3458548 | 0.0817339 | 0.6227179 | 0.08180032 | 0.9008956 | 0.08183681
[5 empty] | 0.09132729 | 0.08269802 |  |  | 0.3436565 | 0.08333652 | 0.6150853 | 0.08340425 | 0.8920432 | 0.08344146
[5 empty] | 0.09645793 | 0.08428836 |  |  | 0.3414012 | 0.08493915 | 0.60948 | 0.08500817 | 0.8848996 | 0.0850461
[5 empty] | 0.09154362 | 0.08587871 |  |  | 0.3384368 | 0.08654178 | 0.609088 | 0.0866121 | 0.8749893 | 0.08665074
[5 empty] | 0.08959805 | 0.08746905 |  |  | 0.3361112 | 0.0881444 | 0.5986956 | 0.08821603 | 0.8657367 | 0.08825539
[5 empty] | 0.09163491 | 0.0890594 |  |  | 0.331072 | 0.08974703 | 0.5992887 | 0.08981996 | 0.8607663 | 0.08986003
[5 empty] | 0.08866792 | 0.09064975 |  |  | 0.3273671 | 0.09134965 | 0.5892535 | 0.09142389 | 0.8503026 | 0.09146467
[5 empty] | 0.08871075 | 0.09224009 |  |  | 0.3243442 | 0.09295228 | 0.581976 | 0.09302781 | 0.8407699 | 0.09306932
[5 empty] | 0.09177711 | 0.09383044 |  |  | 0.3195511 | 0.0945549 | 0.5799424 | 0.09463174 | 0.8326928 | 0.09467396
[5 empty] | 0.08688071 | 0.09542079 |  |  | 0.3174357 | 0.09615753 | 0.5690387 | 0.09623567 | 0.8235957 | 0.0962786
[5 empty] | 0.08900398 | 0.09701113 |  |  | 0.3144457 | 0.09776015 | 0.5657511 | 0.0978396 | 0.817703 | 0.09788325
[5 empty] | 0.09005037 | 0.09860148 |  |  | 0.3111408 | 0.09936278 | 0.5580626 | 0.09944352 | 0.8077272 | 0.09948789
[5 empty] | 0.09002914 | 0.1001918 |  |  | 0.3101791 | 0.1009654 | 0.5580509 | 0.1010475 | 0.8032782 | 0.1010925
[5 empty] | 0.0819599 | 0.1017822 |  |  | 0.30378 | 0.102568 | 0.546598 | 0.1026514 | 0.7899811 | 0.1026972
[5 empty] | 0.07786226 | 0.1033725 |  |  | 0.3004117 | 0.1041707 | 0.5449272 | 0.1042553 | 0.7822139 | 0.1043018
[5 empty] | 0.08475582 | 0.1049629 |  |  | 0.2959427 | 0.1057733 | 0.5354617 | 0.1058592 | 0.7704548 | 0.1059065
[5 empty] | 0.07466019 | 0.1065532 |  |  | 0.2945415 | 0.1073759 | 0.5317249 | 0.1074632 | 0.7676819 | 0.1075111
[5 empty] | 0.08359498 | 0.1081436 |  |  | 0.2909764 | 0.1089785 | 0.5246398 | 0.1090671 | 0.7586734 | 0.1091157
[5 empty] | 0.08157979 | 0.1097339 |  |  | 0.2880158 | 0.1105812 | 0.5183298 | 0.110671 | 0.7455075 | 0.1107204
[5 empty] | 0.07563424 | 0.1113243 |  |  | 0.2837282 | 0.1121838 | 0.5073182 | 0.1122749 | 0.7337623 | 0.112325
[5 empty] | 0.07977794 | 0.1129146 |  |  | 0.2785819 | 0.1137864 | 0.503328 | 0.1138789 | 0.7313159 | 0.1139297
[5 empty] | 0.07303048 | 0.1145049 |  |  | 0.2752454 | 0.115389 | 0.4991827 | 0.1154828 | 0.7160465 | 0.1155343
[5 empty] | 0.07641148 | 0.1160953 |  |  | 0.272787 | 0.1169917 | 0.4934055 | 0.1170867 | 0.7082323 | 0.117139
[5 empty] | 0.07594054 | 0.1176856 |  |  | 0.2734752 | 0.1185943 | 0.4874195 | 0.1186907 | 0.7028513 | 0.1187436
[5 empty] | 0.07363727 | 0.119276 |  |  | 0.2706784 | 0.1201969 | 0.484848 | 0.1202946 | 0.7072818 | 0.1203483
[5 empty] | 0.07352129 | 0.1208663 |  |  | 0.2701649 | 0.1217995 | 0.4815143 | 0.1218985 | 0.7031019 | 0.1219529
[5 empty] | 0.07353347 | 0.1224567 |  |  | 0.2709033 | 0.1234022 | 0.4852416 | 0.1235024 | 0.6972897 | 0.1235575
[5 empty] | 0.07957521 | 0.124047 |  |  | 0.2681531 | 0.1250048 | 0.4809056 | 0.1251064 | 0.696355 | 0.1251622
[5 empty] | 0.07764457 | 0.1256374 |  |  | 0.2708033 | 0.1266074 | 0.4862584 | 0.1267103 | 0.6988065 | 0.1267668
[5 empty] | 0.0687401 | 0.1272277 |  |  | 0.2694487 | 0.12821 | 0.4838836 | 0.1283142 | 0.6998076 | 0.1283715
[5 empty] | 0.07586037 | 0.1288181 |  |  | 0.2699843 | 0.1298127 | 0.483172 | 0.1299182 | 0.7049453 | 0.1299761
[5 empty] | 0.07800393 | 0.1304084 |  |  | 0.2717051 | 0.1314153 | 0.4832147 | 0.1315221 | 0.6996065 | 0.1315808
[5 empty] | 0.08016933 | 0.1319988 |  |  | 0.2720061 | 0.1330179 | 0.4900025 | 0.133126 | 0.7067782 | 0.1331854
[5 empty] | 0.07535515 | 0.1335891 |  |  | 0.2705822 | 0.1346205 | 0.4905264 | 0.1347299 | 0.7084471 | 0.13479
[5 empty] | 0.07055994 | 0.1351794 |  |  | 0.2731284 | 0.1362232 | 0.4895774 | 0.1363339 | 0.7087003 | 0.1363947
[5 empty] | 0.07278226 | 0.1367698 |  |  | 0.2723397 | 0.1378258 | 0.4929463 | 0.1379378 | 0.7060246 | 0.1379993
[5 empty] | 0.07902066 | 0.1383601 |  |  | 0.273311 | 0.1394284 | 0.4937241 | 0.1395417 | 0.7098069 | 0.139604
[5 empty] | 0.07627371 | 0.1399505 |  |  | 0.2733373 | 0.141031 | 0.4946019 | 0.1411456 | 0.7126343 | 0.1412086
[5 empty] | 0.07358031 | 0.1415408 |  |  | 0.2737137 | 0.1426337 | 0.4967704 | 0.1427496 | 0.7137934 | 0.1428133
[5 empty] | 0.07211349 | 0.1431312 |  |  | 0.2758592 | 0.1442363 | 0.4998315 | 0.1443535 | 0.7174538 | 0.1444179
[5 empty] | 0.07685587 | 0.1447215 |  |  | 0.2785177 | 0.1458389 | 0.4977301 | 0.1459574 | 0.7231625 | 0.1460225
[5 empty] | 0.08376396 | 0.1463119 |  |  | 0.2821754 | 0.1474415 | 0.5026114 | 0.1475614 | 0.7286436 | 0.1476272
[5 empty] | 0.08379427 | 0.1479022 |  |  | 0.2826806 | 0.1490442 | 0.5085021 | 0.1491653 | 0.741302 | 0.1492318
[5 empty] | 0.08590331 | 0.1494926 |  |  | 0.2897816 | 0.1506468 | 0.5202289 | 0.1507692 | 0.7452425 | 0.1508365
[5 empty] | 0.08004758 | 0.1510829 |  |  | 0.2916267 | 0.1522494 | 0.5223182 | 0.1523731 | 0.7584699 | 0.1524411
[5 empty] | 0.08818359 | 0.1526733 |  |  | 0.2941641 | 0.153852 | 0.5284969 | 0.1539771 | 0.7701891 | 0.1540458
[5 empty] | 0.08326785 | 0.1542636 |  |  | 0.298542 | 0.1554547 | 0.5407914 | 0.155581 | 0.778305 | 0.1556504
[5 empty] | 0.08425686 | 0.155854 |  |  | 0.3026088 | 0.1570573 | 0.5477284 | 0.1571849 | 0.7824223 | 0.1572551
[5 empty] | 0.0801125 | 0.1574443 |  |  | 0.3066127 | 0.1586599 | 0.5531346 | 0.1587889 | 0.7936458 | 0.1588597
[5 empty] | 0.08191008 | 0.1590346 |  |  | 0.310469 | 0.1602625 | 0.5563205 | 0.1603928 | 0.7998769 | 0.1604643
[5 empty] | 0.08668855 | 0.160625 |  |  | 0.312393 | 0.1618652 | 0.5591297 | 0.1619967 | 0.8065748 | 0.162069
[5 empty] | 0.08844929 | 0.1622153 |  |  | 0.3161519 | 0.1634678 | 0.5659213 | 0.1636006 | 0.8134021 | 0.1636736
[5 empty] | 0.08919368 | 0.1638057 |  |  | 0.3174507 | 0.1650704 | 0.5706039 | 0.1652046 | 0.8228713 | 0.1652783
[5 empty] | 0.0869231 | 0.165396 |  |  | 0.3215941 | 0.166673 | 0.5757861 | 0.1668085 | 0.832895 | 0.1668829
[5 empty] | 0.09463893 | 0.1669864 |  |  | 0.321087 | 0.1682757 | 0.5806767 | 0.1684124 | 0.8359857 | 0.1684876
[5 empty] | 0.09334255 | 0.1685767 |  |  | 0.3237341 | 0.1698783 | 0.5801842 | 0.1700163 | 0.838556 | 0.1700922
[5 empty] | 0.09003533 | 0.1701671 |  |  | 0.3276403 | 0.1714809 | 0.5879174 | 0.1716203 | 0.8521183 | 0.1716968
[5 empty] | 0.09271867 | 0.1717574 |  |  | 0.3303104 | 0.1730836 | 0.5937849 | 0.1732242 | 0.8503852 | 0.1733015
[5 empty] | 0.09739393 | 0.1733478 |  |  | 0.3325491 | 0.1746862 | 0.5943955 | 0.1748281 | 0.8639693 | 0.1749061
[5 empty] | 0.0990625 | 0.1749381 |  |  | 0.3361614 | 0.1762888 | 0.6023577 | 0.1764321 | 0.8694831 | 0.1765108
[5 empty] | 0.09473862 | 0.1765285 |  |  | 0.334752 | 0.1778914 | 0.6026803 | 0.178036 | 0.8687391 | 0.1781154
[5 empty] | 0.09545384 | 0.1781188 |  |  | 0.3392188 | 0.1794941 | 0.6099176 | 0.1796399 | 0.8743438 | 0.1797201
[5 empty] | 0.09018815 | 0.1797091 |  |  | 0.3433067 | 0.1810967 | 0.6155821 | 0.1812438 | 0.8872828 | 0.1813247
[5 empty] | 0.1019178 | 0.1812995 |  |  | 0.3438331 | 0.1826993 | 0.6202263 | 0.1828478 | 0.8911453 | 0.1829293
[5 empty] | 0.09661919 | 0.1828898 |  |  | 0.3472154 | 0.1843019 | 0.6206012 | 0.1844517 | 0.8984157 | 0.184534
[5 empty] | 0.1022685 | 0.1844802 |  |  | 0.3473707 | 0.1859046 | 0.6257579 | 0.1860556 | 0.9032789 | 0.1861386
[5 empty] | 0.1038421 | 0.1860705 |  |  | 0.3527164 | 0.1875072 | 0.6294473 | 0.1876596 | 0.9086194 | 0.1877433
[5 empty] | 0.09631632 | 0.1876609 |  |  | 0.3537699 | 0.1891098 | 0.6372205 | 0.1892635 | 0.910822 | 0.1893479
[5 empty] | 0.09366737 | 0.1892512 |  |  | 0.3548484 | 0.1907124 | 0.6346285 | 0.1908674 | 0.9209712 | 0.1909526
[5 empty] | 0.09893534 | 0.1908416 |  |  | 0.3565932 | 0.1923151 | 0.6360493 | 0.1924713 | 0.9190801 | 0.1925572
[5 empty] | 0.1051972 | 0.1924319 |  |  | 0.3562047 | 0.1939177 | 0.636791 | 0.1940753 | 0.9240529 | 0.1941618
[5 empty] | 0.1004534 | 0.1940223 |  |  | 0.3582966 | 0.1955203 | 0.6399976 | 0.1956792 | 0.929675 | 0.1957665
[5 empty] | 0.09970386 | 0.1956126 |  |  | 0.3575687 | 0.1971229 | 0.6456684 | 0.1972831 | 0.9263454 | 0.1973711
[5 empty] | 0.1009484 | 0.197203 |  |  | 0.3607206 | 0.1987256 | 0.645203 | 0.198887 | 0.9268634 | 0.1989758
[5 empty] | 0.09718696 | 0.1987933 |  |  | 0.3591521 | 0.2003282 | 0.6458007 | 0.200491 | 0.9348282 | 0.2005804
[5 empty] | 0.1004195 | 0.2003837 |  |  | 0.3619627 | 0.2019308 | 0.6508611 | 0.2020949 | 0.9368391 | 0.2021851
[5 empty] | 0.1036458 | 0.201974 |  |  | 0.3611523 | 0.2035334 | 0.6505835 | 0.2036988 | 0.9383952 | 0.2037897
[5 empty] | 0.09986599 | 0.2035643 |  |  | 0.3636205 | 0.2051361 | 0.6472674 | 0.2053028 | 0.9342957 | 0.2053944
[5 empty] | 0.1060798 | 0.2051547 |  |  | 0.3613669 | 0.2067387 | 0.6545124 | 0.2069067 | 0.9444399 | 0.206999
[5 empty] | 0.09728726 | 0.206745 |  |  | 0.3617914 | 0.2083413 | 0.6549177 | 0.2085106 | 0.9402269 | 0.2086036
[5 empty] | 0.09748821 | 0.2083354 |  |  | 0.3656936 | 0.2099439 | 0.654483 | 0.2101145 | 0.944456 | 0.2102083
[5 empty] | 0.1026826 | 0.2099257 |  |  | 0.3650732 | 0.2115466 | 0.6524076 | 0.2117185 | 0.9463264 | 0.2118129
[5 empty] | 0.1018703 | 0.2115161 |  |  | 0.3666298 | 0.2131492 | 0.6591909 | 0.2133224 | 0.9458372 | 0.2134176
[5 empty] | 0.1010512 | 0.2131064 |  |  | 0.3649633 | 0.2147518 | 0.6576325 | 0.2149263 | 0.9494877 | 0.2150222
[5 empty] | 0.1052254 | 0.2146968 |  |  | 0.3686732 | 0.2163544 | 0.6603318 | 0.2165303 | 0.9486772 | 0.2166269
[5 empty] | 0.1063926 | 0.2162871 |  |  | 0.3667593 | 0.2179571 | 0.6617883 | 0.2181342 | 0.9558047 | 0.2182315
[5 empty] | 0.1045527 | 0.2178775 |  |  | 0.3682213 | 0.2195597 | 0.6623013 | 0.2197381 | 0.9501695 | 0.2198361
[5 empty] | 0.1067058 | 0.2194678 |  |  | 0.3668588 | 0.2211623 | 0.6595704 | 0.221342 | 0.9592708 | 0.2214408
[5 empty] | 0.1058517 | 0.2210582 |  |  | 0.3695717 | 0.2227649 | 0.664695 | 0.222946 | 0.9523079 | 0.2230454
[5 empty] | 0.1079903 | 0.2226485 |  |  | 0.3695594 | 0.2243676 | 0.6610745 | 0.2245499 | 0.9629798 | 0.2246501
[5 empty] | 0.1001216 | 0.2242388 |  |  | 0.3716218 | 0.2259702 | 0.6617084 | 0.2261538 | 0.958686 | 0.2262547
[5 empty] | 0.1002454 | 0.2258292 |  |  | 0.3699586 | 0.2275728 | 0.6688962 | 0.2277577 | 0.9604254 | 0.2278594
[5 empty] | 0.1063617 | 0.2274195 |  |  | 0.3720694 | 0.2291754 | 0.6637373 | 0.2293617 | 0.9630974 | 0.229464
[5 empty] | 0.1054704 | 0.2290099 |  |  | 0.370554 | 0.2307781 | 0.6675312 | 0.2309656 | 0.9625012 | 0.2310686
[5 empty] | 0.1075713 | 0.2306002 |  |  | 0.373212 | 0.2323807 | 0.6697772 | 0.2325695 | 0.9630359 | 0.2326733
[5 empty] | 0.1026645 | 0.2321906 |  |  | 0.3704431 | 0.2339833 | 0.6669749 | 0.2341735 | 0.9677008 | 0.2342779
[5 empty] | 0.09874974 | 0.2337809 |  |  | 0.3732471 | 0.2355859 | 0.6694237 | 0.2357774 | 0.9688951 | 0.2358826
[5 empty] | 0.108827 | 0.2353713 |  |  | 0.3743236 | 0.2371886 | 0.6704231 | 0.2373813 | 0.967518 | 0.2374872
[5 empty] | 0.1088963 | 0.2369616 |  |  | 0.3725723 | 0.2387912 | 0.6677725 | 0.2389852 | 0.9666687 | 0.2390919
[5 empty] | 0.1089574 | 0.238552 |  |  | 0.3737929 | 0.2403938 | 0.6695714 | 0.2405892 | 0.9646464 | 0.2406965
[5 empty] | 0.1060102 | 0.2401423 |  |  | 0.3749851 | 0.2419964 | 0.6736192 | 0.2421931 | 0.9694503 | 0.2423012
[5 empty] | 0.09905477 | 0.2417327 |  |  | 0.3733487 | 0.2435991 | 0.6697154 | 0.243797 | 0.9645796 | 0.2439058
[5 empty] | 0.1040909 | 0.243323 |  |  | 0.3734832 | 0.2452017 | 0.6711593 | 0.245401 | 0.9676335 | 0.2455104
[5 empty] | 0.1071185 | 0.2449134 |  |  | 0.3722884 | 0.2468043 | 0.6744506 | 0.2470049 | 0.9661113 | 0.2471151
[5 empty] | 0.1051376 | 0.2465037 |  |  | 0.3744641 | 0.2484069 | 0.6697886 | 0.2486088 | 0.9668121 | 0.2487197
[5 empty] | 0.101148 | 0.248094 |  |  | 0.3741098 | 0.2500096 | 0.6729727 | 0.2502127 | 0.9699351 | 0.2503244
[5 empty] | 0.1061364 | 0.2496844 |  |  | 0.3719253 | 0.2516122 | 0.6741025 | 0.2518167 | 0.9714796 | 0.251929
[5 empty] | 0.1009194 | 0.2512747 |  |  | 0.3727673 | 0.2532148 | 0.670133 | 0.2534206 | 0.9675103 | 0.2535337
[5 empty] | 0.1094591 | 0.2528651 |  |  | 0.3701373 | 0.2548174 | 0.6658898 | 0.2550245 | 0.9685651 | 0.2551383
[5 empty] | 0.1007828 | 0.2544554 |  |  | 0.3698304 | 0.2564201 | 0.6631422 | 0.2566284 | 0.9546863 | 0.2567429
[5 empty] | 0.09991764 | 0.2560458 |  |  | 0.3683412 | 0.2580227 | 0.6618612 | 0.2582324 | 0.9492211 | 0.2583476
[5 empty] | 0.1068908 | 0.2576361 |  |  | 0.3621647 | 0.2596253 | 0.6524176 | 0.2598363 | 0.9465165 | 0.2599522
[5 empty] | 0.09472948 | 0.2592265 |  |  | 0.3601958 | 0.261228 | 0.6434825 | 0.2614402 | 0.9333195 | 0.2615569
[5 empty] | 0.1044609 | 0.2608168 |  |  | 0.3565292 | 0.2628306 | 0.6405266 | 0.2630442 | 0.9217772 | 0.2631615
[5 empty] | 0.09511219 | 0.2624072 |  |  | 0.35256 | 0.2644332 | 0.6328209 | 0.2646481 | 0.9153367 | 0.2647662
[5 empty] | 0.09571059 | 0.2639975 |  |  | 0.3465829 | 0.2660358 | 0.6196363 | 0.266252 | 0.8966449 | 0.2663708
[5 empty] | 0.1002833 | 0.2655879 |  |  | 0.3423927 | 0.2676385 | 0.6135437 | 0.2678559 | 0.887349 | 0.2679754
[5 empty] | 0.09885747 | 0.2671782 |  |  | 0.3354845 | 0.2692411 | 0.6054141 | 0.2694599 | 0.871696 | 0.2695801
[5 empty] | 0.08646032 | 0.2687685 |  |  | 0.331653 | 0.2708437 | 0.5988183 | 0.2710638 | 0.855633 | 0.2711847
[5 empty] | 0.08511904 | 0.2703589 |  |  | 0.3260931 | 0.2724463 | 0.5879272 | 0.2726677 | 0.851907 | 0.2727894
[5 empty] | 0.08686082 | 0.2719492 |  |  | 0.3239997 | 0.274049 | 0.5774118 | 0.2742717 | 0.8393651 | 0.274394
[5 empty] | 0.0857078 | 0.2735396 |  |  | 0.3180667 | 0.2756516 | 0.5744423 | 0.2758756 | 0.8258538 | 0.2759987
[5 empty] | 0.08258452 | 0.2751299 |  |  | 0.3152105 | 0.2772542 | 0.5633068 | 0.2774795 | 0.8173377 | 0.2776033
[5 empty] | 0.08845709 | 0.2767203 |  |  | 0.30934 | 0.2788568 | 0.5551455 | 0.2790834 | 0.8074845 | 0.2792079
[5 empty] | 0.08732546 | 0.2783106 |  |  | 0.305955 | 0.2804595 | 0.5490581 | 0.2806874 | 0.7926935 | 0.2808126
[5 empty] | 0.08318955 | 0.279901 |  |  | 0.3017552 | 0.2820621 | 0.5419441 | 0.2822913 | 0.7814642 | 0.2824172
[5 empty] | 0.07904931 | 0.2814913 |  |  | 0.2998405 | 0.2836647 | 0.5351033 | 0.2838952 | 0.7787959 | 0.2840219
[5 empty] | 0.08590467 | 0.2830817 |  |  | 0.2939105 | 0.2852673 | 0.5287351 | 0.2854992 | 0.7686882 | 0.2856265
[5 empty] | 0.08375557 | 0.284672 |  |  | 0.2894652 | 0.28687 | 0.5242391 | 0.2871031 | 0.7547404 | 0.2872312
[5 empty] | 0.07560194 | 0.2862624 |  |  | 0.2860042 | 0.2884726 | 0.518315 | 0.288707 | 0.7479519 | 0.2888358
[5 empty] | 0.07244372 | 0.2878527 |  |  | 0.2836274 | 0.2900752 | 0.5099623 | 0.2903109 | 0.7373221 | 0.2904405
[5 empty] | 0.08128084 | 0.2894431 |  |  | 0.2802344 | 0.2916778 | 0.5012807 | 0.2919149 | 0.7258505 | 0.2920451
[5 empty] | 0.07411324 | 0.2910334 |  |  | 0.2735252 | 0.2932805 | 0.4955697 | 0.2935188 | 0.7122365 | 0.2936497
[5 empty] | 0.07894085 | 0.2926237 |  |  | 0.2720994 | 0.2948831 | 0.484729 | 0.2951227 | 0.7004795 | 0.2952544
[5 empty] | 0.06976362 | 0.2942141 |  |  | 0.2682568 | 0.2964857 | 0.482658 | 0.2967266 | 0.6950789 | 0.296859
[5 empty] | 0.07658146 | 0.2958044 |  |  | 0.2625972 | 0.2980883 | 0.4701565 | 0.2983306 | 0.6864341 | 0.2984637
[5 empty] | 0.07439433 | 0.2973948 |  |  | 0.2593205 | 0.299691 | 0.462124 | 0.2999345 | 0.6729445 | 0.3000683
[5 empty] | 0.06520216 | 0.2989851 |  |  | 0.2540263 | 0.3012936 | 0.4614601 | 0.3015384 | 0.6591096 | 0.301673
[5 empty] | 0.07400488 | 0.3005755 |  |  | 0.2520144 | 0.3028962 | 0.4500645 | 0.3031424 | 0.6458288 | 0.3032776
[5 empty] | 0.06880243 | 0.3021658 |  |  | 0.2476846 | 0.3044988 | 0.4401366 | 0.3047463 | 0.6445014 | 0.3048822
[5 empty] | 0.06759474 | 0.3037562 |  |  | 0.2430368 | 0.3061015 | 0.4358761 | 0.3063502 | 0.6293269 | 0.3064869
[5 empty] | 0.06338175 | 0.3053465 |  |  | 0.2377705 | 0.3077041 | 0.4288826 | 0.3079541 | 0.6157047 | 0.3080915
[5 empty] | 0.05816339 | 0.3069369 |  |  | 0.2331858 | 0.3093067 | 0.4183557 | 0.3095581 | 0.6104343 | 0.3096962
[5 empty] | 0.0599396 | 0.3085272 |  |  | 0.2309822 | 0.3109093 | 0.4136949 | 0.311162 | 0.593215 | 0.3113008
[5 empty] | 0.05871032 | 0.3101176 |  |  | 0.2266596 | 0.312512 | 0.4051 | 0.3127659 | 0.5858462 | 0.3129055
[5 empty] | 0.06547548 | 0.3117079 |  |  | 0.2220178 | 0.3141146 | 0.3979704 | 0.3143699 | 0.5729274 | 0.3145101
[5 empty] | 0.05523502 | 0.3132983 |  |  | 0.2176565 | 0.3157172 | 0.3920058 | 0.3159738 | 0.564858 | 0.3161147
[5 empty] | 0.05798887 | 0.3148886 |  |  | 0.2122755 | 0.3173198 | 0.3840057 | 0.3175777 | 0.5511374 | 0.3177194
[5 empty] | 0.05773697 | 0.3164789 |  |  | 0.2095747 | 0.3189225 | 0.3745698 | 0.3191816 | 0.5415649 | 0.319324