## 1
Общество с ограниченной ответственностью "Инженерная геология" (ООО "ИнжГео") | [11 empty] | Общество с ограниченной ответственностью "Инженерная геология" (ООО "ИнжГео")
Юр. адрес: 117279, г. Москва, ул. Миклухо-Маклая, 36 а, этаж 5, пом. XXIII к. 76-84 | [11 empty] | Юр. адрес: 117279, г. Москва, ул. Миклухо-Маклая, 36 а, этаж 5, пом. XXIII к. 76-84 | [8 empty] | нагр |  |  | X0 | Y0 | R |  | нагр |  |  |  | X0 | Y0 | R | нагр |  |  |  | X0 | Y0 | R |  | нагр |  |  |  | X0 | Y0 | R
Телефон/факс +7 (495) 132-30-00, Адрес электронной почты inbox@inj-geo.ru | [11 empty] | Телефон/факс +7 (495) 132-30-00, Адрес электронной почты inbox@inj-geo.ru | [12 empty] | 0 | [7 empty] | 0 | [6 empty] | 0 | [7 empty] | 0
[21 empty] | девиатор | [6 empty] | девиатор | [6 empty] | девиатор | [7 empty] | девиатор
Испытательная лаборатория ООО «ИнжГео» | [11 empty] | Испытательная лаборатория ООО «ИнжГео» | [8 empty] | x0 | Угол | X | Y |  |  |  | x0 |  | Угол | X | Y |  |  | x0 |  | Угол | X | Y |  |  |  | x0 |  | Угол | X | Y
Адрес места осуществления деятельности лаборатории: г. Москва, просп. Вернадского, д. 51, стр. 1 | [11 empty] | Адрес места осуществления деятельности лаборатории: г. Москва, просп. Вернадского, д. 51, стр. 1 | [9 empty] | 0 | [7 empty] | 0 | [6 empty] | 0 | [7 empty] | 0
Телефон +7(910)4557682, E-mail: slg85@mail.ru | [11 empty] | Телефон +7(910)4557682, E-mail: slg85@mail.ru | [9 empty] | 5 | [7 empty] | 5 | [6 empty] | 5 | [7 empty] | 5
[22 empty] | 10 | [7 empty] | 10 | [6 empty] | 10 | [7 empty] | 10
[12 empty] | Протокол испытаний № 13-63/305 от 30-08-2023 | [9 empty] | 15 | [7 empty] | 15 | [6 empty] | 15 | [7 empty] | 15
[22 empty] | 20 | [7 empty] | 20 | [6 empty] | 20 | [7 empty] | 20
[12 empty] | Наименование и адрес заказчика: Переход трубопровода через р. Енисей | [9 empty] | 25 | [7 empty] | 25 | [6 empty] | 25 | [7 empty] | 25
[12 empty] | Наименование объекта: ООО Регионстрой | [9 empty] | 30 | [7 empty] | 30 | [6 empty] | 30 | [7 empty] | 30
Наименование используемого метода/методики: ГОСТ 12248.4-2020 | [11 empty] | Наименование используемого метода/методики: ГОСТ 12248.3-2020 | [9 empty] | 35 | [7 empty] | 35 | [6 empty] | 35 | [7 empty] | 35
Условия проведения испытания: температура окружающей среды (18 - 25)0С, влажность воздуха (40 - 75)% | [11 empty] | Условия проведения испытания: температура окружающей среды (18 - 25)0С, влажность воздуха (40 - 75)% | [9 empty] | 40 | [7 empty] | 40 | [6 empty] | 40 | [7 empty] | 40
[12 empty] | Дата получение объекта подлежащего испытаниям: 03-08-2023 | [9 empty] | 45 | [7 empty] | 45 | [6 empty] | 45 | [7 empty] | 45
[12 empty] | Дата испытания: 25.10.2022-19.11.2305 | [9 empty] | 50 | [7 empty] | 50 | [6 empty] | 50 | [7 empty] | 50
[22 empty] | 55 | [7 empty] | 55 | [6 empty] | 55 | [7 empty] | 55
Испытание грунтов методом трехосного сжатия | [11 empty] | Испытание грунтов методом трехосного сжатия | [9 empty] | 60 | [7 empty] | 60 | [6 empty] | 60 | [7 empty] | 60
[22 empty] | 65 | [7 empty] | 65 | [6 empty] | 65 | [7 empty] | 65
Лабораторный номер: | [6 empty] | We, д.е. = |  |  |  |  | Лабораторный номер: |  | 1340 |  |  |  | We, д.е. = | 0.198 |  |  | 70 | [7 empty] | 70 | [6 empty] | 70 | [7 empty] | 70
Номер скважины: | [6 empty] | ρ, г/см3 = |  |  |  |  | Номер скважины: |  | BH-005 |  |  |  | ρ, г/см3 = | 1.99 |  |  | 75 | [7 empty] | 75 | [6 empty] | 75 | [7 empty] | 75
Глубина отбора, м: | [6 empty] | ρs, г/см3 = |  |  |  |  | Глубина отбора, м: |  | 2.3 |  |  |  | ρs, г/см3 = | 2.73 |  |  | 80 | [7 empty] | 80 | [6 empty] | 80 | [7 empty] | 80
Наименование грунта: | [6 empty] | e, д.е. = |  |  |  |  | Наименование грунта: |  | Щебенистый грунт, заполнитель суглинок, слабольдистый, легкий пылеватый, после оттаивания текучепластичный |  |  |  | e, д.е. = | 0.6434874 |  |  | 85 | [7 empty] | 85 | [6 empty] | 85 | [7 empty] | 85
Схема проведения опыта: | [6 empty] | IL, д.е. = |  |  |  |  | Схема проведения опыта: |  | КД |  |  |  | IL, д.е. = | 0.8526798 |  |  | 90 | [7 empty] | 90 | [6 empty] | 90 | [7 empty] | 90
[22 empty] | 95 | [7 empty] | 95 | [6 empty] | 95 | [7 empty] | 95
[22 empty] | 100 | [7 empty] | 100 | [6 empty] | 100 | [7 empty] | 100
Результаты испытаний | [11 empty] | Результаты испытаний | [9 empty] | 105 | [7 empty] | 105 | [6 empty] | 105 | [7 empty] | 105
[22 empty] | 110 | [7 empty] | 110 | [6 empty] | 110 | [7 empty] | 110
[22 empty] | 115 | [7 empty] | 115 | [6 empty] | 115 | [7 empty] | 115
[22 empty] | 120 | [7 empty] | 120 | [6 empty] | 120 | [7 empty] | 120
[22 empty] | 125 | [7 empty] | 125 | [6 empty] | 125 | [7 empty] | 125
[22 empty] | 130 | [7 empty] | 130 | [6 empty] | 130 | [7 empty] | 130
[22 empty] | 135 | [7 empty] | 135 | [6 empty] | 135 | [7 empty] | 135
[22 empty] | 140 | [7 empty] | 140 | [6 empty] | 140 | [7 empty] | 140
[22 empty] | 145 | [7 empty] | 145 | [6 empty] | 145 | [7 empty] | 145
[22 empty] | 150 | [7 empty] | 150 | [6 empty] | 150 | [7 empty] | 150
[22 empty] | 155 | [7 empty] | 155 | [6 empty] | 155 | [7 empty] | 155
[22 empty] | 160 | [7 empty] | 160 | [6 empty] | 160 | [7 empty] | 160
[22 empty] | 165 | [7 empty] | 165 | [6 empty] | 165 | [7 empty] | 165
[22 empty] | 170 | [7 empty] | 170 | [6 empty] | 170 | [7 empty] | 170
[22 empty] | 175 | [7 empty] | 175 | [6 empty] | 175 | [7 empty] | 175
[22 empty] | 180 | [7 empty] | 180 | [6 empty] | 180 | [7 empty] | 180
[13 empty] | Давление в камере, Мпа σ3 | Вертикальная нагрузка, Мпа σ1 | Поровое давление, Мпа u
| K0, д.е. | 0.3843385 |  |  |  |  | Коэфф. Точки | [5 empty] | 0.05 | 0.2429922 | [5 empty] | 1 | [6 empty] | σ3,кПа | σ1,кПа | u, кПа |  |  |  | 4
| q_zg, МПа | 0.01921693 | [10 empty] | 0.15 | 0.6633667 | [27 empty] | δ3, Мпа | δ1-δ3, МПа | δ1, МПа | δ1, КПа
|  |  | Модуль деформации, МПа: | [9 empty] | 0.25 | 1.083741 | [21 empty] | С, МПа:
|  |  | Е0= |  | Точки модуля (полное напр.), МПа |  |  |  | 0.01921693 | 0.03074708 | [25 empty] | φ, град:
|  |  | E50 = |  | qf (полное напр.), МПа |  |  |  | 0.07075428 | [26 empty] | E, Мпа
|  |  | Коэф. Поперечной деформации, ϑ = | [9 empty] | Эффективные значения угла внутреннего трения и удельного сцепления ϕ', С' | [13 empty] | x | 0
[13 empty] | ϕ', град. = | 38 | [12 empty] | y |  |  |  | С, кПа | φ,°
[13 empty] | С', МПа = | 0.008
| Исполнитель: | [6 empty] | Морозов Д.С. |  |  |  |  | Исполнитель: |  |  |  |  | Морозов Д.С.
| Начальник исп. лаборатории: | [6 empty] | Семиколенова Л.Г. |  |  |  |  | Начальник исп. лаборатории: |  |  |  |  | Семиколенова Л.Г.
Лист 1 , всего листов 2 | [11 empty] | Лист 2 , всего листов 2
Частичное воспроизведение протокола испытаний без письменного разрешения ООО «ИнжГео» ЗАПРЕЩАЕТСЯ | [11 empty] | Частичное воспроизведение протокола испытаний без письменного разрешения ООО «ИнжГео» ЗАПРЕЩАЕТСЯ
[5 empty] | второй график |  | первый график | [9 empty] | К Пуассона
dev50 | epsE50 | ind | devE0 | epsE0 | dev | eps | sigma |  | dev1 | eps1 | dev2 | eps2 | dev3 | eps3 |  | Глины
0.02075428 | 0.0005023913 |  |  |  | 0.02075428 | 0.0005023913 |  |  | 0.03 | 0.0004357195 | 0.09 | 0.0004401207 | 0.15 | 0.0004110561 |  | < 0 | 0,20-0,30
ind |  |  |  |  | 0.02297414 | 0.001584747 |  |  | 0.09649608 | 0.001307158 | 0.2566834 | 0.001320362 | 0.4168707 | 0.001233168 |  | 0-0,25 | 0,30-0,38
2 |  |  |  |  | 0.02579143 | 0.003169493 |  |  | 0.1121783 | 0.003177582 | 0.2944787 | 0.003177714 | 0.4823388 | 0.003176838 |  | 0,25< | 0,38-0,45
E0 |  |  |  |  | 0.0251389 | 0.00475424 |  |  | 0.123423 | 0.004766372 | 0.3287973 | 0.004766571 | 0.5373268 | 0.004765257 |  | Суглинки | 0,35-0,37
epsE0 | devE0 |  |  |  | 0.02906655 | 0.006338987 |  |  | 0.1324846 | 0.006355163 | 0.3526586 | 0.006355429 | 0.5740161 | 0.006353676 |  | Пески и супеси | 0,30-0,35
0.0005023913 | 0.02075428 |  |  |  | 0.02862434 | 0.007923734 |  |  | 0.1414678 | 0.007943954 | 0.3766988 | 0.007944286 | 0.6093916 | 0.007942095
[5 empty] | 0.02986226 | 0.00950848 |  |  | 0.1483775 | 0.009532745 | 0.393154 | 0.009533143 | 0.6357385 | 0.009530514
График E50 |  | График E |  |  | 0.0298303 | 0.01109323 |  |  | 0.1524183 | 0.01112154 | 0.4058603 | 0.011122 | 0.6622416 | 0.01111893
eps | q | sigma |  |  | 0.03157842 | 0.01267797 |  |  | 0.1574949 | 0.01271033 | 0.4180539 | 0.01271086 | 0.6753861 | 0.01270735
Горизонтальная линия E50 |  | Касательная |  |  | 0.03315661 | 0.01426272 |  |  | 0.1611121 | 0.01429912 | 0.4263709 | 0.01429971 | 0.690557 | 0.01429577
0 |  | a | b |  | 0.03461485 | 0.01584747 |  |  | 0.1626746 | 0.01588791 | 0.4312474 | 0.01588857 | 0.7037393 | 0.01588419
|  |  | 0 |  | 0.03200313 | 0.01743221 |  |  | 0.165887 | 0.0174767 | 0.4391195 | 0.01747743 | 0.7159181 | 0.01747261
Вертикальная линия E50 |  | p1 и p2 |  |  | 0.03637142 | 0.01901696 |  |  | 0.1671542 | 0.01906549 | 0.4445234 | 0.01906629 | 0.7187783 | 0.01906103
| 0 | 0 |  |  | 0.03676969 | 0.02060171 |  |  | 0.1693808 | 0.02065428 | 0.4497952 | 0.02065514 | 0.730905 | 0.02064945
[5 empty] | 0.03323718 | 0.02218645 |  |  | 0.1709715 | 0.02224307 | 0.456271 | 0.022244 | 0.7364833 | 0.02223787
Касательная линия E50 |  |  |  |  | 0.03671207 | 0.0237712 |  |  | 0.1742113 | 0.02383186 | 0.4587298 | 0.02383286 | 0.74915 | 0.02382628
0 | 0 | Горизонтальная 1 |  |  | 0.03817252 | 0.02535595 |  |  | 0.1759909 | 0.02542065 | 0.4664291 | 0.02542171 | 0.7606509 | 0.0254147
[5 empty] | 0.03561559 | 0.02694069 |  |  | 0.1781956 | 0.02700944 | 0.4721296 | 0.02701057 | 0.7706262 | 0.02700312
Горизонтальная линия qкр |  |  |  |  | 0.03803832 | 0.02852544 |  |  | 0.1804117 | 0.02859823 | 0.4781946 | 0.02859943 | 0.7780162 | 0.02859154
Горизонтальная линия q |  | Горизонтальная 2 |  |  | 0.03843777 | 0.03011019 |  |  | 0.1825253 | 0.03018702 | 0.4828874 | 0.03018829 | 0.7809614 | 0.03017996
0 |  | 0 |  |  | 0.037811 | 0.03169493 |  |  | 0.1828227 | 0.03177582 | 0.4856713 | 0.03177714 | 0.7898022 | 0.03176838
[5 empty] | 0.03615505 | 0.03327968 |  |  | 0.1859901 | 0.03336461 | 0.4944095 | 0.033366 | 0.7967791 | 0.0333568
Вертикальная линия q |  |  |  |  | 0.038467 | 0.03486443 |  |  | 0.1860137 | 0.0349534 | 0.4949654 | 0.03495486 | 0.8082324 | 0.03494522
| 0 |  |  |  | 0.03774388 | 0.03644917 |  |  | 0.1884797 | 0.03654219 | 0.5005022 | 0.03654371 | 0.8158026 | 0.03653364
[5 empty] | 0.03698275 | 0.03803392 |  |  | 0.1886742 | 0.03813098 | 0.5025833 | 0.03813257 | 0.81613 | 0.03812206
[5 empty] | 0.04018067 | 0.03961867 |  |  | 0.1893834 | 0.03971977 | 0.5077718 | 0.03972143 | 0.8234552 | 0.03971047
[5 empty] | 0.04033469 | 0.04120342 |  |  | 0.1906936 | 0.04130856 | 0.5075311 | 0.04131029 | 0.8259184 | 0.04129889
[5 empty] | 0.03944187 | 0.04278816 |  |  | 0.191691 | 0.04289735 | 0.5117244 | 0.04289914 | 0.8272602 | 0.04288731
[5 empty] | 0.04150856 | 0.04437291 |  |  | 0.1929922 | 0.04448614 | 0.5133667 | 0.044488 | 0.8337413 | 0.04447573
[5 empty] | 0.04050631 | 0.04595766 |  |  | 0.1916921 | 0.04607493 | 0.5111665 | 0.04607686 | 0.8305412 | 0.04606415
[5 empty] | 0.03948267 | 0.0475424 |  |  | 0.1913336 | 0.04766372 | 0.5111131 | 0.04766571 | 0.8328676 | 0.04765257
[5 empty] | 0.03843452 | 0.04912715 |  |  | 0.1927574 | 0.04925251 | 0.5109466 | 0.04925457 | 0.8299872 | 0.04924099
[5 empty] | 0.03736343 | 0.0507119 |  |  | 0.1907708 | 0.05084131 | 0.5102862 | 0.05084343 | 0.8300315 | 0.05082941
[5 empty] | 0.03727093 | 0.05229664 |  |  | 0.1910812 | 0.0524301 | 0.5073515 | 0.05243229 | 0.8229318 | 0.05241783
[5 empty] | 0.03815859 | 0.05388139 |  |  | 0.1904957 | 0.05401889 | 0.5088618 | 0.05402114 | 0.8273196 | 0.05400625
[5 empty] | 0.04102795 | 0.05546614 |  |  | 0.1898217 | 0.05560768 | 0.5050364 | 0.05561 | 0.8210263 | 0.05559466
[5 empty] | 0.03888057 | 0.05705088 |  |  | 0.1896664 | 0.05719647 | 0.5025946 | 0.05719886 | 0.8144832 | 0.05718308
[5 empty] | 0.038718 | 0.05863563 |  |  | 0.1889371 | 0.05878526 | 0.5016558 | 0.05878771 | 0.8163218 | 0.0587715
[5 empty] | 0.0375418 | 0.06022038 |  |  | 0.187341 | 0.06037405 | 0.5022394 | 0.06037657 | 0.8114734 | 0.06035992
[5 empty] | 0.04035351 | 0.06180512 |  |  | 0.1865856 | 0.06196284 | 0.4980647 | 0.06196543 | 0.8052696 | 0.06194834
[5 empty] | 0.03815469 | 0.06338987 |  |  | 0.1865779 | 0.06355163 | 0.4938511 | 0.06355429 | 0.8070415 | 0.06353676
[5 empty] | 0.0359469 | 0.06497462 |  |  | 0.1842254 | 0.06514042 | 0.4935179 | 0.06514314 | 0.7984208 | 0.06512518
[5 empty] | 0.03973167 | 0.06655936 |  |  | 0.1845352 | 0.06672921 | 0.4876844 | 0.066732 | 0.7946387 | 0.0667136
[5 empty] | 0.03751057 | 0.06814411 |  |  | 0.1825146 | 0.068318 | 0.4849701 | 0.06832086 | 0.7880267 | 0.06830202
[5 empty] | 0.03628515 | 0.06972886 |  |  | 0.181171 | 0.06990679 | 0.4827943 | 0.06990971 | 0.7844162 | 0.06989044
[5 empty] | 0.03505696 | 0.0713136 |  |  | 0.1820116 | 0.07149559 | 0.4819762 | 0.07149857 | 0.7847386 | 0.07147885
[5 empty] | 0.03582756 | 0.07289835 |  |  | 0.1799436 | 0.07308438 | 0.4786353 | 0.07308743 | 0.7793252 | 0.07306727
[5 empty] | 0.03559849 | 0.0744831 |  |  | 0.1788744 | 0.07467317 | 0.474291 | 0.07467629 | 0.7745075 | 0.07465569
[5 empty] | 0.03537131 | 0.07606784 |  |  | 0.1778112 | 0.07626196 | 0.4749625 | 0.07626514 | 0.7689169 | 0.07624411
[5 empty] | 0.03814136 | 0.07765259 |  |  | 0.1759585 | 0.07785075 | 0.4703624 | 0.077854 | 0.7673673 | 0.07783253
[5 empty] | 0.03688128 | 0.07923734 |  |  | 0.1760043 | 0.07943954 | 0.4664949 | 0.07944286 | 0.7624589 | 0.07942095
[5 empty] | 0.03559198 | 0.08082208 |  |  | 0.1739047 | 0.08102833 | 0.4655398 | 0.08103171 | 0.7503255 | 0.08100937
[5 empty] | 0.03427851 | 0.08240683 |  |  | 0.1736831 | 0.08261712 | 0.45866 | 0.08262057 | 0.7478694 | 0.08259779
[5 empty] | 0.03594593 | 0.08399158 |  |  | 0.1720634 | 0.08420591 | 0.4564188 | 0.08420943 | 0.7394929 | 0.08418621
[5 empty] | 0.0345993 | 0.08557632 |  |  | 0.1705692 | 0.0857947 | 0.452679 | 0.08579829 | 0.7328984 | 0.08577462
[5 empty] | 0.03324367 | 0.08716107 |  |  | 0.1690243 | 0.08738349 | 0.4474038 | 0.08738714 | 0.7303881 | 0.08736304
[5 empty] | 0.03388411 | 0.08874582 |  |  | 0.1661522 | 0.08897228 | 0.4429562 | 0.088976 | 0.7221643 | 0.08895146
[5 empty] | 0.03152568 | 0.09033056 |  |  | 0.1644768 | 0.09056107 | 0.4371992 | 0.09056486 | 0.7113294 | 0.09053988
[5 empty] | 0.03117343 | 0.09191531 |  |  | 0.1624217 | 0.09214987 | 0.4316959 | 0.09215371 | 0.7010856 | 0.0921283
[5 empty] | 0.03483241 | 0.09350006 |  |  | 0.1616107 | 0.09373866 | 0.4314094 | 0.09374257 | 0.7010353 | 0.09371672
[5 empty] | 0.03350724 | 0.0950848 |  |  | 0.1596673 | 0.09532745 | 0.4253027 | 0.09533143 | 0.6884808 | 0.09530514
[5 empty] | 0.0331683 | 0.09666955 |  |  | 0.1580359 | 0.09691624 | 0.4192304 | 0.09692029 | 0.6802517 | 0.09689356
[5 empty] | 0.02980056 | 0.0982543 |  |  | 0.157665 | 0.09850503 | 0.4146875 | 0.09850914 | 0.680817 | 0.09848198
[5 empty] | 0.03341126 | 0.09983904 |  |  | 0.1545816 | 0.1000938 | 0.4136447 | 0.100098 | 0.6682011 | 0.1000704
[5 empty] | 0.03100766 | 0.1014238 |  |  | 0.1523195 | 0.1016826 | 0.4062922 | 0.1016869 | 0.6649503 | 0.1016588
[5 empty] | 0.02959698 | 0.1030085 |  |  | 0.1508127 | 0.1032714 | 0.4003203 | 0.1032757 | 0.651211 | 0.1032472
[5 empty] | 0.03018647 | 0.1045933 |  |  | 0.1495951 | 0.1048602 | 0.3990192 | 0.1048646 | 0.6417298 | 0.1048357
[5 empty] | 0.03078336 | 0.106178 |  |  | 0.1483007 | 0.106449 | 0.3931791 | 0.1064534 | 0.633053 | 0.1064241
[5 empty] | 0.03139491 | 0.1077628 |  |  | 0.1446633 | 0.1080378 | 0.3875904 | 0.1080423 | 0.6278272 | 0.1080125
[5 empty] | 0.02802835 | 0.1093475 |  |  | 0.1443169 | 0.1096266 | 0.3845432 | 0.1096311 | 0.6229988 | 0.1096009
[5 empty] | 0.02769093 | 0.1109323 |  |  | 0.1419955 | 0.1112154 | 0.3797278 | 0.11122 | 0.6138143 | 0.1111893
[5 empty] | 0.02738987 | 0.112517 |  |  | 0.1409329 | 0.1128041 | 0.3720345 | 0.1128089 | 0.60422 | 0.1127777
[5 empty] | 0.02813243 | 0.1141018 |  |  | 0.138663 | 0.1143929 | 0.3720536 | 0.1143977 | 0.6036625 | 0.1143662
[5 empty] | 0.02892585 | 0.1156865 |  |  | 0.1376198 | 0.1159817 | 0.3704752 | 0.1159866 | 0.5963882 | 0.1159546
[5 empty] | 0.02677736 | 0.1172713 |  |  | 0.1370373 | 0.1175705 | 0.3642896 | 0.1175754 | 0.5945436 | 0.117543
[5 empty] | 0.02769421 | 0.118856 |  |  | 0.1369493 | 0.1191593 | 0.3664871 | 0.1191643 | 0.5930751 | 0.1191314
[5 empty] | 0.02567934 | 0.1204408 |  |  | 0.1371894 | 0.1207481 | 0.3651573 | 0.1207531 | 0.5902257 | 0.1207198
[5 empty] | 0.02768879 | 0.1220255 |  |  | 0.1377176 | 0.1223369 | 0.3622316 | 0.122342 | 0.5887536 | 0.1223083
[5 empty] | 0.02670877 | 0.1236102 |  |  | 0.1377958 | 0.1239257 | 0.3651389 | 0.1239309 | 0.5908973 | 0.1238967
[5 empty] | 0.02973876 | 0.125195 |  |  | 0.1377215 | 0.1255145 | 0.3662727 | 0.1255197 | 0.5902459 | 0.1254851
[5 empty] | 0.02577823 | 0.1267797 |  |  | 0.1377923 | 0.1271033 | 0.3670263 | 0.1271086 | 0.5929887 | 0.1270735
[5 empty] | 0.02782663 | 0.1283645 |  |  | 0.1382056 | 0.1286921 | 0.3667932 | 0.1286974 | 0.5972149 | 0.1286619
[5 empty] | 0.02688345 | 0.1299492 |  |  | 0.1371589 | 0.1302808 | 0.3643666 | 0.1302863 | 0.5963137 | 0.1302504
[5 empty] | 0.02894814 | 0.131534 |  |  | 0.1380498 | 0.1318696 | 0.36574 | 0.1318751 | 0.5978744 | 0.1318388
[5 empty] | 0.03002018 | 0.1331187 |  |  | 0.1380758 | 0.1334584 | 0.3697067 | 0.133464 | 0.5944863 | 0.1334272
[5 empty] | 0.02709904 | 0.1347035 |  |  | 0.1380343 | 0.1350472 | 0.3685601 | 0.1350529 | 0.6033385 | 0.1350156
[5 empty] | 0.02818417 | 0.1362882 |  |  | 0.1398229 | 0.136636 | 0.3723935 | 0.1366417 | 0.6031202 | 0.136604
[5 empty] | 0.02927506 | 0.137873 |  |  | 0.1389392 | 0.1382248 | 0.3738003 | 0.1382306 | 0.6059209 | 0.1381925
[5 empty] | 0.03037116 | 0.1394577 |  |  | 0.1400805 | 0.1398136 | 0.373774 | 0.1398194 | 0.6029296 | 0.1397809
[5 empty] | 0.02851408 | 0.1410425 |  |  | 0.1408432 | 0.1414024 | 0.3745672 | 0.1414083 | 0.6071955 | 0.1413693
[5 empty] | 0.02974429 | 0.1426272 |  |  | 0.14111 | 0.1429912 | 0.3761341 | 0.1429971 | 0.6086142 | 0.1429577
[5 empty] | 0.03104585 | 0.144212 |  |  | 0.143631 | 0.14458 | 0.3778445 | 0.144586 | 0.6148545 | 0.1445461
[5 empty] | 0.02940268 | 0.1457967 |  |  | 0.1452311 | 0.1461688 | 0.386598 | 0.1461749 | 0.6238915 | 0.1461345
[5 empty] | 0.02879874 | 0.1473814 |  |  | 0.1457349 | 0.1477575 | 0.3889946 | 0.1477637 | 0.6349003 | 0.147723
[5 empty] | 0.03021796 | 0.1489662 |  |  | 0.1492673 | 0.1493463 | 0.397034 | 0.1493526 | 0.645056 | 0.1493114
[5 empty] | 0.03264427 | 0.1505509 |  |  | 0.149753 | 0.1509351 | 0.401516 | 0.1509414 | 0.6522338 | 0.1508998
[5 empty] | 0.03206162 | 0.1521357 |  |  | 0.1529167 | 0.1525239 | 0.4035404 | 0.1525303 | 0.6562088 | 0.1524882
[5 empty] | 0.03145395 | 0.1537204 |  |  | 0.1532832 | 0.1541127 | 0.4101071 | 0.1541191 | 0.6630562 | 0.1540766
[5 empty] | 0.03180519 | 0.1553052 |  |  | 0.1549772 | 0.1557015 | 0.4161158 | 0.155708 | 0.6704511 | 0.1556651
[5 empty] | 0.03211056 | 0.1568899 |  |  | 0.1574412 | 0.1572903 | 0.4160122 | 0.1572969 | 0.6805554 | 0.1572535
[5 empty] | 0.03140464 | 0.1584747 |  |  | 0.1579205 | 0.1588791 | 0.4218818 | 0.1588857 | 0.6857094 | 0.1588419
[5 empty] | 0.03369181 | 0.1600594 |  |  | 0.160967 | 0.1604679 | 0.4244639 | 0.1604746 | 0.6915217 | 0.1604303
[5 empty] | 0.03497259 | 0.1616442 |  |  | 0.1608829 | 0.1620567 | 0.430765 | 0.1620634 | 0.6941027 | 0.1620187
[5 empty] | 0.03224748 | 0.1632289 |  |  | 0.1618708 | 0.1636455 | 0.4344913 | 0.1636523 | 0.7026626 | 0.1636072
[5 empty] | 0.033517 | 0.1648137 |  |  | 0.164733 | 0.1652342 | 0.4379492 | 0.1652411 | 0.7114117 | 0.1651956
[5 empty] | 0.03578165 | 0.1663984 |  |  | 0.1659719 | 0.166823 | 0.441145 | 0.16683 | 0.7170604 | 0.166784
[5 empty] | 0.03604194 | 0.1679832 |  |  | 0.1659899 | 0.1684118 | 0.4448851 | 0.1684189 | 0.715819 | 0.1683724
[5 empty] | 0.03529839 | 0.1695679 |  |  | 0.1679893 | 0.1700006 | 0.4479759 | 0.1700077 | 0.7227977 | 0.1699608
[5 empty] | 0.03455151 | 0.1711526 |  |  | 0.1695725 | 0.1715894 | 0.4479237 | 0.1715966 | 0.7259069 | 0.1715492
[5 empty] | 0.03280179 | 0.1727374 |  |  | 0.170642 | 0.1731782 | 0.4514349 | 0.1731854 | 0.7320568 | 0.1731377
[5 empty] | 0.03404976 | 0.1743221 |  |  | 0.1715001 | 0.174767 | 0.4565157 | 0.1747743 | 0.7389579 | 0.1747261
[5 empty] | 0.03330575 | 0.1759069 |  |  | 0.1715773 | 0.1763558 | 0.4606467 | 0.1763631 | 0.742648 | 0.1763145
[5 empty] | 0.03357487 | 0.1774916 |  |  | 0.1739217 | 0.1779446 | 0.4622563 | 0.177952 | 0.7524267 | 0.1779029
[5 empty] | 0.03684838 | 0.1790764 |  |  | 0.1737955 | 0.1795334 | 0.4641449 | 0.1795409 | 0.7529295 | 0.1794913
[5 empty] | 0.03811751 | 0.1806611 |  |  | 0.175658 | 0.1811221 | 0.4699034 | 0.1811297 | 0.7596792 | 0.1810798
[5 empty] | 0.03837351 | 0.1822459 |  |  | 0.1771679 | 0.1827109 | 0.4702228 | 0.1827186 | 0.7668988 | 0.1826682
[5 empty] | 0.03760764 | 0.1838306 |  |  | 0.1773844 | 0.1842997 | 0.4758939 | 0.1843074 | 0.7684113 | 0.1842566
[5 empty] | 0.03781114 | 0.1854154 |  |  | 0.1794664 | 0.1858885 | 0.4744076 | 0.1858963 | 0.7754398 | 0.185845
[5 empty] | 0.03697526 | 0.1870001 |  |  | 0.181073 | 0.1874773 | 0.4768548 | 0.1874851 | 0.779807 | 0.1874334
[5 empty] | 0.03609234 | 0.1885849 |  |  | 0.180463 | 0.1890661 | 0.4797265 | 0.189074 | 0.7797362 | 0.1890219
[5 empty] | 0.03819125 | 0.1901696 |  |  | 0.180826 | 0.1906549 | 0.4826583 | 0.1906629 | 0.7856352 | 0.1906103
[5 empty] | 0.03828807 | 0.1917544 |  |  | 0.1825793 | 0.1922437 | 0.4852642 | 0.1922517 | 0.7880922 | 0.1921987
[5 empty] | 0.03538277 | 0.1933391 |  |  | 0.1814227 | 0.1938325 | 0.4855437 | 0.1938406 | 0.7879064 | 0.1937871
[5 empty] | 0.03647531 | 0.1949238 |  |  | 0.182156 | 0.1954213 | 0.4856966 | 0.1954294 | 0.7902773 | 0.1953755
[5 empty] | 0.03856567 | 0.1965086 |  |  | 0.1837792 | 0.1970101 | 0.4854223 | 0.1970183 | 0.7881041 | 0.196964
[5 empty] | 0.0366538 | 0.1980933 |  |  | 0.183092 | 0.1985988 | 0.4871205 | 0.1986071 | 0.7954863 | 0.1985524
[5 empty] | 0.03973969 | 0.1996781 |  |  | 0.1846943 | 0.2001876 | 0.4885909 | 0.200196 | 0.7903232 | 0.2001408
[5 empty] | 0.03582329 | 0.2012628 |  |  | 0.183586 | 0.2017764 | 0.4875329 | 0.2017849 | 0.794614 | 0.2017292
[5 empty] | 0.03690458 | 0.2028476 |  |  | 0.1845668 | 0.2033652 | 0.4884461 | 0.2033737 | 0.7977583 | 0.2033176
[5 empty] | 0.03898352 | 0.2044323 |  |  | 0.1854368 | 0.204954 | 0.4898303 | 0.2049626 | 0.7990553 | 0.204906
[5 empty] | 0.03606007 | 0.2060171 |  |  | 0.1842956 | 0.2065428 | 0.493385 | 0.2065514 | 0.7968044 | 0.2064945
[5 empty] | 0.04013422 | 0.2076018 |  |  | 0.1851432 | 0.2081316 | 0.4912097 | 0.2081403 | 0.7976049 | 0.2080829
[5 empty] | 0.03620592 | 0.2091866 |  |  | 0.1868794 | 0.2097204 | 0.4939041 | 0.2097291 | 0.8000561 | 0.2096713
[5 empty] | 0.03827514 | 0.2107713 |  |  | 0.185604 | 0.2113092 | 0.4944678 | 0.211318 | 0.8037575 | 0.2112597
[5 empty] | 0.04034186 | 0.2123561 |  |  | 0.186217 | 0.212898 | 0.4977004 | 0.2129069 | 0.8095084 | 0.2128481
[5 empty] | 0.04040603 | 0.2139408 |  |  | 0.1864181 | 0.2144868 | 0.4969014 | 0.2144957 | 0.803908 | 0.2144366
[5 empty] | 0.03646763 | 0.2155256 |  |  | 0.1866072 | 0.2160755 | 0.4963705 | 0.2160846 | 0.8122559 | 0.216025
[5 empty] | 0.03652663 | 0.2171103 |  |  | 0.1881841 | 0.2176643 | 0.4999073 | 0.2176734 | 0.8071512 | 0.2176134
[5 empty] | 0.03658299 | 0.218695 |  |  | 0.1885488 | 0.2192531 | 0.5008114 | 0.2192623 | 0.8083934 | 0.2192018
[5 empty] | 0.03863667 | 0.2202798 |  |  | 0.1883009 | 0.2208419 | 0.4999823 | 0.2208511 | 0.8152819 | 0.2207902
[5 empty] | 0.03768766 | 0.2218645 |  |  | 0.1876405 | 0.2224307 | 0.5008197 | 0.22244 | 0.8145159 | 0.2223787
[5 empty] | 0.03773591 | 0.2234493 |  |  | 0.1877673 | 0.2240195 | 0.5003232 | 0.2240289 | 0.8176948 | 0.2239671
[5 empty] | 0.03678139 | 0.225034 |  |  | 0.1893813 | 0.2256083 | 0.5035923 | 0.2256177 | 0.8184179 | 0.2255555
[5 empty] | 0.04082407 | 0.2266188 |  |  | 0.1890821 | 0.2271971 | 0.5047267 | 0.2272066 | 0.8187847 | 0.2271439
[5 empty] | 0.03986393 | 0.2282035 |  |  | 0.1880698 | 0.2287859 | 0.5022259 | 0.2287954 | 0.8127944 | 0.2287323
[5 empty] | 0.03990092 | 0.2297883 |  |  | 0.189044 | 0.2303747 | 0.5046896 | 0.2303843 | 0.8135464 | 0.2303208
[5 empty] | 0.03793501 | 0.231373 |  |  | 0.1901048 | 0.2319635 | 0.5035174 | 0.2319731 | 0.8160401 | 0.2319092
[5 empty] | 0.03996618 | 0.2329578 |  |  | 0.1894519 | 0.2335522 | 0.5030088 | 0.233562 | 0.8174747 | 0.2334976
[5 empty] | 0.03799438 | 0.2345425 |  |  | 0.1891852 | 0.235141 | 0.5028635 | 0.2351509 | 0.8201497 | 0.235086
[5 empty] | 0.0400196 | 0.2361273 |  |  | 0.1901046 | 0.2367298 | 0.502681 | 0.2367397 | 0.8233644 | 0.2366744
[5 empty] | 0.03704179 | 0.237712 |  |  | 0.1901098 | 0.2383186 | 0.507161 | 0.2383286 | 0.8197182 | 0.2382628
[5 empty] | 0.04106092 | 0.2392968 |  |  | 0.1892007 | 0.2399074 | 0.5035031 | 0.2399174 | 0.8190103 | 0.2398513
[5 empty] | 0.03907697 | 0.2408815 |  |  | 0.1902773 | 0.2414962 | 0.5069067 | 0.2415063 | 0.8206402 | 0.2414397
[5 empty] | 0.03808989 | 0.2424663 |  |  | 0.1895393 | 0.243085 | 0.5039717 | 0.2430951 | 0.8246072 | 0.2430281
[5 empty] | 0.03709966 | 0.244051 |  |  | 0.1894865 | 0.2446738 | 0.5041975 | 0.244684 | 0.8230106 | 0.2446165
[5 empty] | 0.04010624 | 0.2456357 |  |  | 0.1905189 | 0.2462626 | 0.5071837 | 0.2462729 | 0.8191498 | 0.2462049
[5 empty] | 0.03810961 | 0.2472205 |  |  | 0.1911363 | 0.2478514 | 0.50763 | 0.2478617 | 0.8243242 | 0.2477934
[5 empty] | 0.04009913 | 0.2488052 |  |  | 0.1910092 | 0.2494402 | 0.5039588 | 0.2494506 | 0.8185996 | 0.2493818
[5 empty] | 0.03900456 | 0.25039 |  |  | 0.188815 | 0.2510289 | 0.5042121 | 0.2510394 | 0.8226782 | 0.2509702
[5 empty] | 0.03682131 | 0.2519747 |  |  | 0.1880013 | 0.2526177 | 0.5024495 | 0.2526283 | 0.8124478 | 0.2525586
[5 empty] | 0.0405594 | 0.2535595 |  |  | 0.1876153 | 0.2542065 | 0.4978961 | 0.2542171 | 0.8099116 | 0.254147
[5 empty] | 0.0392289 | 0.2551442 |  |  | 0.1867041 | 0.2557953 | 0.4947773 | 0.255806 | 0.8077727 | 0.2557355
[5 empty] | 0.03783982 | 0.256729 |  |  | 0.1841146 | 0.2573841 | 0.490518 | 0.2573949 | 0.7969341 | 0.2573239
[5 empty] | 0.03740223 | 0.2583137 |  |  | 0.1816939 | 0.2589729 | 0.4858436 | 0.2589837 | 0.788599 | 0.2589123
[5 empty] | 0.03792615 | 0.2598985 |  |  | 0.1796891 | 0.2605617 | 0.4808791 | 0.2605726 | 0.7792705 | 0.2605007
[5 empty] | 0.03642163 | 0.2614832 |  |  | 0.1770472 | 0.2621505 | 0.4722496 | 0.2621614 | 0.7717517 | 0.2620891
[5 empty] | 0.03789871 | 0.263068 |  |  | 0.1749152 | 0.2637393 | 0.4645805 | 0.2637503 | 0.7620456 | 0.2636776
[5 empty] | 0.03536744 | 0.2646527 |  |  | 0.1729403 | 0.2653281 | 0.4624968 | 0.2653391 | 0.7495554 | 0.265266
[5 empty] | 0.03683785 | 0.2662375 |  |  | 0.1701693 | 0.2669169 | 0.4532236 | 0.266928 | 0.7387841 | 0.2668544
[5 empty] | 0.03631999 | 0.2678222 |  |  | 0.1676495 | 0.2685056 | 0.4458862 | 0.2685169 | 0.729235 | 0.2684428
[5 empty] | 0.0348239 | 0.2694069 |  |  | 0.1662278 | 0.2700944 | 0.4390097 | 0.2701057 | 0.715511 | 0.2700312
[5 empty] | 0.03135961 | 0.2709917 |  |  | 0.1640512 | 0.2716832 | 0.4332193 | 0.2716946 | 0.7101153 | 0.2716196
[5 empty] | 0.03093373 | 0.2725764 |  |  | 0.1613564 | 0.273272 | 0.4295122 | 0.2732834 | 0.6989034 | 0.2732081
[5 empty] | 0.03051583 | 0.2741612 |  |  | 0.1591089 | 0.2748608 | 0.4237317 | 0.2748723 | 0.6879919 | 0.2747965
[5 empty] | 0.0330964 | 0.2757459 |  |  | 0.1577543 | 0.2764496 | 0.418532 | 0.2764611 | 0.6827494 | 0.2763849
[5 empty] | 0.0316754 | 0.2773307 |  |  | 0.1561923 | 0.2780384 | 0.412413 | 0.27805 | 0.6708755 | 0.2779733
[5 empty] | 0.03225282 | 0.2789154 |  |  | 0.153023 | 0.2796272 | 0.4088743 | 0.2796389 | 0.6677696 | 0.2795617
[5 empty] | 0.03282863 | 0.2805002 |  |  | 0.1517461 | 0.281216 | 0.4057156 | 0.2812277 | 0.6566313 | 0.2811502
[5 empty] | 0.02940281 | 0.2820849 |  |  | 0.1489617 | 0.2828048 | 0.3962366 | 0.2828166 | 0.6437601 | 0.2827386
[5 empty] | 0.03197533 | 0.2836697 |  |  | 0.1483695 | 0.2843936 | 0.3908371 | 0.2844054 | 0.6395555 | 0.284327
[5 empty] | 0.02954617 | 0.2852544 |  |  | 0.1457694 | 0.2859823 | 0.3886167 | 0.2859943 | 0.630717 | 0.2859154
[5 empty] | 0.02711531 | 0.2868392 |  |  | 0.1430614 | 0.2875711 | 0.3845751 | 0.2875831 | 0.6216441 | 0.2875038
[5 empty] | 0.02868273 | 0.2884239 |  |  | 0.1415454 | 0.2891599 | 0.3780121 | 0.289172 | 0.6125365 | 0.2890923
[5 empty] | 0.02724839 | 0.2900087 |  |  | 0.1399211 | 0.2907487 | 0.3711273 | 0.2907609 | 0.6010935 | 0.2906807
[5 empty] | 0.02681227 | 0.2915934 |  |  | 0.1375886 | 0.2923375 | 0.3642205 | 0.2923497 | 0.5985147 | 0.2922691
[5 empty] | 0.02737436 | 0.2931781 |  |  | 0.1360476 | 0.2939263 | 0.3584913 | 0.2939386 | 0.5854996 | 0.2938575
[5 empty] | 0.02793463 | 0.2947629 |  |  | 0.1339982 | 0.2955151 | 0.3571394 | 0.2955274 | 0.5812478 | 0.2954459
[5 empty] | 0.02849304 | 0.2963476 |  |  | 0.1319401 | 0.2971039 | 0.3476647 | 0.2971163 | 0.5661587 | 0.2970343
[5 empty] | 0.02404959 | 0.2979324 |  |  | 0.1301733 | 0.2986927 | 0.3445666 | 0.2987051 | 0.5577319 | 0.2986228
[5 empty] | 0.02560425 | 0.2995171 |  |  | 0.1269976 | 0.3002815 | 0.3407451 | 0.300294 | 0.5486669 | 0.3002112
[5 empty] | 0.02615699 | 0.3011019 |  |  | 0.124713 | 0.3018702 | 0.3331997 | 0.3018829 | 0.5385632 | 0.3017996
[5 empty] | 0.02470778 | 0.3026866 |  |  | 0.1228193 | 0.303459 | 0.3263302 | 0.3034717 | 0.5305204 | 0.303388
[5 empty] | 0.02525661 | 0.3042714 |  |  | 0.1213165 | 0.3050478 | 0.3207363 | 0.3050606 | 0.5264379 | 0.3049764
[5 empty] | 0.02380345 | 0.3058561 |  |  | 0.1195043 | 0.3066366 | 0.3141176 | 0.3066494 | 0.5139152 | 0.3065649
[5 empty] | 0.02134828 | 0.3074409 |  |  | 0.1171827 | 0.3082254 | 0.3108739 | 0.3082383 | 0.508852 | 0.3081533
[5 empty] | 0.02089107 | 0.3090256 |  |  | 0.1147517 | 0.3098142 | 0.3034049 | 0.3098271 | 0.4941477 | 0.3097417
[5 empty] | 0.02243181 | 0.3106104 |  |  | 0.112311 | 0.311403 | 0.3013103 | 0.311416 | 0.4869018 | 0.3113301
[5 empty] | 0.01997045 | 0.3121951 |  |  | 0.1098605 | 0.3129918 | 0.2962898 | 0.3130049 | 0.4746138 | 0.3129185
[5 empty] | 0.02050699 | 0.3137799 |  |  | 0.1089002 | 0.3145806 | 0.2891431 | 0.3145937 | 0.4663833 | 0.314507
[5 empty] | 0.0200414 | 0.3153646 |  |  | 0.1058299 | 0.3161694 | 0.2847699 | 0.3161826 | 0.4573098 | 0.3160954