## 1
Общество с ограниченной ответственностью "Инженерная геология" (ООО "ИнжГео") | [11 empty] | Общество с ограниченной ответственностью "Инженерная геология" (ООО "ИнжГео")
Юр. адрес: 117279, г. Москва, ул. Миклухо-Маклая, 36 а, этаж 5, пом. XXIII к. 76-84 | [11 empty] | Юр. адрес: 117279, г. Москва, ул. Миклухо-Маклая, 36 а, этаж 5, пом. XXIII к. 76-84 | [8 empty] | нагр |  |  | X0 | Y0 | R |  | нагр |  |  |  | X0 | Y0 | R | нагр |  |  |  | X0 | Y0 | R |  | нагр |  |  |  | X0 | Y0 | R
Телефон/факс +7 (495) 132-30-00, Адрес электронной почты inbox@inj-geo.ru | [11 empty] | Телефон/факс +7 (495) 132-30-00, Адрес электронной почты inbox@inj-geo.ru | [12 empty] | 0 | [7 empty] | 0 | [6 empty] | 0 | [7 empty] | 0
[21 empty] | девиатор | [6 empty] | девиатор | [6 empty] | девиатор | [7 empty] | девиатор
Испытательная лаборатория ООО «ИнжГео» | [11 empty] | Испытательная лаборатория ООО «ИнжГео» | [8 empty] | x0 | Угол | X | Y |  |  |  | x0 |  | Угол | X | Y |  |  | x0 |  | Угол | X | Y |  |  |  | x0 |  | Угол | X | Y
Адрес места осуществления деятельности лаборатории: г. Москва, просп. Вернадского, д. 51, стр. 1 | [11 empty] | Адрес места осуществления деятельности лаборатории: г. Москва, просп. Вернадского, д. 51, стр. 1 | [9 empty] | 0 | [7 empty] | 0 | [6 empty] | 0 | [7 empty] | 0
Телефон +7(910)4557682, E-mail: slg85@mail.ru | [11 empty] | Телефон +7(910)4557682, E-mail: slg85@mail.ru | [9 empty] | 5 | [7 empty] | 5 | [6 empty] | 5 | [7 empty] | 5
[22 empty] | 10 | [7 empty] | 10 | [6 empty] | 10 | [7 empty] | 10
[12 empty] | Протокол испытаний № 13-63/307 от 01-09-2023 | [9 empty] | 15 | [7 empty] | 15 | [6 empty] | 15 | [7 empty] | 15
[22 empty] | 20 | [7 empty] | 20 | [6 empty] | 20 | [7 empty] | 20
[12 empty] | Наименование и адрес заказчика: Переход трубопровода через р. Енисей | [9 empty] | 25 | [7 empty] | 25 | [6 empty] | 25 | [7 empty] | 25
[12 empty] | Наименование объекта: ООО Регионстрой | [9 empty] | 30 | [7 empty] | 30 | [6 empty] | 30 | [7 empty] | 30
Наименование используемого метода/методики: ГОСТ 12248.4-2020 | [11 empty] | Наименование используемого метода/методики: ГОСТ 12248.3-2020 | [9 empty] | 35 | [7 empty] | 35 | [6 empty] | 35 | [7 empty] | 35
Условия проведения испытания: температура окружающей среды (18 - 25)0С, влажность воздуха (40 - 75)% | [11 empty] | Условия проведения испытания: температура окружающей среды (18 - 25)0С, влажность воздуха (40 - 75)% | [9 empty] | 40 | [7 empty] | 40 | [6 empty] | 40 | [7 empty] | 40
[12 empty] | Дата получение объекта подлежащего испытаниям: 05-08-2023 | [9 empty] | 45 | [7 empty] | 45 | [6 empty] | 45 | [7 empty] | 45
[12 empty] | Дата испытания: 25.10.2022-19.11.2307 | [9 empty] | 50 | [7 empty] | 50 | [6 empty] | 50 | [7 empty] | 50
[22 empty] | 55 | [7 empty] | 55 | [6 empty] | 55 | [7 empty] | 55
Испытание грунтов методом трехосного сжатия | [11 empty] | Испытание грунтов методом трехосного сжатия | [9 empty] | 60 | [7 empty] | 60 | [6 empty] | 60 | [7 empty] | 60
[22 empty] | 65 | [7 empty] | 65 | [6 empty] | 65 | [7 empty] | 65
Лабораторный номер: | [6 empty] | We, д.е. = |  |  |  |  | Лабораторный номер: |  | 1342 |  |  |  | We, д.е. = | 0.194 |  |  | 70 | [7 empty] | 70 | [6 empty] | 70 | [7 empty] | 70
Номер скважины: | [6 empty] | ρ, г/см3 = |  |  |  |  | Номер скважины: |  | BH-005 |  |  |  | ρ, г/см3 = | 1.96 |  |  | 75 | [7 empty] | 75 | [6 empty] | 75 | [7 empty] | 75
Глубина отбора, м: | [6 empty] | ρs, г/см3 = |  |  |  |  | Глубина отбора, м: |  | 5.6 |  |  |  | ρs, г/см3 = | 2.72 |  |  | 80 | [7 empty] | 80 | [6 empty] | 80 | [7 empty] | 80
Наименование грунта: | [6 empty] | e, д.е. = |  |  |  |  | Наименование грунта: |  | Щебенистый грунт, заполнитель суглинок, льдистый, легкий пылеватый, после оттаивания текучепластичный |  |  |  | e, д.е. = | 0.6569796 |  |  | 85 | [7 empty] | 85 | [6 empty] | 85 | [7 empty] | 85
Схема проведения опыта: | [6 empty] | IL, д.е. = |  |  |  |  | Схема проведения опыта: |  | КД |  |  |  | IL, д.е. = | 0.8613704 |  |  | 90 | [7 empty] | 90 | [6 empty] | 90 | [7 empty] | 90
[22 empty] | 95 | [7 empty] | 95 | [6 empty] | 95 | [7 empty] | 95
[22 empty] | 100 | [7 empty] | 100 | [6 empty] | 100 | [7 empty] | 100
Результаты испытаний | [11 empty] | Результаты испытаний | [9 empty] | 105 | [7 empty] | 105 | [6 empty] | 105 | [7 empty] | 105
[22 empty] | 110 | [7 empty] | 110 | [6 empty] | 110 | [7 empty] | 110
[22 empty] | 115 | [7 empty] | 115 | [6 empty] | 115 | [7 empty] | 115
[22 empty] | 120 | [7 empty] | 120 | [6 empty] | 120 | [7 empty] | 120
[22 empty] | 125 | [7 empty] | 125 | [6 empty] | 125 | [7 empty] | 125
[22 empty] | 130 | [7 empty] | 130 | [6 empty] | 130 | [7 empty] | 130
[22 empty] | 135 | [7 empty] | 135 | [6 empty] | 135 | [7 empty] | 135
[22 empty] | 140 | [7 empty] | 140 | [6 empty] | 140 | [7 empty] | 140
[22 empty] | 145 | [7 empty] | 145 | [6 empty] | 145 | [7 empty] | 145
[22 empty] | 150 | [7 empty] | 150 | [6 empty] | 150 | [7 empty] | 150
[22 empty] | 155 | [7 empty] | 155 | [6 empty] | 155 | [7 empty] | 155
[22 empty] | 160 | [7 empty] | 160 | [6 empty] | 160 | [7 empty] | 160
[22 empty] | 165 | [7 empty] | 165 | [6 empty] | 165 | [7 empty] | 165
[22 empty] | 170 | [7 empty] | 170 | [6 empty] | 170 | [7 empty] | 170
[22 empty] | 175 | [7 empty] | 175 | [6 empty] | 175 | [7 empty] | 175
[22 empty] | 180 | [7 empty] | 180 | [6 empty] | 180 | [7 empty] | 180
[13 empty] | Давление в камере, Мпа σ3 | Вертикальная нагрузка, Мпа σ1 | Поровое давление, Мпа u
| K0, д.е. | 0.5616289 |  |  |  |  | Коэфф. Точки | [5 empty] | 0.1075648 | 0.3106884 | [5 empty] | 1 | [6 empty] | σ3,кПа | σ1,кПа | u, кПа |  |  |  | 4
| q_zg, МПа | 0.0604115 | [10 empty] | 0.2075648 | 0.5667955 | [27 empty] | δ3, Мпа | δ1-δ3, МПа | δ1, МПа | δ1, КПа
|  |  | Модуль деформации, МПа: | [9 empty] | 0.3075648 | 0.8229025 | [21 empty] | С, МПа:
|  |  | Е0= |  | Точки модуля (полное напр.), МПа |  |  |  | 0.0604115 | 0.09665839 | [25 empty] | φ, град:
|  |  | E50 = |  | qf (полное напр.), МПа |  |  |  | 0.1728092 | [26 empty] | E, Мпа
|  |  | Коэф. Поперечной деформации, ϑ = | [9 empty] | Эффективные значения угла внутреннего трения и удельного сцепления ϕ', С' | [13 empty] | x | 0
[13 empty] | ϕ', град. = | 26 | [12 empty] | y |  |  |  | С, кПа | φ,°
[13 empty] | С', МПа = | 0.011
| Исполнитель: | [6 empty] | Морозов Д.С. |  |  |  |  | Исполнитель: |  |  |  |  | Морозов Д.С.
| Начальник исп. лаборатории: | [6 empty] | Семиколенова Л.Г. |  |  |  |  | Начальник исп. лаборатории: |  |  |  |  | Семиколенова Л.Г.
Лист 1 , всего листов 2 | [11 empty] | Лист 2 , всего листов 2
Частичное воспроизведение протокола испытаний без письменного разрешения ООО «ИнжГео» ЗАПРЕЩАЕТСЯ | [11 empty] | Частичное воспроизведение протокола испытаний без письменного разрешения ООО «ИнжГео» ЗАПРЕЩАЕТСЯ
[5 empty] | второй график |  | первый график | [9 empty] | К Пуассона
dev50 | epsE50 | ind | devE0 | epsE0 | dev | eps | sigma |  | dev1 | eps1 | dev2 | eps2 | dev3 | eps3 |  | Глины
0.06524441 | 0.001798992 |  |  |  | 0.0362469 | 0.0005996641 |  |  | 0 | 0 | 0.08621536 | 0.0007318414 | 0.1133743 | 0.0007288579 |  | < 0 | 0,20-0,30
ind |  |  |  |  | 0.06524441 | 0.001798992 |  |  | 0.06093708 | 0.001008135 | 0.1333227 | 0.001598159 | 0.1779466 | 0.001600107 |  | 0-0,25 | 0,30-0,38
2 |  |  |  |  | 0.06785248 | 0.003182525 |  |  | 0.1015618 | 0.003203169 | 0.1796153 | 0.003171455 | 0.2576689 | 0.003559077 |  | 0,25< | 0,38-0,45
E0 |  |  |  |  | 0.07848999 | 0.004773787 |  |  | 0.1111074 | 0.004794955 | 0.1976488 | 0.004794477 | 0.2795481 | 0.004800321 |  | Суглинки | 0,35-0,37
epsE0 | devE0 |  |  |  | 0.08303824 | 0.006365049 |  |  | 0.1231672 | 0.006393274 | 0.2184545 | 0.006392636 | 0.3056811 | 0.006400428 |  | Пески и супеси | 0,30-0,35
0.0005996641 | 0.0362469 |  |  |  | 0.0846031 | 0.007956312 |  |  | 0.1319785 | 0.007991592 | 0.2360603 | 0.007990796 | 0.3281876 | 0.008000535
[5 empty] | 0.0962905 | 0.009547574 |  |  | 0.1406287 | 0.009589911 | 0.2502462 | 0.009588955 | 0.3504985 | 0.009600642
График E50 |  | График E |  |  | 0.09320632 | 0.01113884 |  |  | 0.1476053 | 0.01118823 | 0.2630923 | 0.01118711 | 0.3694445 | 0.01120075
eps | q | sigma |  |  | 0.09645648 | 0.0127301 |  |  | 0.1522956 | 0.01278655 | 0.2739785 | 0.01278527 | 0.3855563 | 0.01280086
Горизонтальная линия E50 |  | Касательная |  |  | 0.1071469 | 0.01432136 |  |  | 0.1578871 | 0.01438487 | 0.2838849 | 0.01438343 | 0.3985647 | 0.01440096
0 |  | a | b |  | 0.09838338 | 0.01591262 |  |  | 0.1631672 | 0.01598318 | 0.2908915 | 0.01598159 | 0.4131005 | 0.01600107
|  |  | 0 |  | 0.1032719 | 0.01750389 |  |  | 0.1684232 | 0.0175815 | 0.2987783 | 0.01757975 | 0.4225944 | 0.01760118
Вертикальная линия E50 |  | p1 и p2 |  |  | 0.1019184 | 0.01909515 |  |  | 0.1722426 | 0.01917982 | 0.3041254 | 0.01917791 | 0.4341772 | 0.01920128
| 0 | 0 |  |  | 0.1014287 | 0.02068641 |  |  | 0.1747129 | 0.02077814 | 0.3074127 | 0.02077607 | 0.4421796 | 0.02080139
[5 empty] | 0.1129088 | 0.02227767 |  |  | 0.1768213 | 0.02237646 | 0.3124203 | 0.02237423 | 0.4464324 | 0.0224015
Касательная линия E50 |  |  |  |  | 0.1054283 | 0.02386893 |  |  | 0.1798553 | 0.02397478 | 0.3167282 | 0.02397239 | 0.4541663 | 0.0240016
0 | 0 | Горизонтальная 1 |  |  | 0.106917 | 0.0254602 |  |  | 0.183135 | 0.0255731 | 0.3214327 | 0.02557055 | 0.4592554 | 0.02560171
[5 empty] | 0.1163576 | 0.02705146 |  |  | 0.1835494 | 0.02717141 | 0.3253232 | 0.0271687 | 0.4672699 | 0.02720182
Горизонтальная линия qкр |  |  |  |  | 0.1207407 | 0.02864272 |  |  | 0.1859855 | 0.02876973 | 0.3317746 | 0.02876686 | 0.4722927 | 0.02880193
Горизонтальная линия q |  | Горизонтальная 2 |  |  | 0.1130571 | 0.03023398 |  |  | 0.1881284 | 0.03036805 | 0.3352609 | 0.03036502 | 0.4786864 | 0.03040203
0 |  | 0 |  |  | 0.1232972 | 0.03182525 |  |  | 0.1912634 | 0.03196637 | 0.3385558 | 0.03196318 | 0.4838131 | 0.03200214
[5 empty] | 0.1134517 | 0.03341651 |  |  | 0.1927757 | 0.03356469 | 0.3403333 | 0.03356134 | 0.4904354 | 0.03360225
Вертикальная линия q |  |  |  |  | 0.1205113 | 0.03500777 |  |  | 0.1956504 | 0.03516301 | 0.3444671 | 0.0351595 | 0.4936155 | 0.03520235
| 0 |  |  |  | 0.1254665 | 0.03659903 |  |  | 0.1959729 | 0.03676133 | 0.3476313 | 0.03675766 | 0.4946157 | 0.03680246
[5 empty] | 0.116308 | 0.0381903 |  |  | 0.1970283 | 0.03835964 | 0.3501995 | 0.03835582 | 0.4984985 | 0.03840257
[5 empty] | 0.1220265 | 0.03978156 |  |  | 0.1984017 | 0.03995796 | 0.3512456 | 0.03995398 | 0.5065262 | 0.04000267
[5 empty] | 0.1286124 | 0.04137282 |  |  | 0.2001786 | 0.04155628 | 0.3524436 | 0.04155214 | 0.5060612 | 0.04160278
[5 empty] | 0.1250566 | 0.04296408 |  |  | 0.2017439 | 0.0431546 | 0.3560672 | 0.0431503 | 0.5083657 | 0.04320289
[5 empty] | 0.1304888 | 0.04455534 |  |  | 0.2008831 | 0.04475292 | 0.3554904 | 0.04474846 | 0.5119023 | 0.04480299
[5 empty] | 0.1194818 | 0.04614661 |  |  | 0.2031236 | 0.04635124 | 0.3592307 | 0.04634661 | 0.5153377 | 0.0464031
[5 empty] | 0.1244675 | 0.04773787 |  |  | 0.2031234 | 0.04794955 | 0.3588306 | 0.04794477 | 0.5149206 | 0.04800321
[5 empty] | 0.1283686 | 0.04932913 |  |  | 0.2021629 | 0.04954787 | 0.3587195 | 0.04954293 | 0.5138375 | 0.04960332
[5 empty] | 0.1201936 | 0.05092039 |  |  | 0.2012769 | 0.05114619 | 0.355687 | 0.05114109 | 0.5109232 | 0.05120342
[5 empty] | 0.1279473 | 0.05251166 |  |  | 0.2021733 | 0.05274451 | 0.3559468 | 0.05273925 | 0.5121062 | 0.05280353
[5 empty] | 0.1276348 | 0.05410292 |  |  | 0.2004599 | 0.05434283 | 0.3565128 | 0.05433741 | 0.5086065 | 0.05440364
[5 empty] | 0.1282609 | 0.05569418 |  |  | 0.2009446 | 0.05594115 | 0.3551986 | 0.05593557 | 0.5093438 | 0.05600374
[5 empty] | 0.1248307 | 0.05728544 |  |  | 0.2002351 | 0.05753947 | 0.3544182 | 0.05753373 | 0.5103379 | 0.05760385
[5 empty] | 0.115349 | 0.05887671 |  |  | 0.1986391 | 0.05913778 | 0.3541852 | 0.05913189 | 0.5068088 | 0.05920396
[5 empty] | 0.1178209 | 0.06046797 |  |  | 0.1993646 | 0.0607361 | 0.3513134 | 0.06073005 | 0.5026762 | 0.06080406
[5 empty] | 0.1162512 | 0.06205923 |  |  | 0.1985193 | 0.06233442 | 0.3490167 | 0.06232821 | 0.5022599 | 0.06240417
[5 empty] | 0.1216448 | 0.06365049 |  |  | 0.1972109 | 0.06393274 | 0.3469087 | 0.06392636 | 0.49888 | 0.06400428
[5 empty] | 0.1180068 | 0.06524175 |  |  | 0.1951474 | 0.06553106 | 0.3481034 | 0.06552452 | 0.497056 | 0.06560439
[5 empty] | 0.114342 | 0.06683302 |  |  | 0.1938364 | 0.06712938 | 0.3428144 | 0.06712268 | 0.496208 | 0.06720449
[5 empty] | 0.1216555 | 0.06842428 |  |  | 0.1941858 | 0.06872769 | 0.3434556 | 0.06872084 | 0.4932558 | 0.0688046
[5 empty] | 0.1189521 | 0.07001554 |  |  | 0.1920033 | 0.07032601 | 0.3391407 | 0.070319 | 0.4879191 | 0.07040471
[5 empty] | 0.1162368 | 0.0716068 |  |  | 0.1925968 | 0.07192433 | 0.3383834 | 0.07191716 | 0.4849179 | 0.07200481
[5 empty] | 0.1155145 | 0.07319807 |  |  | 0.1899741 | 0.07352265 | 0.3362977 | 0.07351532 | 0.4827719 | 0.07360492
[5 empty] | 0.1147902 | 0.07478933 |  |  | 0.1891429 | 0.07512097 | 0.3354973 | 0.07511348 | 0.4810011 | 0.07520503
[5 empty] | 0.1150688 | 0.07638059 |  |  | 0.1873111 | 0.07671929 | 0.3316958 | 0.07671164 | 0.4786252 | 0.07680513
[5 empty] | 0.1113553 | 0.07797185 |  |  | 0.1874864 | 0.07831761 | 0.3313073 | 0.0783098 | 0.4765641 | 0.07840524
[5 empty] | 0.1105987 | 0.07956312 |  |  | 0.1860689 | 0.07991592 | 0.3297301 | 0.07990796 | 0.4728346 | 0.08000535
[5 empty] | 0.1187399 | 0.08115438 |  |  | 0.1854288 | 0.08151424 | 0.3254329 | 0.08150611 | 0.4685555 | 0.08160546
[5 empty] | 0.1047948 | 0.08274564 |  |  | 0.1842366 | 0.08311256 | 0.3245673 | 0.08310427 | 0.4673786 | 0.08320556
[5 empty] | 0.1097794 | 0.0843369 |  |  | 0.1812175 | 0.08471088 | 0.321078 | 0.08470243 | 0.4636686 | 0.08480567
[5 empty] | 0.1067098 | 0.08592817 |  |  | 0.1800969 | 0.0863092 | 0.3184101 | 0.08630059 | 0.4596902 | 0.08640578
[5 empty] | 0.1066022 | 0.08751943 |  |  | 0.1775004 | 0.08790752 | 0.3174084 | 0.08789875 | 0.451108 | 0.08800588
[5 empty] | 0.1084726 | 0.08911069 |  |  | 0.1768532 | 0.08950583 | 0.3116178 | 0.08949691 | 0.4515866 | 0.08960599
[5 empty] | 0.1083372 | 0.09070195 |  |  | 0.1746808 | 0.09110415 | 0.3089832 | 0.09109507 | 0.4448907 | 0.0912061
[5 empty] | 0.09821198 | 0.09229321 |  |  | 0.1728085 | 0.09270247 | 0.3074495 | 0.09269323 | 0.439785 | 0.0928062
[5 empty] | 0.1021131 | 0.09388448 |  |  | 0.1723618 | 0.09430079 | 0.3036616 | 0.09429139 | 0.434434 | 0.09440631
[5 empty] | 0.1060567 | 0.09547574 |  |  | 0.170066 | 0.09589911 | 0.2996644 | 0.09588955 | 0.4312024 | 0.09600642
[5 empty] | 0.1060307 | 0.097067 |  |  | 0.1682465 | 0.09749743 | 0.2983028 | 0.09748771 | 0.4249549 | 0.09760652
[5 empty] | 0.1019184 | 0.09865826 |  |  | 0.1655022 | 0.09909575 | 0.2957914 | 0.09908586 | 0.4205303 | 0.09920663
[5 empty] | 0.105725 | 0.1002495 |  |  | 0.1638088 | 0.1006941 | 0.2903169 | 0.100684 | 0.4185272 | 0.1008067
[5 empty] | 0.1004733 | 0.1018408 |  |  | 0.1624022 | 0.1022924 | 0.287043 | 0.1022822 | 0.4136222 | 0.1024068
[5 empty] | 0.0931865 | 0.1034321 |  |  | 0.1611186 | 0.1038907 | 0.284134 | 0.1038803 | 0.4078077 | 0.104007
[5 empty] | 0.08988757 | 0.1050233 |  |  | 0.1595946 | 0.105489 | 0.2813542 | 0.1054785 | 0.4054763 | 0.1056071
[5 empty] | 0.08959958 | 0.1066146 |  |  | 0.1564664 | 0.1070873 | 0.2778679 | 0.1070767 | 0.3981206 | 0.1072072
[5 empty] | 0.09134557 | 0.1082058 |  |  | 0.1554703 | 0.1086857 | 0.2719394 | 0.1086748 | 0.393133 | 0.1088073
[5 empty] | 0.08614858 | 0.1097971 |  |  | 0.1533428 | 0.110284 | 0.2704329 | 0.110273 | 0.3903062 | 0.1104074
[5 empty] | 0.09703166 | 0.1113884 |  |  | 0.1509202 | 0.1118823 | 0.2669126 | 0.1118711 | 0.3857325 | 0.1120075
[5 empty] | 0.08501786 | 0.1129796 |  |  | 0.1488388 | 0.1134806 | 0.2627429 | 0.1134693 | 0.3797047 | 0.1136076
[5 empty] | 0.08213022 | 0.1145709 |  |  | 0.148435 | 0.1150789 | 0.2609881 | 0.1150675 | 0.3748152 | 0.1152077
[5 empty] | 0.08939178 | 0.1161621 |  |  | 0.1462451 | 0.1166772 | 0.2577123 | 0.1166656 | 0.3725566 | 0.1168078
[5 empty] | 0.09082559 | 0.1177534 |  |  | 0.1455056 | 0.1182756 | 0.25678 | 0.1182638 | 0.3717213 | 0.1184079
[5 empty] | 0.0904547 | 0.1193447 |  |  | 0.1455526 | 0.1198739 | 0.2570552 | 0.1198619 | 0.365802 | 0.120008
[5 empty] | 0.08530214 | 0.1209359 |  |  | 0.1444227 | 0.1214722 | 0.2548024 | 0.1214601 | 0.3661912 | 0.1216081
[5 empty] | 0.08031233 | 0.1225272 |  |  | 0.1440361 | 0.1230705 | 0.2556551 | 0.1230583 | 0.3644686 | 0.1232082
[5 empty] | 0.089359 | 0.1241185 |  |  | 0.1452805 | 0.1246688 | 0.2559348 | 0.1246564 | 0.3654629 | 0.1248083
[5 empty] | 0.08443823 | 0.1257097 |  |  | 0.1449775 | 0.1262672 | 0.2566075 | 0.1262546 | 0.3684917 | 0.1264085
[5 empty] | 0.08554832 | 0.127301 |  |  | 0.1448244 | 0.1278655 | 0.2559682 | 0.1278527 | 0.3672482 | 0.1280086
[5 empty] | 0.09168758 | 0.1288922 |  |  | 0.1444185 | 0.1294638 | 0.2553124 | 0.1294509 | 0.3685257 | 0.1296087
[5 empty] | 0.09185431 | 0.1304835 |  |  | 0.1456572 | 0.1310621 | 0.2566353 | 0.131049 | 0.3697173 | 0.1312088
[5 empty] | 0.08904682 | 0.1320748 |  |  | 0.1460377 | 0.1326604 | 0.2574322 | 0.1326472 | 0.3693163 | 0.1328089
[5 empty] | 0.09226342 | 0.133666 |  |  | 0.1449574 | 0.1342588 | 0.2564983 | 0.1342454 | 0.3704158 | 0.134409
[5 empty] | 0.08950242 | 0.1352573 |  |  | 0.1453136 | 0.1358571 | 0.257629 | 0.1358435 | 0.3686091 | 0.1360091
[5 empty] | 0.08876211 | 0.1368486 |  |  | 0.1464037 | 0.1374554 | 0.2599194 | 0.1374417 | 0.3695893 | 0.1376092
[5 empty] | 0.08604081 | 0.1384398 |  |  | 0.146325 | 0.1390537 | 0.258565 | 0.1390398 | 0.3726497 | 0.1392093
[5 empty] | 0.09433683 | 0.1400311 |  |  | 0.1477747 | 0.140652 | 0.2605609 | 0.140638 | 0.3715834 | 0.1408094
[5 empty] | 0.09468583 | 0.1416223 |  |  | 0.1473504 | 0.1422503 | 0.2628026 | 0.1422362 | 0.3724837 | 0.1424095
[5 empty] | 0.09129455 | 0.1432136 |  |  | 0.1484843 | 0.1438487 | 0.2620095 | 0.1438343 | 0.376308 | 0.1440096
[5 empty] | 0.08615222 | 0.1448049 |  |  | 0.1487479 | 0.145447 | 0.2647747 | 0.1454325 | 0.378342 | 0.1456097
[5 empty] | 0.08920771 | 0.1463961 |  |  | 0.1501607 | 0.1470453 | 0.2659557 | 0.1470306 | 0.3822885 | 0.1472098
[5 empty] | 0.08740991 | 0.1479874 |  |  | 0.153842 | 0.1486436 | 0.2689099 | 0.1486288 | 0.3869423 | 0.1488099
[5 empty] | 0.1007077 | 0.1495787 |  |  | 0.1558112 | 0.1502419 | 0.2755948 | 0.150227 | 0.394698 | 0.1504101
[5 empty] | 0.09204997 | 0.1511699 |  |  | 0.1570876 | 0.1518403 | 0.2773678 | 0.1518251 | 0.3972505 | 0.1520102
[5 empty] | 0.0933856 | 0.1527612 |  |  | 0.1585905 | 0.1534386 | 0.2817863 | 0.1534233 | 0.4041945 | 0.1536103
[5 empty] | 0.1006635 | 0.1543524 |  |  | 0.1606394 | 0.1550369 | 0.2856078 | 0.1550214 | 0.4105246 | 0.1552104
[5 empty] | 0.1028324 | 0.1559437 |  |  | 0.1620537 | 0.1566352 | 0.2895898 | 0.1566196 | 0.4145358 | 0.1568105
[5 empty] | 0.1048453 | 0.157535 |  |  | 0.1652526 | 0.1582335 | 0.2900895 | 0.1582178 | 0.4147225 | 0.1584106
[5 empty] | 0.09578292 | 0.1591262 |  |  | 0.1668425 | 0.1598318 | 0.2932225 | 0.1598159 | 0.4189394 | 0.1600107
[5 empty] | 0.102698 | 0.1607175 |  |  | 0.1667884 | 0.1614302 | 0.2978787 | 0.1614141 | 0.4253217 | 0.1616108
[5 empty] | 0.1005922 | 0.1623088 |  |  | 0.1683003 | 0.1630285 | 0.299275 | 0.1630122 | 0.427317 | 0.1632109
[5 empty] | 0.09846714 | 0.1639 |  |  | 0.1703809 | 0.1646268 | 0.2997157 | 0.1646104 | 0.4295317 | 0.164811
[5 empty] | 0.1103244 | 0.1654913 |  |  | 0.1721326 | 0.1662251 | 0.3028056 | 0.1662085 | 0.4331724 | 0.1664111
[5 empty] | 0.1011655 | 0.1670825 |  |  | 0.172958 | 0.1678234 | 0.3071489 | 0.1678067 | 0.4399456 | 0.1680112
[5 empty] | 0.1069923 | 0.1686738 |  |  | 0.1748597 | 0.1694218 | 0.3085504 | 0.1694049 | 0.4425578 | 0.1696113
[5 empty] | 0.1138062 | 0.1702651 |  |  | 0.1764402 | 0.1710201 | 0.3121145 | 0.171003 | 0.4433155 | 0.1712114
[5 empty] | 0.109609 | 0.1718563 |  |  | 0.1761021 | 0.1726184 | 0.3126458 | 0.1726012 | 0.4501252 | 0.1728116
[5 empty] | 0.1024021 | 0.1734476 |  |  | 0.178848 | 0.1742167 | 0.3156487 | 0.1741993 | 0.4511934 | 0.1744117
[5 empty] | 0.1131874 | 0.1750389 |  |  | 0.1790804 | 0.175815 | 0.3181277 | 0.1757975 | 0.4564266 | 0.1760118
[5 empty] | 0.1059793 | 0.1766301 |  |  | 0.1804047 | 0.1774134 | 0.320193 | 0.1773957 | 0.4556337 | 0.1776119
[5 empty] | 0.116817 | 0.1782214 |  |  | 0.1820883 | 0.1790117 | 0.3204642 | 0.1789938 | 0.4627747 | 0.179212
[5 empty] | 0.1106786 | 0.1798126 |  |  | 0.1839263 | 0.18061 | 0.3233307 | 0.180592 | 0.4658645 | 0.1808121
[5 empty] | 0.1145361 | 0.1814039 |  |  | 0.1846746 | 0.1822083 | 0.3261147 | 0.1821901 | 0.4684913 | 0.1824122
[5 empty] | 0.1073617 | 0.1829952 |  |  | 0.1863893 | 0.1838066 | 0.3286387 | 0.1837883 | 0.4724433 | 0.1840123
[5 empty] | 0.1111276 | 0.1845864 |  |  | 0.1862264 | 0.1854049 | 0.3318249 | 0.1853865 | 0.4738085 | 0.1856124
[5 empty] | 0.1088058 | 0.1861777 |  |  | 0.188642 | 0.1870033 | 0.3315956 | 0.1869846 | 0.4755752 | 0.1872125
[5 empty] | 0.1213686 | 0.187769 |  |  | 0.1901921 | 0.1886016 | 0.3350731 | 0.1885828 | 0.4779315 | 0.1888126
[5 empty] | 0.114788 | 0.1893602 |  |  | 0.1909329 | 0.1901999 | 0.3373798 | 0.1901809 | 0.4823655 | 0.1904127
[5 empty] | 0.1211037 | 0.1909515 |  |  | 0.1897574 | 0.1917982 | 0.3383054 | 0.1917791 | 0.4841298 | 0.1920128
[5 empty] | 0.1224115 | 0.1925427 |  |  | 0.1912422 | 0.1933965 | 0.3380626 | 0.1933773 | 0.4827635 | 0.1936129
[5 empty] | 0.1197125 | 0.194134 |  |  | 0.1908166 | 0.1949949 | 0.3381013 | 0.1949754 | 0.4854706 | 0.195213
[5 empty] | 0.1170068 | 0.1957253 |  |  | 0.1908803 | 0.1965932 | 0.3392212 | 0.1965736 | 0.4889508 | 0.1968132
[5 empty] | 0.1122942 | 0.1973165 |  |  | 0.1928332 | 0.1981915 | 0.340522 | 0.1981717 | 0.4866035 | 0.1984133
[5 empty] | 0.1185746 | 0.1989078 |  |  | 0.1933752 | 0.1997898 | 0.3392035 | 0.1997699 | 0.4873285 | 0.2000134
[5 empty] | 0.1148478 | 0.2004991 |  |  | 0.1928061 | 0.2013881 | 0.3408653 | 0.201368 | 0.4879253 | 0.2016135
[5 empty] | 0.1161139 | 0.2020903 |  |  | 0.1945258 | 0.2029864 | 0.3415072 | 0.2029662 | 0.4922934 | 0.2032136
[5 empty] | 0.1253726 | 0.2036816 |  |  | 0.194934 | 0.2045848 | 0.3420289 | 0.2045644 | 0.4923325 | 0.2048137
[5 empty] | 0.124624 | 0.2052728 |  |  | 0.1953306 | 0.2061831 | 0.3429301 | 0.2061625 | 0.4919422 | 0.2064138
[5 empty] | 0.1138678 | 0.2068641 |  |  | 0.1954154 | 0.2077814 | 0.3436105 | 0.2077607 | 0.4919221 | 0.2080139
[5 empty] | 0.123104 | 0.2084554 |  |  | 0.1941884 | 0.2093797 | 0.3434699 | 0.2093588 | 0.4974717 | 0.209614
[5 empty] | 0.1253325 | 0.2100466 |  |  | 0.1955492 | 0.210978 | 0.3444079 | 0.210957 | 0.4957906 | 0.2112141
[5 empty] | 0.1225531 | 0.2116379 |  |  | 0.1958979 | 0.2125764 | 0.3469242 | 0.2125552 | 0.4948784 | 0.2128142
[5 empty] | 0.1237658 | 0.2132292 |  |  | 0.1968341 | 0.2141747 | 0.3453187 | 0.2141533 | 0.4993347 | 0.2144143
[5 empty] | 0.1189706 | 0.2148204 |  |  | 0.1970578 | 0.215773 | 0.3490909 | 0.2157515 | 0.4986591 | 0.2160144
[5 empty] | 0.1271671 | 0.2164117 |  |  | 0.1967687 | 0.2173713 | 0.3470406 | 0.2173496 | 0.4969512 | 0.2176145
[5 empty] | 0.1163555 | 0.2180029 |  |  | 0.1976668 | 0.2189696 | 0.3502676 | 0.2189478 | 0.4995106 | 0.2192147
[5 empty] | 0.1155355 | 0.2195942 |  |  | 0.1984518 | 0.220568 | 0.3490715 | 0.220546 | 0.4997368 | 0.2208148
[5 empty] | 0.1217071 | 0.2211855 |  |  | 0.1969236 | 0.2221663 | 0.349952 | 0.2221441 | 0.4991295 | 0.2224149
[5 empty] | 0.1228701 | 0.2227767 |  |  | 0.1971821 | 0.2237646 | 0.3491089 | 0.2237423 | 0.5028882 | 0.224015
[5 empty] | 0.1260245 | 0.224368 |  |  | 0.198627 | 0.2253629 | 0.3494418 | 0.2253404 | 0.5025125 | 0.2256151
[5 empty] | 0.1201701 | 0.2259592 |  |  | 0.1980582 | 0.2269612 | 0.3503506 | 0.2269386 | 0.503702 | 0.2272152
[5 empty] | 0.1213069 | 0.2275505 |  |  | 0.1995756 | 0.2285595 | 0.3530348 | 0.2285368 | 0.5058564 | 0.2288153
[5 empty] | 0.1254348 | 0.2291418 |  |  | 0.1992789 | 0.2301579 | 0.3510943 | 0.2301349 | 0.5070751 | 0.2304154
[5 empty] | 0.1175536 | 0.230733 |  |  | 0.1987681 | 0.2317562 | 0.3518287 | 0.2317331 | 0.5046578 | 0.2320155
[5 empty] | 0.1286632 | 0.2323243 |  |  | 0.199743 | 0.2333545 | 0.3529377 | 0.2333312 | 0.5048041 | 0.2336156
[5 empty] | 0.1157636 | 0.2339156 |  |  | 0.1998033 | 0.2349528 | 0.3533211 | 0.2349294 | 0.5063135 | 0.2352157
[5 empty] | 0.1288546 | 0.2355068 |  |  | 0.199849 | 0.2365511 | 0.3537786 | 0.2365275 | 0.5087856 | 0.2368158
[5 empty] | 0.1239362 | 0.2370981 |  |  | 0.1994798 | 0.2381495 | 0.3520098 | 0.2381257 | 0.5087201 | 0.2384159
[5 empty] | 0.1160082 | 0.2386893 |  |  | 0.1989957 | 0.2397478 | 0.3545146 | 0.2397239 | 0.5062165 | 0.240016
[5 empty] | 0.1240705 | 0.2402806 |  |  | 0.1994964 | 0.2413461 | 0.3549926 | 0.241322 | 0.5065744 | 0.2416162
[5 empty] | 0.1181231 | 0.2418719 |  |  | 0.1999818 | 0.2429444 | 0.3538435 | 0.2429202 | 0.5084934 | 0.2432163
[5 empty] | 0.1241657 | 0.2434631 |  |  | 0.1990517 | 0.2445427 | 0.354067 | 0.2445183 | 0.5078731 | 0.2448164
[5 empty] | 0.1281984 | 0.2450544 |  |  | 0.200606 | 0.246141 | 0.3537629 | 0.2461165 | 0.5061131 | 0.2464165
[5 empty] | 0.1282211 | 0.2466457 |  |  | 0.2010445 | 0.2477394 | 0.3533309 | 0.2477147 | 0.5057129 | 0.2480166
[5 empty] | 0.1172335 | 0.2482369 |  |  | 0.2005671 | 0.2493377 | 0.3537706 | 0.2493128 | 0.5083721 | 0.2496167
[5 empty] | 0.1192225 | 0.2498282 |  |  | 0.2009709 | 0.250936 | 0.3524768 | 0.250911 | 0.5063884 | 0.2512168
[5 empty] | 0.1259749 | 0.2514194 |  |  | 0.2004717 | 0.2525343 | 0.3523442 | 0.2525091 | 0.5078858 | 0.2528169
[5 empty] | 0.1154409 | 0.2530107 |  |  | 0.1988135 | 0.2541326 | 0.3506004 | 0.2541073 | 0.5057101 | 0.254417
[5 empty] | 0.1256524 | 0.254602 |  |  | 0.1975467 | 0.255731 | 0.3490344 | 0.2557055 | 0.5000897 | 0.2560171
[5 empty] | 0.1156413 | 0.2561932 |  |  | 0.1973217 | 0.2573293 | 0.3488354 | 0.2573036 | 0.4966529 | 0.2576172
[5 empty] | 0.1144396 | 0.2577845 |  |  | 0.1952889 | 0.2589276 | 0.3446925 | 0.2589018 | 0.4940281 | 0.2592173
[5 empty] | 0.1150792 | 0.2593758 |  |  | 0.1933988 | 0.2605259 | 0.3417948 | 0.2604999 | 0.4888435 | 0.2608174
[5 empty] | 0.1135922 | 0.260967 |  |  | 0.1902016 | 0.2621242 | 0.3353315 | 0.2620981 | 0.4829274 | 0.2624175
[5 empty] | 0.1110105 | 0.2625583 |  |  | 0.186948 | 0.2637225 | 0.3335918 | 0.2636963 | 0.4767083 | 0.2640176
[5 empty] | 0.113366 | 0.2641495 |  |  | 0.1861881 | 0.2653209 | 0.3265647 | 0.2652944 | 0.4701145 | 0.2656178
[5 empty] | 0.1066907 | 0.2657408 |  |  | 0.1816726 | 0.2669192 | 0.3235393 | 0.2668926 | 0.4638742 | 0.2672179
[5 empty] | 0.1150165 | 0.2673321 |  |  | 0.1802518 | 0.2685175 | 0.3192048 | 0.2684907 | 0.4570158 | 0.268818
[5 empty] | 0.1023755 | 0.2689233 |  |  | 0.177776 | 0.2701158 | 0.3122504 | 0.2700889 | 0.4502677 | 0.2704181
[5 empty] | 0.1037995 | 0.2705146 |  |  | 0.1749958 | 0.2717141 | 0.3077651 | 0.271687 | 0.4448581 | 0.2720182
[5 empty] | 0.1023205 | 0.2721059 |  |  | 0.1731615 | 0.2733125 | 0.3056381 | 0.2732852 | 0.4395154 | 0.2736183
[5 empty] | 0.1029653 | 0.2736971 |  |  | 0.1704212 | 0.2749108 | 0.3024542 | 0.2748834 | 0.4346644 | 0.2752184
[5 empty] | 0.09964673 | 0.2752884 |  |  | 0.1681604 | 0.2765091 | 0.2970099 | 0.2764815 | 0.4253308 | 0.2768185
[5 empty] | 0.1013233 | 0.2768796 |  |  | 0.165792 | 0.2781074 | 0.2938522 | 0.2780797 | 0.4233777 | 0.2784186
[5 empty] | 0.1019948 | 0.2784709 |  |  | 0.1637158 | 0.2797057 | 0.2914807 | 0.2796778 | 0.4157049 | 0.2800187
[5 empty] | 0.09866142 | 0.2800622 |  |  | 0.1618318 | 0.2813041 | 0.2862954 | 0.281276 | 0.4128122 | 0.2816188
[5 empty] | 0.0913229 | 0.2816534 |  |  | 0.1597398 | 0.2829024 | 0.2826959 | 0.2828742 | 0.4081992 | 0.2832189
[5 empty] | 0.09697922 | 0.2832447 |  |  | 0.1575396 | 0.2845007 | 0.2789821 | 0.2844723 | 0.4013656 | 0.284819
[5 empty] | 0.08963029 | 0.284836 |  |  | 0.1559313 | 0.286099 | 0.2742538 | 0.2860705 | 0.3972111 | 0.2864191
[5 empty] | 0.09927605 | 0.2864272 |  |  | 0.1543146 | 0.2876973 | 0.2736107 | 0.2876686 | 0.3925353 | 0.2880193
[5 empty] | 0.09591641 | 0.2880185 |  |  | 0.1521895 | 0.2892956 | 0.2688526 | 0.2892668 | 0.3838381 | 0.2896194
[5 empty] | 0.08955131 | 0.2896097 |  |  | 0.1504557 | 0.290894 | 0.2644794 | 0.290865 | 0.3787191 | 0.2912195
[5 empty] | 0.08518066 | 0.291201 |  |  | 0.1472133 | 0.2924923 | 0.2607908 | 0.2924631 | 0.3715779 | 0.2928196
[5 empty] | 0.08080439 | 0.2927923 |  |  | 0.1448621 | 0.2940906 | 0.2584866 | 0.2940613 | 0.3707144 | 0.2944197
[5 empty] | 0.08142242 | 0.2943835 |  |  | 0.1439019 | 0.2956889 | 0.2518666 | 0.2956594 | 0.3607281 | 0.2960198
[5 empty] | 0.08503468 | 0.2959748 |  |  | 0.1416326 | 0.2972872 | 0.2490306 | 0.2972576 | 0.3587188 | 0.2976199
[5 empty] | 0.08764109 | 0.2975661 |  |  | 0.1378542 | 0.2988856 | 0.2461784 | 0.2988558 | 0.3519861 | 0.29922
[5 empty] | 0.08424158 | 0.2991573 |  |  | 0.1364665 | 0.3004839 | 0.2427097 | 0.3004539 | 0.3442299 | 0.3008201
[5 empty] | 0.08183607 | 0.3007486 |  |  | 0.1344694 | 0.3020822 | 0.2375244 | 0.3020521 | 0.3385496 | 0.3024202
[5 empty] | 0.08242448 | 0.3023398 |  |  | 0.1325627 | 0.3036805 | 0.2345222 | 0.3036502 | 0.3340452 | 0.3040203
[5 empty] | 0.08100675 | 0.3039311 |  |  | 0.1298464 | 0.3052788 | 0.2294029 | 0.3052484 | 0.3281162 | 0.3056204
[5 empty] | 0.06958278 | 0.3055224 |  |  | 0.1271203 | 0.3068771 | 0.2260664 | 0.3068465 | 0.3225623 | 0.3072205
[5 empty] | 0.07915252 | 0.3071136 |  |  | 0.1245843 | 0.3084755 | 0.2230123 | 0.3084447 | 0.3196833 | 0.3088206
[5 empty] | 0.07671588 | 0.3087049 |  |  | 0.1225383 | 0.3100738 | 0.2179406 | 0.3100429 | 0.3136788 | 0.3104208
[5 empty] | 0.07627278 | 0.3102962 |  |  | 0.1199822 | 0.3116721 | 0.2134509 | 0.311641 | 0.3089486 | 0.3120209
[5 empty] | 0.06882316 | 0.3118874 |  |  | 0.1188158 | 0.3132704 | 0.2085432 | 0.3132392 | 0.3009923 | 0.313621
[5 empty] | 0.06836693 | 0.3134787 |  |  | 0.116239 | 0.3148687 | 0.206617 | 0.3148373 | 0.2975096 | 0.3152211
[5 empty] | 0.06490402 | 0.3150699 |  |  | 0.1136518 | 0.3164671 | 0.2026724 | 0.3164355 | 0.2912003 | 0.3168212
[5 empty] | 0.06243435 | 0.3166612 |  |  | 0.1109539 | 0.3180654 | 0.1994089 | 0.3180337 | 0.284064 | 0.3184213