## 1
Общество с ограниченной ответственностью "Инженерная геология" (ООО "ИнжГео") | [11 empty] | Общество с ограниченной ответственностью "Инженерная геология" (ООО "ИнжГео")
Юр. адрес: 117279, г. Москва, ул. Миклухо-Маклая, 36 а, этаж 5, пом. XXIII к. 76-84 | [11 empty] | Юр. адрес: 117279, г. Москва, ул. Миклухо-Маклая, 36 а, этаж 5, пом. XXIII к. 76-84 | [8 empty] | нагр |  |  | X0 | Y0 | R |  | нагр |  |  |  | X0 | Y0 | R | нагр |  |  |  | X0 | Y0 | R |  | нагр |  |  |  | X0 | Y0 | R
Телефон/факс +7 (495) 132-30-00, Адрес электронной почты inbox@inj-geo.ru | [11 empty] | Телефон/факс +7 (495) 132-30-00, Адрес электронной почты inbox@inj-geo.ru | [12 empty] | 0 | [7 empty] | 0 | [6 empty] | 0 | [7 empty] | 0
[21 empty] | девиатор | [6 empty] | девиатор | [6 empty] | девиатор | [7 empty] | девиатор
Испытательная лаборатория ООО «ИнжГео» | [11 empty] | Испытательная лаборатория ООО «ИнжГео» | [8 empty] | x0 | Угол | X | Y |  |  |  | x0 |  | Угол | X | Y |  |  | x0 |  | Угол | X | Y |  |  |  | x0 |  | Угол | X | Y
Адрес места осуществления деятельности лаборатории: г. Москва, просп. Вернадского, д. 51, стр. 1 | [11 empty] | Адрес места осуществления деятельности лаборатории: г. Москва, просп. Вернадского, д. 51, стр. 1 | [9 empty] | 0 | [7 empty] | 0 | [6 empty] | 0 | [7 empty] | 0
Телефон +7(910)4557682, E-mail: slg85@mail.ru | [11 empty] | Телефон +7(910)4557682, E-mail: slg85@mail.ru | [9 empty] | 5 | [7 empty] | 5 | [6 empty] | 5 | [7 empty] | 5
[22 empty] | 10 | [7 empty] | 10 | [6 empty] | 10 | [7 empty] | 10
[12 empty] | Протокол испытаний № 13-63/312 от 06-09-2023 | [9 empty] | 15 | [7 empty] | 15 | [6 empty] | 15 | [7 empty] | 15
[22 empty] | 20 | [7 empty] | 20 | [6 empty] | 20 | [7 empty] | 20
[12 empty] | Наименование и адрес заказчика: Переход трубопровода через р. Енисей | [9 empty] | 25 | [7 empty] | 25 | [6 empty] | 25 | [7 empty] | 25
[12 empty] | Наименование объекта: ООО Регионстрой | [9 empty] | 30 | [7 empty] | 30 | [6 empty] | 30 | [7 empty] | 30
Наименование используемого метода/методики: ГОСТ 12248.4-2020 | [11 empty] | Наименование используемого метода/методики: ГОСТ 12248.3-2020 | [9 empty] | 35 | [7 empty] | 35 | [6 empty] | 35 | [7 empty] | 35
Условия проведения испытания: температура окружающей среды (18 - 25)0С, влажность воздуха (40 - 75)% | [11 empty] | Условия проведения испытания: температура окружающей среды (18 - 25)0С, влажность воздуха (40 - 75)% | [9 empty] | 40 | [7 empty] | 40 | [6 empty] | 40 | [7 empty] | 40
[12 empty] | Дата получение объекта подлежащего испытаниям: 10-08-2023 | [9 empty] | 45 | [7 empty] | 45 | [6 empty] | 45 | [7 empty] | 45
[12 empty] | Дата испытания: 25.10.2022-19.11.2312 | [9 empty] | 50 | [7 empty] | 50 | [6 empty] | 50 | [7 empty] | 50
[22 empty] | 55 | [7 empty] | 55 | [6 empty] | 55 | [7 empty] | 55
Испытание грунтов методом трехосного сжатия | [11 empty] | Испытание грунтов методом трехосного сжатия | [9 empty] | 60 | [7 empty] | 60 | [6 empty] | 60 | [7 empty] | 60
[22 empty] | 65 | [7 empty] | 65 | [6 empty] | 65 | [7 empty] | 65
Лабораторный номер: | [6 empty] | We, д.е. = |  |  |  |  | Лабораторный номер: |  | 1347 |  |  |  | We, д.е. = | 0.197 |  |  | 70 | [7 empty] | 70 | [6 empty] | 70 | [7 empty] | 70
Номер скважины: | [6 empty] | ρ, г/см3 = |  |  |  |  | Номер скважины: |  | BH-011 |  |  |  | ρ, г/см3 = | 1.98 |  |  | 75 | [7 empty] | 75 | [6 empty] | 75 | [7 empty] | 75
Глубина отбора, м: | [6 empty] | ρs, г/см3 = |  |  |  |  | Глубина отбора, м: |  | 6.6 |  |  |  | ρs, г/см3 = | 2.73 |  |  | 80 | [7 empty] | 80 | [6 empty] | 80 | [7 empty] | 80
Наименование грунта: | [6 empty] | e, д.е. = |  |  |  |  | Наименование грунта: |  | Щебенистый грунт, заполнитель суглинок, легкий пылеватый, после оттаивания текучий |  |  |  | e, д.е. = | 0.6504091 |  |  | 85 | [7 empty] | 85 | [6 empty] | 85 | [7 empty] | 85
Схема проведения опыта: | [6 empty] | IL, д.е. = |  |  |  |  | Схема проведения опыта: |  | КД |  |  |  | IL, д.е. = | 1.034087 |  |  | 90 | [7 empty] | 90 | [6 empty] | 90 | [7 empty] | 90
[22 empty] | 95 | [7 empty] | 95 | [6 empty] | 95 | [7 empty] | 95
[22 empty] | 100 | [7 empty] | 100 | [6 empty] | 100 | [7 empty] | 100
Результаты испытаний | [11 empty] | Результаты испытаний | [9 empty] | 105 | [7 empty] | 105 | [6 empty] | 105 | [7 empty] | 105
[22 empty] | 110 | [7 empty] | 110 | [6 empty] | 110 | [7 empty] | 110
[22 empty] | 115 | [7 empty] | 115 | [6 empty] | 115 | [7 empty] | 115
[22 empty] | 120 | [7 empty] | 120 | [6 empty] | 120 | [7 empty] | 120
[22 empty] | 125 | [7 empty] | 125 | [6 empty] | 125 | [7 empty] | 125
[22 empty] | 130 | [7 empty] | 130 | [6 empty] | 130 | [7 empty] | 130
[22 empty] | 135 | [7 empty] | 135 | [6 empty] | 135 | [7 empty] | 135
[22 empty] | 140 | [7 empty] | 140 | [6 empty] | 140 | [7 empty] | 140
[22 empty] | 145 | [7 empty] | 145 | [6 empty] | 145 | [7 empty] | 145
[22 empty] | 150 | [7 empty] | 150 | [6 empty] | 150 | [7 empty] | 150
[22 empty] | 155 | [7 empty] | 155 | [6 empty] | 155 | [7 empty] | 155
[22 empty] | 160 | [7 empty] | 160 | [6 empty] | 160 | [7 empty] | 160
[22 empty] | 165 | [7 empty] | 165 | [6 empty] | 165 | [7 empty] | 165
[22 empty] | 170 | [7 empty] | 170 | [6 empty] | 170 | [7 empty] | 170
[22 empty] | 175 | [7 empty] | 175 | [6 empty] | 175 | [7 empty] | 175
[22 empty] | 180 | [7 empty] | 180 | [6 empty] | 180 | [7 empty] | 180
[13 empty] | Давление в камере, Мпа σ3 | Вертикальная нагрузка, Мпа σ1 | Поровое давление, Мпа u
| K0, д.е. | 0.4849619 |  |  |  |  | Коэфф. Точки | [5 empty] | 0.1280664 | 0.4425038 | [5 empty] | 1 | [6 empty] | σ3,кПа | σ1,кПа | u, кПа |  |  |  | 4
| q_zg, МПа | 0.06210733 | [10 empty] | 0.2280664 | 0.7549073 | [27 empty] | δ3, Мпа | δ1-δ3, МПа | δ1, МПа | δ1, КПа
|  |  | Модуль деформации, МПа: | [9 empty] | 0.3280664 | 1.067311 | [21 empty] | С, МПа:
|  |  | Е0= |  | Точки модуля (полное напр.), МПа |  |  |  | 0.06210733 | 0.09937172 | [25 empty] | φ, град:
|  |  | E50 = |  | qf (полное напр.), МПа |  |  |  | 0.1951423 | [26 empty] | E, Мпа
|  |  | Коэф. Поперечной деформации, ϑ = | [9 empty] | Эффективные значения угла внутреннего трения и удельного сцепления ϕ', С' | [13 empty] | x | 0
[13 empty] | ϕ', град. = | 31 | [12 empty] | y |  |  |  | С, кПа | φ,°
[13 empty] | С', МПа = | 0.012
| Исполнитель: | [6 empty] | Морозов Д.С. |  |  |  |  | Исполнитель: |  |  |  |  | Морозов Д.С.
| Начальник исп. лаборатории: | [6 empty] | Семиколенова Л.Г. |  |  |  |  | Начальник исп. лаборатории: |  |  |  |  | Семиколенова Л.Г.
Лист 1 , всего листов 2 | [11 empty] | Лист 2 , всего листов 2
Частичное воспроизведение протокола испытаний без письменного разрешения ООО «ИнжГео» ЗАПРЕЩАЕТСЯ | [11 empty] | Частичное воспроизведение протокола испытаний без письменного разрешения ООО «ИнжГео» ЗАПРЕЩАЕТСЯ
[5 empty] | второй график |  | первый график | [9 empty] | К Пуассона
dev50 | epsE50 | ind | devE0 | epsE0 | dev | eps | sigma |  | dev1 | eps1 | dev2 | eps2 | dev3 | eps3 |  | Глины
0.06707591 | 0.002220862 |  |  |  | 0.0372644 | 0.0007402872 |  |  | 0 | 0 | 0 | 0 | 0 | 0 |  | < 0 | 0,20-0,30
ind |  |  |  |  | 0.06707591 | 0.002220862 |  |  | 0.07683984 | 0.001526485 | 0.13683984 | 0.001453796 | 0.19683984 | 0.001590089 |  | 0-0,25 | 0,30-0,38
2 |  |  |  |  | 0.07241008 | 0.003186765 |  |  | 0.1305094 | 0.003210469 | 0.2281039 | 0.003208277 | 0.306142 | 0.003212387 |  | 0,25< | 0,38-0,45
E0 |  |  |  |  | 0.07030055 | 0.004780147 |  |  | 0.1572187 | 0.004579456 | 0.2634204 | 0.004361387 | 0.3696222 | 0.004770267 |  | Суглинки | 0,35-0,37
epsE0 | devE0 |  |  |  | 0.08714186 | 0.006373529 |  |  | 0.1742196 | 0.006420938 | 0.2949669 | 0.006416555 | 0.4035539 | 0.006424773 |  | Пески и супеси | 0,30-0,35
0.0007402872 | 0.0372644 |  |  |  | 0.09002911 | 0.007966911 |  |  | 0.1894341 | 0.008026172 | 0.3233947 | 0.008020693 | 0.4392218 | 0.008030967
[5 empty] | 0.0890574 | 0.009560294 |  |  | 0.203746 | 0.009631407 | 0.348372 | 0.009624832 | 0.4736737 | 0.00963716
График E50 |  | График E |  |  | 0.09132184 | 0.01115368 |  |  | 0.2173667 | 0.01123664 | 0.3672843 | 0.01122897 | 0.5045143 | 0.01124335
eps | q | sigma |  |  | 0.1039175 | 0.01274706 |  |  | 0.2277077 | 0.01284188 | 0.3850169 | 0.01283311 | 0.5335486 | 0.01284955
Горизонтальная линия E50 |  | Касательная |  |  | 0.1089396 | 0.01434044 |  |  | 0.2391804 | 0.01444711 | 0.3988552 | 0.01443725 | 0.5564811 | 0.01445574
0 |  | a | b |  | 0.1054831 | 0.01593382 |  |  | 0.2446964 | 0.01605234 | 0.4131846 | 0.01604139 | 0.5753169 | 0.01606193
|  |  | 0 |  | 0.1076432 | 0.0175272 |  |  | 0.2548671 | 0.01765758 | 0.4266905 | 0.01764553 | 0.5913605 | 0.01766813
Вертикальная линия E50 |  | p1 и p2 |  |  | 0.115515 | 0.01912059 |  |  | 0.2587038 | 0.01926281 | 0.4388581 | 0.01924966 | 0.6066169 | 0.01927432
| 0 | 0 |  |  | 0.1151935 | 0.02071397 |  |  | 0.2655182 | 0.02086805 | 0.446173 | 0.0208538 | 0.6239909 | 0.02088051
[5 empty] | 0.107774 | 0.02230735 |  |  | 0.2707216 | 0.02247328 | 0.4550204 | 0.02245794 | 0.6371871 | 0.02248671
Касательная линия E50 |  |  |  |  | 0.116343 | 0.02390073 |  |  | 0.2743255 | 0.02407852 | 0.4635858 | 0.02406208 | 0.6482104 | 0.0240929
0 | 0 | Горизонтальная 1 |  |  | 0.1168862 | 0.02549412 |  |  | 0.2788416 | 0.02568375 | 0.4669616 | 0.02566622 | 0.6588657 | 0.02569909
[5 empty] | 0.1213821 | 0.0270875 |  |  | 0.2835198 | 0.02728899 | 0.4754007 | 0.02727036 | 0.6616437 | 0.02730529
Горизонтальная линия qкр |  |  |  |  | 0.1178212 | 0.02868088 |  |  | 0.2857939 | 0.02889422 | 0.4805606 | 0.0288745 | 0.6719805 | 0.02891148
Горизонтальная линия q |  | Горизонтальная 2 |  |  | 0.1231937 | 0.03027426 |  |  | 0.2894406 | 0.03049946 | 0.4877026 | 0.03047863 | 0.6771235 | 0.03051767
0 |  | 0 |  |  | 0.12349 | 0.03186765 |  |  | 0.2939367 | 0.03210469 | 0.490088 | 0.03208277 | 0.6895179 | 0.03212387
[5 empty] | 0.1267003 | 0.03346103 |  |  | 0.2973591 | 0.03370992 | 0.4966779 | 0.03368691 | 0.6980093 | 0.03373006
Вертикальная линия q |  |  |  |  | 0.120815 | 0.03505441 |  |  | 0.3005846 | 0.03531516 | 0.5028336 | 0.03529105 | 0.7020429 | 0.03533625
| 0 |  |  |  | 0.1238245 | 0.03664779 |  |  | 0.3013899 | 0.03692039 | 0.5061163 | 0.03689519 | 0.7087642 | 0.03694245
[5 empty] | 0.1197191 | 0.03824117 |  |  | 0.305652 | 0.03852563 | 0.5108873 | 0.03849933 | 0.7156185 | 0.03854864
[5 empty] | 0.131489 | 0.03983456 |  |  | 0.3055475 | 0.04013086 | 0.5151077 | 0.04010347 | 0.7239512 | 0.04015483
[5 empty] | 0.1301246 | 0.04142794 |  |  | 0.3084534 | 0.0417361 | 0.5149387 | 0.04170761 | 0.7237077 | 0.04176103
[5 empty] | 0.1336162 | 0.04302132 |  |  | 0.3098463 | 0.04334133 | 0.5194416 | 0.04331174 | 0.7285333 | 0.04336722
[5 empty] | 0.1259541 | 0.0446147 |  |  | 0.3098032 | 0.04494657 | 0.5231777 | 0.04491588 | 0.7331735 | 0.04497341
[5 empty] | 0.1341518 | 0.04620809 |  |  | 0.3111008 | 0.0465518 | 0.5207081 | 0.04652002 | 0.7336736 | 0.04657961
[5 empty] | 0.1211415 | 0.04780147 |  |  | 0.3144374 | 0.04815703 | 0.5268409 | 0.04812416 | 0.7392444 | 0.0481858
[5 empty] | 0.133058 | 0.04939485 |  |  | 0.3113316 | 0.04976227 | 0.5223195 | 0.0497283 | 0.7379398 | 0.04979199
[5 empty] | 0.1268948 | 0.05098823 |  |  | 0.3131824 | 0.0513675 | 0.5250319 | 0.05133244 | 0.7343359 | 0.05139819
[5 empty] | 0.1316571 | 0.05258161 |  |  | 0.3122409 | 0.05297274 | 0.5220248 | 0.05293658 | 0.7370762 | 0.05300438
[5 empty] | 0.13035 | 0.054175 |  |  | 0.3127193 | 0.05457797 | 0.5224186 | 0.05454071 | 0.7324897 | 0.05461057
[5 empty] | 0.1249786 | 0.05576838 |  |  | 0.3117297 | 0.05618321 | 0.5233337 | 0.05614485 | 0.731905 | 0.05621677
[5 empty] | 0.1295479 | 0.05736176 |  |  | 0.3118844 | 0.05778844 | 0.5174905 | 0.05774899 | 0.7274511 | 0.05782296
[5 empty] | 0.1260631 | 0.05895514 |  |  | 0.3107956 | 0.05939368 | 0.5196096 | 0.05935313 | 0.7304566 | 0.05942915
[5 empty] | 0.1315292 | 0.06054853 |  |  | 0.3089756 | 0.06099891 | 0.5170112 | 0.06095727 | 0.7228503 | 0.06103535
[5 empty] | 0.1269515 | 0.06214191 |  |  | 0.3084365 | 0.06260415 | 0.515116 | 0.06256141 | 0.7219611 | 0.06264154
[5 empty] | 0.1173348 | 0.06373529 |  |  | 0.3056906 | 0.06420938 | 0.5104443 | 0.06416555 | 0.7160178 | 0.06424773
[5 empty] | 0.1256845 | 0.06532867 |  |  | 0.3045501 | 0.06581461 | 0.5118165 | 0.06576969 | 0.716849 | 0.06585393
[5 empty] | 0.1290055 | 0.06692206 |  |  | 0.3026273 | 0.06741985 | 0.5070531 | 0.06737382 | 0.7123836 | 0.06746012
[5 empty] | 0.115303 | 0.06851544 |  |  | 0.2998343 | 0.06902508 | 0.5037745 | 0.06897796 | 0.7063505 | 0.06906631
[5 empty] | 0.1225821 | 0.07010882 |  |  | 0.2994834 | 0.07063032 | 0.5011012 | 0.0705821 | 0.7049783 | 0.07067251
[5 empty] | 0.1238478 | 0.0717022 |  |  | 0.2971868 | 0.07223555 | 0.5011535 | 0.07218624 | 0.7033959 | 0.0722787
[5 empty] | 0.1261054 | 0.07329558 |  |  | 0.2945567 | 0.07384079 | 0.4935521 | 0.07379038 | 0.692832 | 0.07388489
[5 empty] | 0.1203597 | 0.07488897 |  |  | 0.2929053 | 0.07544602 | 0.4939171 | 0.07539452 | 0.6899155 | 0.07549109
[5 empty] | 0.1236161 | 0.07648235 |  |  | 0.292645 | 0.07705126 | 0.4922692 | 0.07699866 | 0.6853751 | 0.07709728
[5 empty] | 0.1198795 | 0.07807573 |  |  | 0.2913878 | 0.07865649 | 0.4880288 | 0.07860279 | 0.6808396 | 0.07870347
[5 empty] | 0.1161192 | 0.07966911 |  |  | 0.289246 | 0.08026172 | 0.4865162 | 0.08020693 | 0.6824378 | 0.08030967
[5 empty] | 0.1212547 | 0.0812625 |  |  | 0.285669 | 0.08186696 | 0.4829108 | 0.08181107 | 0.676289 | 0.08191586
[5 empty] | 0.1152979 | 0.08285588 |  |  | 0.2844509 | 0.08347219 | 0.4748911 | 0.08341521 | 0.6709924 | 0.08352205
[5 empty] | 0.1102654 | 0.08444926 |  |  | 0.2814096 | 0.08507743 | 0.4712046 | 0.08501935 | 0.6637621 | 0.08512825
[5 empty] | 0.1061739 | 0.08604264 |  |  | 0.2805849 | 0.08668266 | 0.4700178 | 0.08662349 | 0.6576918 | 0.08673444
[5 empty] | 0.11204 | 0.08763602 |  |  | 0.2775165 | 0.0882879 | 0.4639974 | 0.08822763 | 0.6548755 | 0.08834063
[5 empty] | 0.1118802 | 0.08922941 |  |  | 0.2764444 | 0.08989313 | 0.4627099 | 0.08983177 | 0.6457069 | 0.08994683
[5 empty] | 0.1047112 | 0.09082279 |  |  | 0.2739083 | 0.09149837 | 0.4549218 | 0.0914359 | 0.6433797 | 0.09155302
[5 empty] | 0.1045496 | 0.09241617 |  |  | 0.2701482 | 0.0931036 | 0.4511999 | 0.09304004 | 0.6314878 | 0.09315921
[5 empty] | 0.109412 | 0.09400955 |  |  | 0.2677037 | 0.09470884 | 0.4468107 | 0.09464418 | 0.6302249 | 0.09476541
[5 empty] | 0.1083151 | 0.09560294 |  |  | 0.2643147 | 0.09631407 | 0.4414207 | 0.09624832 | 0.6202849 | 0.0963716
[5 empty] | 0.1092625 | 0.09719632 |  |  | 0.2602211 | 0.0979193 | 0.4385966 | 0.09785246 | 0.6148615 | 0.09797779
[5 empty] | 0.1061354 | 0.0987897 |  |  | 0.2582352 | 0.09952454 | 0.4364313 | 0.0994566 | 0.6065107 | 0.09958399
[5 empty] | 0.09692026 | 0.1003831 |  |  | 0.2578775 | 0.1011298 | 0.4311445 | 0.1010607 | 0.6023049 | 0.1011902
[5 empty] | 0.1056408 | 0.1019765 |  |  | 0.2536096 | 0.102735 | 0.4230149 | 0.1026649 | 0.6002934 | 0.1027964
[5 empty] | 0.09732085 | 0.1035698 |  |  | 0.2496885 | 0.1043402 | 0.4184377 | 0.104269 | 0.5878105 | 0.1044026
[5 empty] | 0.09198417 | 0.1051632 |  |  | 0.2490712 | 0.1059455 | 0.4152083 | 0.1058732 | 0.5834905 | 0.1060088
[5 empty] | 0.09065455 | 0.1067566 |  |  | 0.2452147 | 0.1075507 | 0.406922 | 0.1074773 | 0.5788676 | 0.107615
[5 empty] | 0.1023558 | 0.10835 |  |  | 0.2397761 | 0.1091559 | 0.4059741 | 0.1090814 | 0.5659761 | 0.1092211
[5 empty] | 0.09911164 | 0.1099434 |  |  | 0.2377123 | 0.1107612 | 0.39806 | 0.1106856 | 0.5609502 | 0.1108273
[5 empty] | 0.09594593 | 0.1115368 |  |  | 0.2354803 | 0.1123664 | 0.3961749 | 0.1122897 | 0.5540243 | 0.1124335
[5 empty] | 0.09088243 | 0.1131301 |  |  | 0.2317372 | 0.1139716 | 0.3902142 | 0.1138938 | 0.5471325 | 0.1140397
[5 empty] | 0.08594492 | 0.1147235 |  |  | 0.2292399 | 0.1155769 | 0.3853733 | 0.115498 | 0.5442091 | 0.1156459
[5 empty] | 0.0931572 | 0.1163169 |  |  | 0.2294455 | 0.1171821 | 0.3835473 | 0.1171021 | 0.5368885 | 0.1172521
[5 empty] | 0.09454304 | 0.1179103 |  |  | 0.227311 | 0.1187874 | 0.3781317 | 0.1187063 | 0.5337048 | 0.1188583
[5 empty] | 0.08812624 | 0.1195037 |  |  | 0.2257933 | 0.1203926 | 0.3740217 | 0.1203104 | 0.5262923 | 0.1204645
[5 empty] | 0.09393059 | 0.1210971 |  |  | 0.2229496 | 0.1219978 | 0.3742128 | 0.1219145 | 0.5247854 | 0.1220707
[5 empty] | 0.08592721 | 0.1226904 |  |  | 0.2240367 | 0.1236031 | 0.3746001 | 0.1235187 | 0.5213182 | 0.1236769
[5 empty] | 0.08496967 | 0.1242838 |  |  | 0.2217493 | 0.1252083 | 0.3734455 | 0.1251228 | 0.5251112 | 0.1252831
[5 empty] | 0.09304597 | 0.1258772 |  |  | 0.224858 | 0.1268135 | 0.3721389 | 0.126727 | 0.5222531 | 0.1268893
[5 empty] | 0.09015436 | 0.1274706 |  |  | 0.2248468 | 0.1284188 | 0.3759656 | 0.1283311 | 0.5231841 | 0.1284955
[5 empty] | 0.08629309 | 0.129064 |  |  | 0.2250115 | 0.130024 | 0.3749187 | 0.1299352 | 0.5250943 | 0.1301017
[5 empty] | 0.09246042 | 0.1306573 |  |  | 0.2237478 | 0.1316292 | 0.3739911 | 0.1315394 | 0.527574 | 0.1317079
[5 empty] | 0.0956546 | 0.1322507 |  |  | 0.2234516 | 0.1332345 | 0.3771759 | 0.1331435 | 0.5280132 | 0.133314
[5 empty] | 0.08487387 | 0.1338441 |  |  | 0.2255187 | 0.1348397 | 0.3772661 | 0.1347476 | 0.5290021 | 0.1349202
[5 empty] | 0.0841165 | 0.1354375 |  |  | 0.2259449 | 0.1364449 | 0.3782546 | 0.1363518 | 0.5339308 | 0.1365264
[5 empty] | 0.09738073 | 0.1370309 |  |  | 0.224926 | 0.1380502 | 0.3815345 | 0.1379559 | 0.5316894 | 0.1381326
[5 empty] | 0.08666481 | 0.1386243 |  |  | 0.2270579 | 0.1396554 | 0.3774987 | 0.1395601 | 0.5357681 | 0.1397388
[5 empty] | 0.09096701 | 0.1402176 |  |  | 0.2290363 | 0.1412606 | 0.3835402 | 0.1411642 | 0.536857 | 0.141345
[5 empty] | 0.09830482 | 0.141811 |  |  | 0.2279571 | 0.1428659 | 0.3801521 | 0.1427683 | 0.5356462 | 0.1429512
[5 empty] | 0.08788967 | 0.1434044 |  |  | 0.228422 | 0.1444711 | 0.3848568 | 0.1443725 | 0.5408189 | 0.1445574
[5 empty] | 0.09073879 | 0.1449978 |  |  | 0.229733 | 0.1460763 | 0.385169 | 0.1459766 | 0.5448711 | 0.1461636
[5 empty] | 0.1007994 | 0.1465912 |  |  | 0.2336481 | 0.1476816 | 0.3919762 | 0.1475808 | 0.5485642 | 0.1477698
[5 empty] | 0.09501877 | 0.1481846 |  |  | 0.2368406 | 0.1492868 | 0.3929669 | 0.1491849 | 0.5564004 | 0.149376
[5 empty] | 0.1033441 | 0.1497779 |  |  | 0.2395842 | 0.150892 | 0.4021298 | 0.150789 | 0.5570817 | 0.1509822
[5 empty] | 0.1037227 | 0.1513713 |  |  | 0.2404525 | 0.1524973 | 0.4059534 | 0.1523932 | 0.5646105 | 0.1525884
[5 empty] | 0.09310169 | 0.1529647 |  |  | 0.2456189 | 0.1541025 | 0.4126262 | 0.1539973 | 0.5720888 | 0.1541946
[5 empty] | 0.09942839 | 0.1545581 |  |  | 0.2485571 | 0.1557077 | 0.4160368 | 0.1556015 | 0.5812189 | 0.1558008
[5 empty] | 0.10565 | 0.1561515 |  |  | 0.2520405 | 0.157313 | 0.4207738 | 0.1572056 | 0.5927029 | 0.1574069
[5 empty] | 0.1057143 | 0.1577448 |  |  | 0.2549428 | 0.1589182 | 0.4259257 | 0.1588097 | 0.593443 | 0.1590131
[5 empty] | 0.1056828 | 0.1593382 |  |  | 0.2550624 | 0.1605234 | 0.429642 | 0.1604139 | 0.598481 | 0.1606193
[5 empty] | 0.1066278 | 0.1609316 |  |  | 0.258134 | 0.1621287 | 0.4328392 | 0.162018 | 0.6037328 | 0.1622255
[5 empty] | 0.102551 | 0.162525 |  |  | 0.260251 | 0.1637339 | 0.4355453 | 0.1636221 | 0.6098552 | 0.1638317
[5 empty] | 0.1014541 | 0.1641184 |  |  | 0.2619172 | 0.1653392 | 0.440767 | 0.1652263 | 0.6144577 | 0.1654379
[5 empty] | 0.1133388 | 0.1657118 |  |  | 0.2638368 | 0.1669444 | 0.442611 | 0.1668304 | 0.6245497 | 0.1670441
[5 empty] | 0.1112067 | 0.1673051 |  |  | 0.2678136 | 0.1685496 | 0.4486841 | 0.1684346 | 0.6275408 | 0.1686503
[5 empty] | 0.1100596 | 0.1688985 |  |  | 0.2704518 | 0.1701549 | 0.4524928 | 0.1700387 | 0.6341403 | 0.1702565
[5 empty] | 0.109899 | 0.1704919 |  |  | 0.2715554 | 0.1717601 | 0.455444 | 0.1716428 | 0.6397577 | 0.1718627
[5 empty] | 0.1097267 | 0.1720853 |  |  | 0.2720283 | 0.1733653 | 0.4595444 | 0.173247 | 0.6413025 | 0.1734689
[5 empty] | 0.1075443 | 0.1736787 |  |  | 0.2744745 | 0.1749706 | 0.4588006 | 0.1748511 | 0.645484 | 0.1750751
[5 empty] | 0.1173536 | 0.175272 |  |  | 0.2763981 | 0.1765758 | 0.4627193 | 0.1764553 | 0.6511118 | 0.1766813
[5 empty] | 0.115165 | 0.1768654 |  |  | 0.2784032 | 0.178181 | 0.4694073 | 0.1780594 | 0.6588952 | 0.1782875
[5 empty] | 0.1210227 | 0.1784588 |  |  | 0.2820514 | 0.1797863 | 0.4728813 | 0.1796635 | 0.6619645 | 0.1798937
[5 empty] | 0.1199083 | 0.1800522 |  |  | 0.2821079 | 0.1813915 | 0.473532 | 0.1812677 | 0.6642928 | 0.1814998
[5 empty] | 0.1217929 | 0.1816456 |  |  | 0.2859061 | 0.1829967 | 0.4760457 | 0.1828718 | 0.6670275 | 0.183106
[5 empty] | 0.121648 | 0.183239 |  |  | 0.2885771 | 0.184602 | 0.480107 | 0.1844759 | 0.6713063 | 0.1847122
[5 empty] | 0.1154447 | 0.1848323 |  |  | 0.2896518 | 0.1862072 | 0.4864008 | 0.1860801 | 0.6776669 | 0.1863184
[5 empty] | 0.1151542 | 0.1864257 |  |  | 0.2914615 | 0.1878124 | 0.4880119 | 0.1876842 | 0.681747 | 0.1879246
[5 empty] | 0.1257478 | 0.1880191 |  |  | 0.2910372 | 0.1894177 | 0.4906251 | 0.1892884 | 0.6840843 | 0.1895308
[5 empty] | 0.1261968 | 0.1896125 |  |  | 0.2952101 | 0.1910229 | 0.490025 | 0.1908925 | 0.6928164 | 0.191137
[5 empty] | 0.1185257 | 0.1912059 |  |  | 0.2931178 | 0.1926281 | 0.4937156 | 0.1924966 | 0.6901897 | 0.1927432
[5 empty] | 0.1168432 | 0.1927993 |  |  | 0.295077 | 0.1942334 | 0.4970853 | 0.1941008 | 0.6977775 | 0.1943494
[5 empty] | 0.1251539 | 0.1943926 |  |  | 0.2951199 | 0.1958386 | 0.4981279 | 0.1957049 | 0.693627 | 0.1959556
[5 empty] | 0.1194575 | 0.195986 |  |  | 0.2962464 | 0.1974438 | 0.4952427 | 0.1973091 | 0.6975377 | 0.1975618
[5 empty] | 0.1267541 | 0.1975794 |  |  | 0.2977561 | 0.1990491 | 0.5007296 | 0.1989132 | 0.697409 | 0.199168
[5 empty] | 0.1270434 | 0.1991728 |  |  | 0.2988488 | 0.2006543 | 0.5020879 | 0.2005173 | 0.7007402 | 0.2007742
[5 empty] | 0.1283255 | 0.2007662 |  |  | 0.3003242 | 0.2022595 | 0.5008174 | 0.2021215 | 0.7015309 | 0.2023804
[5 empty] | 0.1156001 | 0.2023595 |  |  | 0.2985821 | 0.2038648 | 0.4994175 | 0.2037256 | 0.7066804 | 0.2039866
[5 empty] | 0.1178672 | 0.2039529 |  |  | 0.3017223 | 0.20547 | 0.5030879 | 0.2053297 | 0.7022882 | 0.2055927
[5 empty] | 0.1241266 | 0.2055463 |  |  | 0.3023444 | 0.2070752 | 0.5056281 | 0.2069339 | 0.7101535 | 0.2071989
[5 empty] | 0.1243783 | 0.2071397 |  |  | 0.3009483 | 0.2086805 | 0.5063378 | 0.208538 | 0.7058758 | 0.2088051
[5 empty] | 0.1186222 | 0.2087331 |  |  | 0.3013336 | 0.2102857 | 0.5083164 | 0.2101422 | 0.7094546 | 0.2104113
[5 empty] | 0.1238581 | 0.2103265 |  |  | 0.3024002 | 0.211891 | 0.5083635 | 0.2117463 | 0.7083891 | 0.2120175
[5 empty] | 0.124086 | 0.2119198 |  |  | 0.3031477 | 0.2134962 | 0.5065788 | 0.2133504 | 0.7129789 | 0.2136237
[5 empty] | 0.1273057 | 0.2135132 |  |  | 0.3045759 | 0.2151014 | 0.5061618 | 0.2149546 | 0.7119233 | 0.2152299
[5 empty] | 0.1265172 | 0.2151066 |  |  | 0.3035846 | 0.2167067 | 0.5071121 | 0.2165587 | 0.7121218 | 0.2168361
[5 empty] | 0.1207202 | 0.2167 |  |  | 0.3037735 | 0.2183119 | 0.5121293 | 0.2181629 | 0.7135736 | 0.2184423
[5 empty] | 0.1239148 | 0.2182934 |  |  | 0.3045424 | 0.2199171 | 0.5104128 | 0.219767 | 0.7208783 | 0.2200485
[5 empty] | 0.1241009 | 0.2198868 |  |  | 0.3041909 | 0.2215224 | 0.5124624 | 0.2213711 | 0.7156353 | 0.2216547
[5 empty] | 0.1212782 | 0.2214801 |  |  | 0.3071189 | 0.2231276 | 0.5122776 | 0.2229753 | 0.7220438 | 0.2232609
[5 empty] | 0.1184467 | 0.2230735 |  |  | 0.3050261 | 0.2247328 | 0.512058 | 0.2245794 | 0.7183035 | 0.2248671
[5 empty] | 0.1296064 | 0.2246669 |  |  | 0.3064122 | 0.2263381 | 0.5156031 | 0.2261836 | 0.7208135 | 0.2264733
[5 empty] | 0.120757 | 0.2262603 |  |  | 0.306877 | 0.2279433 | 0.5148125 | 0.2277877 | 0.7188734 | 0.2280795
[5 empty] | 0.1238985 | 0.2278537 |  |  | 0.3074203 | 0.2295485 | 0.5165858 | 0.2293918 | 0.7217826 | 0.2296856
[5 empty] | 0.1240308 | 0.229447 |  |  | 0.3089417 | 0.2311538 | 0.5162225 | 0.230996 | 0.7217404 | 0.2312918
[5 empty] | 0.1281538 | 0.2310404 |  |  | 0.307441 | 0.232759 | 0.5177223 | 0.2326001 | 0.7251462 | 0.232898
[5 empty] | 0.1202673 | 0.2326338 |  |  | 0.307018 | 0.2343642 | 0.5150848 | 0.2342042 | 0.7238995 | 0.2345042
[5 empty] | 0.1223713 | 0.2342272 |  |  | 0.3087724 | 0.2359695 | 0.5159094 | 0.2358084 | 0.7288997 | 0.2361104
[5 empty] | 0.1274657 | 0.2358206 |  |  | 0.310004 | 0.2375747 | 0.5196958 | 0.2374125 | 0.7249462 | 0.2377166
[5 empty] | 0.1265503 | 0.237414 |  |  | 0.3100125 | 0.2391799 | 0.5203435 | 0.2390167 | 0.7279383 | 0.2393228
[5 empty] | 0.1326251 | 0.2390073 |  |  | 0.3099977 | 0.2407852 | 0.5188522 | 0.2406208 | 0.7273754 | 0.240929
[5 empty] | 0.1226899 | 0.2406007 |  |  | 0.3088592 | 0.2423904 | 0.5194214 | 0.2422249 | 0.7280571 | 0.2425352
[5 empty] | 0.1207446 | 0.2421941 |  |  | 0.3099969 | 0.2439956 | 0.5207506 | 0.2438291 | 0.7302826 | 0.2441414
[5 empty] | 0.1197892 | 0.2437875 |  |  | 0.3089105 | 0.2456009 | 0.5200395 | 0.2454332 | 0.7277514 | 0.2457476
[5 empty] | 0.1308235 | 0.2453809 |  |  | 0.3090997 | 0.2472061 | 0.5187877 | 0.2470374 | 0.7293628 | 0.2473538
[5 empty] | 0.1228474 | 0.2469743 |  |  | 0.3103643 | 0.2488113 | 0.5211946 | 0.2486415 | 0.7306164 | 0.24896
[5 empty] | 0.1318608 | 0.2485676 |  |  | 0.3101041 | 0.2504166 | 0.5202599 | 0.2502456 | 0.7316114 | 0.2505662
[5 empty] | 0.1208548 | 0.250161 |  |  | 0.3104187 | 0.2520218 | 0.5198832 | 0.2518498 | 0.7292473 | 0.2521724
[5 empty] | 0.1226172 | 0.2517544 |  |  | 0.3105877 | 0.2536271 | 0.5196948 | 0.2534539 | 0.7285094 | 0.2537785
[5 empty] | 0.1230826 | 0.2533478 |  |  | 0.3087283 | 0.2552323 | 0.5172891 | 0.255058 | 0.7253568 | 0.2553847
[5 empty] | 0.1232838 | 0.2549412 |  |  | 0.3068173 | 0.2568375 | 0.5126967 | 0.2566622 | 0.7178659 | 0.2569909
[5 empty] | 0.1302539 | 0.2565345 |  |  | 0.3054338 | 0.2584428 | 0.5101498 | 0.2582663 | 0.7126229 | 0.2585971
[5 empty] | 0.1190258 | 0.2581279 |  |  | 0.3008567 | 0.260048 | 0.5069805 | 0.2598705 | 0.7130139 | 0.2602033
[5 empty] | 0.1186326 | 0.2597213 |  |  | 0.2999651 | 0.2616532 | 0.498521 | 0.2614746 | 0.6985253 | 0.2618095
[5 empty] | 0.1241072 | 0.2613147 |  |  | 0.2957381 | 0.2632585 | 0.4920036 | 0.2630787 | 0.6915432 | 0.2634157
[5 empty] | 0.1174827 | 0.2629081 |  |  | 0.2906547 | 0.2648637 | 0.4896603 | 0.2646829 | 0.6837537 | 0.2650219
[5 empty] | 0.115792 | 0.2645015 |  |  | 0.2870941 | 0.2664689 | 0.4790235 | 0.266287 | 0.6776432 | 0.2666281
[5 empty] | 0.116068 | 0.2660948 |  |  | 0.2841351 | 0.2680742 | 0.4734253 | 0.2678912 | 0.6625977 | 0.2682343
[5 empty] | 0.1123439 | 0.2676882 |  |  | 0.278957 | 0.2696794 | 0.4692978 | 0.2694953 | 0.6580034 | 0.2698405
[5 empty] | 0.1046525 | 0.2692816 |  |  | 0.2736388 | 0.2712846 | 0.4584733 | 0.2710994 | 0.6484466 | 0.2714467
[5 empty] | 0.1040269 | 0.270875 |  |  | 0.2717595 | 0.2728899 | 0.456184 | 0.2727036 | 0.6384135 | 0.2730529
[5 empty] | 0.1105 | 0.2724684 |  |  | 0.2688981 | 0.2744951 | 0.448662 | 0.2743077 | 0.6269903 | 0.2746591
[5 empty] | 0.1021009 | 0.2740617 |  |  | 0.2648338 | 0.2761003 | 0.4402391 | 0.2759119 | 0.621763 | 0.2762653
[5 empty] | 0.09974363 | 0.2756551 |  |  | 0.2613311 | 0.2777056 | 0.4378764 | 0.277516 | 0.6144296 | 0.2778714
[5 empty] | 0.09938136 | 0.2772485 |  |  | 0.2592166 | 0.2793108 | 0.4338938 | 0.2791201 | 0.6026682 | 0.2794776
[5 empty] | 0.106014 | 0.2788419 |  |  | 0.2557901 | 0.280916 | 0.4238911 | 0.2807243 | 0.6014785 | 0.2810838
[5 empty] | 0.1036415 | 0.2804353 |  |  | 0.2506513 | 0.2825213 | 0.4214678 | 0.2823284 | 0.5902598 | 0.28269
[5 empty] | 0.1052637 | 0.2820287 |  |  | 0.2478 | 0.2841265 | 0.4131237 | 0.2839325 | 0.5826119 | 0.2842962
[5 empty] | 0.1018806 | 0.283622 |  |  | 0.2440361 | 0.2857317 | 0.4074584 | 0.2855367 | 0.5728342 | 0.2859024
[5 empty] | 0.1004921 | 0.2852154 |  |  | 0.2409594 | 0.287337 | 0.4060717 | 0.2871408 | 0.5687264 | 0.2875086
[5 empty] | 0.09409817 | 0.2868088 |  |  | 0.2385696 | 0.2889422 | 0.3991632 | 0.288745 | 0.558588 | 0.2891148
[5 empty] | 0.09869865 | 0.2884022 |  |  | 0.2354667 | 0.2905474 | 0.3946326 | 0.2903491 | 0.5546185 | 0.290721
[5 empty] | 0.09429348 | 0.2899956 |  |  | 0.2306504 | 0.2921527 | 0.3888797 | 0.2919532 | 0.5425175 | 0.2923272
[5 empty] | 0.0888826 | 0.291589 |  |  | 0.2298205 | 0.2937579 | 0.380404 | 0.2935574 | 0.5371846 | 0.2939334
[5 empty] | 0.08446593 | 0.2931823 |  |  | 0.2236769 | 0.2953631 | 0.3769053 | 0.2951615 | 0.5320193 | 0.2955396
[5 empty] | 0.08404339 | 0.2947757 |  |  | 0.2218193 | 0.2969684 | 0.3714833 | 0.2967657 | 0.5208212 | 0.2971458
[5 empty] | 0.08561491 | 0.2963691 |  |  | 0.2171476 | 0.2985736 | 0.3662376 | 0.2983698 | 0.5157898 | 0.298752
[5 empty] | 0.09018039 | 0.2979625 |  |  | 0.2138616 | 0.3001789 | 0.358468 | 0.2999739 | 0.5047247 | 0.3003582
[5 empty] | 0.08573977 | 0.2995559 |  |  | 0.211161 | 0.3017841 | 0.3567741 | 0.3015781 | 0.4999255 | 0.3019643
[5 empty] | 0.08329297 | 0.3011492 |  |  | 0.2081458 | 0.3033893 | 0.3485556 | 0.3031822 | 0.4899917 | 0.3035705
[5 empty] | 0.0808399 | 0.3027426 |  |  | 0.2061157 | 0.3049946 | 0.3401122 | 0.3047863 | 0.4844229 | 0.3051767
[5 empty] | 0.0753805 | 0.304336 |  |  | 0.2025705 | 0.3065998 | 0.3372436 | 0.3063905 | 0.4712186 | 0.3067829
[5 empty] | 0.07191468 | 0.3059294 |  |  | 0.1966101 | 0.308205 | 0.3295494 | 0.3079946 | 0.4613784 | 0.3083891
[5 empty] | 0.07044236 | 0.3075228 |  |  | 0.1946342 | 0.3098103 | 0.3231294 | 0.3095988 | 0.4593018 | 0.3099953
[5 empty] | 0.07896347 | 0.3091162 |  |  | 0.1909427 | 0.3114155 | 0.3193833 | 0.3112029 | 0.4447885 | 0.3116015
[5 empty] | 0.07247793 | 0.3107095 |  |  | 0.1866354 | 0.3130207 | 0.3148107 | 0.312807 | 0.4371379 | 0.3132077
[5 empty] | 0.06598566 | 0.3123029 |  |  | 0.1826121 | 0.314626 | 0.3056113 | 0.3144112 | 0.4304497 | 0.3148139
[5 empty] | 0.07248658 | 0.3138963 |  |  | 0.1788726 | 0.3162312 | 0.3011849 | 0.3160153 | 0.4219234 | 0.3164201
[5 empty] | 0.07498061 | 0.3154897 |  |  | 0.1773167 | 0.3178364 | 0.294431 | 0.3176195 | 0.4184585 | 0.3180263
[5 empty] | 0.06346768 | 0.3170831 |  |  | 0.1727442 | 0.3194417 | 0.2888494 | 0.3192236 | 0.4047546 | 0.3196325