## 1
Общество с ограниченной ответственностью "Инженерная геология" (ООО "ИнжГео") | [11 empty] | Общество с ограниченной ответственностью "Инженерная геология" (ООО "ИнжГео")
Юр. адрес: 117279, г. Москва, ул. Миклухо-Маклая, 36 а, этаж 5, пом. XXIII к. 76-84 | [11 empty] | Юр. адрес: 117279, г. Москва, ул. Миклухо-Маклая, 36 а, этаж 5, пом. XXIII к. 76-84 | [8 empty] | нагр |  |  | X0 | Y0 | R |  | нагр |  |  |  | X0 | Y0 | R | нагр |  |  |  | X0 | Y0 | R |  | нагр |  |  |  | X0 | Y0 | R
Телефон/факс +7 (495) 132-30-00, Адрес электронной почты inbox@inj-geo.ru | [11 empty] | Телефон/факс +7 (495) 132-30-00, Адрес электронной почты inbox@inj-geo.ru | [12 empty] | 0 | [7 empty] | 0 | [6 empty] | 0 | [7 empty] | 0
[21 empty] | девиатор | [6 empty] | девиатор | [6 empty] | девиатор | [7 empty] | девиатор
Испытательная лаборатория ООО «ИнжГео» | [11 empty] | Испытательная лаборатория ООО «ИнжГео» | [8 empty] | x0 | Угол | X | Y |  |  |  | x0 |  | Угол | X | Y |  |  | x0 |  | Угол | X | Y |  |  |  | x0 |  | Угол | X | Y
Адрес места осуществления деятельности лаборатории: г. Москва, просп. Вернадского, д. 51, стр. 1 | [11 empty] | Адрес места осуществления деятельности лаборатории: г. Москва, просп. Вернадского, д. 51, стр. 1 | [9 empty] | 0 | [7 empty] | 0 | [6 empty] | 0 | [7 empty] | 0
Телефон +7(910)4557682, E-mail: slg85@mail.ru | [11 empty] | Телефон +7(910)4557682, E-mail: slg85@mail.ru | [9 empty] | 5 | [7 empty] | 5 | [6 empty] | 5 | [7 empty] | 5
[22 empty] | 10 | [7 empty] | 10 | [6 empty] | 10 | [7 empty] | 10
[12 empty] | Протокол испытаний № 13-63/314 от 08-09-2023 | [9 empty] | 15 | [7 empty] | 15 | [6 empty] | 15 | [7 empty] | 15
[22 empty] | 20 | [7 empty] | 20 | [6 empty] | 20 | [7 empty] | 20
[12 empty] | Наименование и адрес заказчика: Переход трубопровода через р. Енисей | [9 empty] | 25 | [7 empty] | 25 | [6 empty] | 25 | [7 empty] | 25
[12 empty] | Наименование объекта: ООО Регионстрой | [9 empty] | 30 | [7 empty] | 30 | [6 empty] | 30 | [7 empty] | 30
Наименование используемого метода/методики: ГОСТ 12248.4-2020 | [11 empty] | Наименование используемого метода/методики: ГОСТ 12248.3-2020 | [9 empty] | 35 | [7 empty] | 35 | [6 empty] | 35 | [7 empty] | 35
Условия проведения испытания: температура окружающей среды (18 - 25)0С, влажность воздуха (40 - 75)% | [11 empty] | Условия проведения испытания: температура окружающей среды (18 - 25)0С, влажность воздуха (40 - 75)% | [9 empty] | 40 | [7 empty] | 40 | [6 empty] | 40 | [7 empty] | 40
[12 empty] | Дата получение объекта подлежащего испытаниям: 12-08-2023 | [9 empty] | 45 | [7 empty] | 45 | [6 empty] | 45 | [7 empty] | 45
[12 empty] | Дата испытания: 25.10.2022-19.11.2314 | [9 empty] | 50 | [7 empty] | 50 | [6 empty] | 50 | [7 empty] | 50
[22 empty] | 55 | [7 empty] | 55 | [6 empty] | 55 | [7 empty] | 55
Испытание грунтов методом трехосного сжатия | [11 empty] | Испытание грунтов методом трехосного сжатия | [9 empty] | 60 | [7 empty] | 60 | [6 empty] | 60 | [7 empty] | 60
[22 empty] | 65 | [7 empty] | 65 | [6 empty] | 65 | [7 empty] | 65
Лабораторный номер: | [6 empty] | We, д.е. = |  |  |  |  | Лабораторный номер: |  | 1349 |  |  |  | We, д.е. = | 0.156 |  |  | 70 | [7 empty] | 70 | [6 empty] | 70 | [7 empty] | 70
Номер скважины: | [6 empty] | ρ, г/см3 = |  |  |  |  | Номер скважины: |  | BH-014 |  |  |  | ρ, г/см3 = | 1.97 |  |  | 75 | [7 empty] | 75 | [6 empty] | 75 | [7 empty] | 75
Глубина отбора, м: | [6 empty] | ρs, г/см3 = |  |  |  |  | Глубина отбора, м: |  | 2.6 |  |  |  | ρs, г/см3 = | 2.74 |  |  | 80 | [7 empty] | 80 | [6 empty] | 80 | [7 empty] | 80
Наименование грунта: | [6 empty] | e, д.е. = |  |  |  |  | Наименование грунта: |  | Щебенистый грунт, заполнитель суглинок, слабольдистый, легкий пылеватый, после оттаивания текучепластичный |  |  |  | e, д.е. = | 0.6147919 |  |  | 85 | [7 empty] | 85 | [6 empty] | 85 | [7 empty] | 85
Схема проведения опыта: | [6 empty] | IL, д.е. = |  |  |  |  | Схема проведения опыта: |  | КД |  |  |  | IL, д.е. = | 0.8062823 |  |  | 90 | [7 empty] | 90 | [6 empty] | 90 | [7 empty] | 90
[22 empty] | 95 | [7 empty] | 95 | [6 empty] | 95 | [7 empty] | 95
[22 empty] | 100 | [7 empty] | 100 | [6 empty] | 100 | [7 empty] | 100
Результаты испытаний | [11 empty] | Результаты испытаний | [9 empty] | 105 | [7 empty] | 105 | [6 empty] | 105 | [7 empty] | 105
[22 empty] | 110 | [7 empty] | 110 | [6 empty] | 110 | [7 empty] | 110
[22 empty] | 115 | [7 empty] | 115 | [6 empty] | 115 | [7 empty] | 115
[22 empty] | 120 | [7 empty] | 120 | [6 empty] | 120 | [7 empty] | 120
[22 empty] | 125 | [7 empty] | 125 | [6 empty] | 125 | [7 empty] | 125
[22 empty] | 130 | [7 empty] | 130 | [6 empty] | 130 | [7 empty] | 130
[22 empty] | 135 | [7 empty] | 135 | [6 empty] | 135 | [7 empty] | 135
[22 empty] | 140 | [7 empty] | 140 | [6 empty] | 140 | [7 empty] | 140
[22 empty] | 145 | [7 empty] | 145 | [6 empty] | 145 | [7 empty] | 145
[22 empty] | 150 | [7 empty] | 150 | [6 empty] | 150 | [7 empty] | 150
[22 empty] | 155 | [7 empty] | 155 | [6 empty] | 155 | [7 empty] | 155
[22 empty] | 160 | [7 empty] | 160 | [6 empty] | 160 | [7 empty] | 160
[22 empty] | 165 | [7 empty] | 165 | [6 empty] | 165 | [7 empty] | 165
[22 empty] | 170 | [7 empty] | 170 | [6 empty] | 170 | [7 empty] | 170
[22 empty] | 175 | [7 empty] | 175 | [6 empty] | 175 | [7 empty] | 175
[22 empty] | 180 | [7 empty] | 180 | [6 empty] | 180 | [7 empty] | 180
[13 empty] | Давление в камере, Мпа σ3 | Вертикальная нагрузка, Мпа σ1 | Поровое давление, Мпа u
| K0, д.е. | 0.5773817 |  |  |  |  | Коэфф. Точки | [5 empty] | 0.0501956 | 0.1456532 | [5 empty] | 1 | [6 empty] | σ3,кПа | σ1,кПа | u, кПа |  |  |  | 4
| q_zg, МПа | 0.02898202 | [10 empty] | 0.1501956 | 0.3920445 | [27 empty] | δ3, Мпа | δ1-δ3, МПа | δ1, МПа | δ1, КПа
|  |  | Модуль деформации, МПа: | [9 empty] | 0.2501956 | 0.6384357 | [21 empty] | С, МПа:
|  |  | Е0= |  | Точки модуля (полное напр.), МПа |  |  |  | 0.02898202 | 0.04637124 | [25 empty] | φ, град:
|  |  | E50 = |  | qf (полное напр.), МПа |  |  |  | 0.08149618 | [26 empty] | E, Мпа
|  |  | Коэф. Поперечной деформации, ϑ = | [9 empty] | Эффективные значения угла внутреннего трения и удельного сцепления ϕ', С' | [13 empty] | x | 0
[13 empty] | ϕ', град. = | 25 | [12 empty] | y |  |  |  | С, кПа | φ,°
[13 empty] | С', МПа = | 0.007
| Исполнитель: | [6 empty] | Морозов Д.С. |  |  |  |  | Исполнитель: |  |  |  |  | Морозов Д.С.
| Начальник исп. лаборатории: | [6 empty] | Семиколенова Л.Г. |  |  |  |  | Начальник исп. лаборатории: |  |  |  |  | Семиколенова Л.Г.
Лист 1 , всего листов 2 | [11 empty] | Лист 2 , всего листов 2
Частичное воспроизведение протокола испытаний без письменного разрешения ООО «ИнжГео» ЗАПРЕЩАЕТСЯ | [11 empty] | Частичное воспроизведение протокола испытаний без письменного разрешения ООО «ИнжГео» ЗАПРЕЩАЕТСЯ
[5 empty] | второй график |  | первый график | [9 empty] | К Пуассона
dev50 | epsE50 | ind | devE0 | epsE0 | dev | eps | sigma |  | dev1 | eps1 | dev2 | eps2 | dev3 | eps3 |  | Глины
0.03130058 | 0.001079265 |  |  |  | 0.01738921 | 0.0003597551 |  |  | 0.02100067 | 0.0004344703 | 0.06529919 | 0.0004142064 | 0.1106484 | 0.0005102885 |  | < 0 | 0,20-0,30
ind |  |  |  |  | 0.03130058 | 0.001079265 |  |  | 0.04772879 | 0.00186924 | 0.1209244 | 0.0017149 | 0.1941201 | 0.002076934 |  | 0-0,25 | 0,30-0,38
2 |  |  |  |  | 0.03206406 | 0.003175291 |  |  | 0.05213453 | 0.003183231 | 0.1337752 | 0.003181679 | 0.2094121 | 0.003185318 |  | 0,25< | 0,38-0,45
E0 |  |  |  |  | 0.03567311 | 0.004762937 |  |  | 0.05846262 | 0.004774846 | 0.1491075 | 0.004772519 | 0.2336172 | 0.004777977 |  | Суглинки | 0,35-0,37
epsE0 | devE0 |  |  |  | 0.04370022 | 0.006350582 |  |  | 0.06308893 | 0.006366461 | 0.1594749 | 0.006363359 | 0.2514378 | 0.006370636 |  | Пески и супеси | 0,30-0,35
0.0003597551 | 0.01738921 |  |  |  | 0.04020879 | 0.007938228 |  |  | 0.06759113 | 0.007958077 | 0.1693672 | 0.007954199 | 0.267331 | 0.007963295
[5 empty] | 0.04426223 | 0.009525874 |  |  | 0.07054694 | 0.009549692 | 0.1780744 | 0.009545038 | 0.2812544 | 0.009555954
График E50 |  | График E |  |  | 0.04992393 | 0.01111352 |  |  | 0.07383405 | 0.01114131 | 0.1852865 | 0.01113588 | 0.2947652 | 0.01114861
eps | q | sigma |  |  | 0.0472573 | 0.01270116 |  |  | 0.07553016 | 0.01273292 | 0.1930934 | 0.01272672 | 0.3064208 | 0.01274127
Горизонтальная линия E50 |  | Касательная |  |  | 0.04932574 | 0.01428881 |  |  | 0.07771296 | 0.01432454 | 0.1976851 | 0.01431756 | 0.3117786 | 0.01433393
0 |  | a | b |  | 0.04719265 | 0.01587646 |  |  | 0.07916015 | 0.01591615 | 0.2017513 | 0.0159084 | 0.3221958 | 0.01592659
|  |  | 0 |  | 0.05092144 | 0.0174641 |  |  | 0.08114943 | 0.01750777 | 0.2044822 | 0.01749924 | 0.3280298 | 0.01751925
Вертикальная линия E50 |  | p1 и p2 |  |  | 0.05457552 | 0.01905175 |  |  | 0.0825585 | 0.01909938 | 0.2072676 | 0.01909008 | 0.331638 | 0.01911191
| 0 | 0 |  |  | 0.05121827 | 0.02063939 |  |  | 0.08306505 | 0.020691 | 0.2119974 | 0.02068092 | 0.3359777 | 0.02070457
[5 empty] | 0.05591276 | 0.02222704 |  |  | 0.08474678 | 0.02228261 | 0.2130617 | 0.02227176 | 0.3410063 | 0.02229723
Касательная линия E50 |  |  |  |  | 0.05363664 | 0.02381468 |  |  | 0.08525817 | 0.02387423 | 0.2154789 | 0.0238626 | 0.3478545 | 0.02388989
0 | 0 | Горизонтальная 1 |  |  | 0.05334016 | 0.02540233 |  |  | 0.08674874 | 0.02546585 | 0.2200334 | 0.02545344 | 0.3518081 | 0.02548254
[5 empty] | 0.05401885 | 0.02698998 |  |  | 0.08740439 | 0.02705746 | 0.221798 | 0.02704428 | 0.3536229 | 0.0270752
Горизонтальная линия qкр |  |  |  |  | 0.05466825 | 0.02857762 |  |  | 0.08821828 | 0.02864908 | 0.2250553 | 0.02863512 | 0.3588709 | 0.02866786
Горизонтальная линия q |  | Горизонтальная 2 |  |  | 0.05928389 | 0.03016527 |  |  | 0.08988352 | 0.03024069 | 0.228188 | 0.03022596 | 0.3638242 | 0.03026052
0 |  | 0 |  |  | 0.05986131 | 0.03175291 |  |  | 0.09069326 | 0.03183231 | 0.2291786 | 0.03181679 | 0.3670547 | 0.03185318
[5 empty] | 0.05839603 | 0.03334056 |  |  | 0.09144064 | 0.03342392 | 0.2302099 | 0.03340763 | 0.3723345 | 0.03344584
Вертикальная линия q |  |  |  |  | 0.06088359 | 0.0349282 |  |  | 0.0916188 | 0.03501554 | 0.2326645 | 0.03499847 | 0.3758357 | 0.0350385
| 0 |  |  |  | 0.05531952 | 0.03651585 |  |  | 0.09292086 | 0.03660715 | 0.235925 | 0.03658931 | 0.3765302 | 0.03663116
[5 empty] | 0.05769935 | 0.03810349 |  |  | 0.09303997 | 0.03819877 | 0.237074 | 0.03818015 | 0.3797901 | 0.03822382
[5 empty] | 0.06201862 | 0.03969114 |  |  | 0.09346926 | 0.03979038 | 0.2372942 | 0.03977099 | 0.3820875 | 0.03981648
[5 empty] | 0.05727287 | 0.04127879 |  |  | 0.09450188 | 0.041382 | 0.2378682 | 0.04136183 | 0.3827943 | 0.04140913
[5 empty] | 0.06245761 | 0.04286643 |  |  | 0.09453095 | 0.04297361 | 0.2386787 | 0.04295267 | 0.3851827 | 0.04300179
[5 empty] | 0.06260117 | 0.04445408 |  |  | 0.09545758 | 0.04456523 | 0.2418489 | 0.04454351 | 0.3841245 | 0.04459445
[5 empty] | 0.05860096 | 0.04604172 |  |  | 0.09485102 | 0.04615684 | 0.2411397 | 0.04613435 | 0.3882401 | 0.04618711
[5 empty] | 0.0565772 | 0.04762937 |  |  | 0.09504358 | 0.04774846 | 0.2413043 | 0.04772519 | 0.3877002 | 0.04777977
[5 empty] | 0.06151562 | 0.04921701 |  |  | 0.09467336 | 0.04934007 | 0.2414145 | 0.04931603 | 0.3864405 | 0.04937243
[5 empty] | 0.05941857 | 0.05080466 |  |  | 0.09514728 | 0.05093169 | 0.2396841 | 0.05090687 | 0.3841516 | 0.05096509
[5 empty] | 0.05728842 | 0.0523923 |  |  | 0.09416895 | 0.05252331 | 0.2401222 | 0.05249771 | 0.3839483 | 0.05255775
[5 empty] | 0.05612751 | 0.05397995 |  |  | 0.094342 | 0.05411492 | 0.2397379 | 0.05408855 | 0.3857454 | 0.05415041
[5 empty] | 0.0569382 | 0.0555676 |  |  | 0.09447003 | 0.05570654 | 0.2379405 | 0.05567939 | 0.3826576 | 0.05574307
[5 empty] | 0.05872284 | 0.05715524 |  |  | 0.09375666 | 0.05729815 | 0.237739 | 0.05727023 | 0.3826997 | 0.05733572
[5 empty] | 0.0584838 | 0.05874289 |  |  | 0.09370552 | 0.05888977 | 0.2364426 | 0.05886107 | 0.3808863 | 0.05892838
[5 empty] | 0.05922341 | 0.06033053 |  |  | 0.09322022 | 0.06048138 | 0.2368604 | 0.06045191 | 0.3797322 | 0.06052104
[5 empty] | 0.05594404 | 0.06191818 |  |  | 0.09310437 | 0.062073 | 0.2348017 | 0.06204275 | 0.3787521 | 0.0621137
[5 empty] | 0.05664804 | 0.06350582 |  |  | 0.0917616 | 0.06366461 | 0.2331755 | 0.06363359 | 0.3766609 | 0.06370636
[5 empty] | 0.05833777 | 0.06509347 |  |  | 0.09169552 | 0.06525623 | 0.2330911 | 0.06522443 | 0.3715732 | 0.06529902
[5 empty] | 0.05401558 | 0.06668112 |  |  | 0.09170974 | 0.06684784 | 0.2317575 | 0.06681527 | 0.3731038 | 0.06689168
[5 empty] | 0.05968382 | 0.06826876 |  |  | 0.09070789 | 0.06843946 | 0.2289839 | 0.06840611 | 0.3700674 | 0.06848434
[5 empty] | 0.05834485 | 0.06985641 |  |  | 0.08979357 | 0.07003107 | 0.2294795 | 0.06999695 | 0.3686787 | 0.070077
[5 empty] | 0.05900103 | 0.07144405 |  |  | 0.08947042 | 0.07162269 | 0.2270533 | 0.07158779 | 0.3669526 | 0.07166966
[5 empty] | 0.05565469 | 0.0730317 |  |  | 0.08924204 | 0.0732143 | 0.2257147 | 0.07317863 | 0.3612036 | 0.07326231
[5 empty] | 0.05530822 | 0.07461934 |  |  | 0.08911205 | 0.07480592 | 0.2252726 | 0.07476947 | 0.3626467 | 0.07485497
[5 empty] | 0.05796394 | 0.07620699 |  |  | 0.08798407 | 0.07639754 | 0.2229363 | 0.07636031 | 0.3574964 | 0.07644763
[5 empty] | 0.05562183 | 0.07779463 |  |  | 0.08776172 | 0.07798915 | 0.223015 | 0.07795115 | 0.3568676 | 0.07804029
[5 empty] | 0.05524228 | 0.07938228 |  |  | 0.08751056 | 0.07958077 | 0.2197054 | 0.07954199 | 0.3527516 | 0.07963295
[5 empty] | 0.05381641 | 0.08096993 |  |  | 0.08688448 | 0.08117238 | 0.2189073 | 0.08113283 | 0.3536313 | 0.08122561
[5 empty] | 0.05635188 | 0.08255757 |  |  | 0.0858948 | 0.082764 | 0.2164504 | 0.08272367 | 0.3480474 | 0.08281827
[5 empty] | 0.05285638 | 0.08414522 |  |  | 0.08515333 | 0.08435561 | 0.2140645 | 0.08431451 | 0.3476479 | 0.08441093
[5 empty] | 0.05333755 | 0.08573286 |  |  | 0.08387183 | 0.08594723 | 0.2142794 | 0.08590535 | 0.3430808 | 0.08600359
[5 empty] | 0.05280309 | 0.08732051 |  |  | 0.0835621 | 0.08753884 | 0.210925 | 0.08749619 | 0.3386942 | 0.08759625
[5 empty] | 0.05226065 | 0.08890815 |  |  | 0.08273592 | 0.08913046 | 0.209031 | 0.08908703 | 0.337436 | 0.0891889
[5 empty] | 0.05271791 | 0.0904958 |  |  | 0.08210507 | 0.09072207 | 0.2068273 | 0.09067787 | 0.3340544 | 0.09078156
[5 empty] | 0.04718254 | 0.09208344 |  |  | 0.08108135 | 0.09231369 | 0.2042437 | 0.0922687 | 0.3295973 | 0.09237422
[5 empty] | 0.0476622 | 0.09367109 |  |  | 0.07967652 | 0.0939053 | 0.20391 | 0.09385954 | 0.3279127 | 0.09396688
[5 empty] | 0.04816458 | 0.09525874 |  |  | 0.07980238 | 0.09549692 | 0.200056 | 0.09545038 | 0.3214487 | 0.09555954
[5 empty] | 0.04666451 | 0.09684638 |  |  | 0.07825236 | 0.09708853 | 0.1987523 | 0.09704122 | 0.321802 | 0.0971522
[5 empty] | 0.05111881 | 0.09843403 |  |  | 0.07744063 | 0.09868015 | 0.1965853 | 0.09863206 | 0.3163238 | 0.09874486
[5 empty] | 0.04453773 | 0.1000217 |  |  | 0.07686892 | 0.1002718 | 0.1946692 | 0.1002229 | 0.3113952 | 0.1003375
[5 empty] | 0.04893225 | 0.1016093 |  |  | 0.07565411 | 0.1018634 | 0.1934469 | 0.1018137 | 0.3090849 | 0.1019302
[5 empty] | 0.04431337 | 0.103197 |  |  | 0.07481307 | 0.103455 | 0.191161 | 0.1034046 | 0.3053617 | 0.1035228
[5 empty] | 0.04869206 | 0.1047846 |  |  | 0.07376267 | 0.1050466 | 0.1877542 | 0.1049954 | 0.3009943 | 0.1051155
[5 empty] | 0.04507929 | 0.1063723 |  |  | 0.07331977 | 0.1066382 | 0.1858691 | 0.1065863 | 0.2993515 | 0.1067082
[5 empty] | 0.04148605 | 0.1079599 |  |  | 0.07270124 | 0.1082298 | 0.1823485 | 0.1081771 | 0.292802 | 0.1083008
[5 empty] | 0.04192333 | 0.1095475 |  |  | 0.07182396 | 0.1098215 | 0.180935 | 0.1097679 | 0.2921146 | 0.1098935
[5 empty] | 0.04340209 | 0.1111352 |  |  | 0.07020479 | 0.1114131 | 0.1780714 | 0.1113588 | 0.287058 | 0.1114861
[5 empty] | 0.04593332 | 0.1127228 |  |  | 0.06956061 | 0.1130047 | 0.1768001 | 0.1129496 | 0.283301 | 0.1130788
[5 empty] | 0.04052801 | 0.1143105 |  |  | 0.06950828 | 0.1145963 | 0.1761641 | 0.1145405 | 0.2819122 | 0.1146714
[5 empty] | 0.04119713 | 0.1158981 |  |  | 0.06896467 | 0.1161879 | 0.1744058 | 0.1161313 | 0.2803605 | 0.1162641
[5 empty] | 0.04095166 | 0.1174858 |  |  | 0.06854665 | 0.1177795 | 0.1730681 | 0.1177221 | 0.2777146 | 0.1178568
[5 empty] | 0.03880258 | 0.1190734 |  |  | 0.0675711 | 0.1193711 | 0.1713936 | 0.119313 | 0.2751432 | 0.1194494
[5 empty] | 0.04175999 | 0.1206611 |  |  | 0.06805487 | 0.1209628 | 0.1712249 | 0.1209038 | 0.2767152 | 0.1210421
[5 empty] | 0.04477058 | 0.1222487 |  |  | 0.06786096 | 0.1225544 | 0.1711475 | 0.1224947 | 0.2773209 | 0.1226347
[5 empty] | 0.04479731 | 0.1238364 |  |  | 0.06789445 | 0.124146 | 0.172236 | 0.1240855 | 0.2747493 | 0.1242274
[5 empty] | 0.03983936 | 0.125424 |  |  | 0.06795181 | 0.1257376 | 0.1719847 | 0.1256763 | 0.2766752 | 0.1258201
[5 empty] | 0.04289592 | 0.1270116 |  |  | 0.06813178 | 0.1273292 | 0.1714904 | 0.1272672 | 0.2779936 | 0.1274127
[5 empty] | 0.0419662 | 0.1285993 |  |  | 0.06853313 | 0.1289208 | 0.1729501 | 0.128858 | 0.2771995 | 0.1290054
[5 empty] | 0.04404938 | 0.1301869 |  |  | 0.06865461 | 0.1305125 | 0.1718606 | 0.1304489 | 0.2766878 | 0.130598
[5 empty] | 0.04014466 | 0.1317746 |  |  | 0.068495 | 0.1321041 | 0.1736187 | 0.1320397 | 0.2772535 | 0.1321907
[5 empty] | 0.04325123 | 0.1333622 |  |  | 0.06885305 | 0.1336957 | 0.1737214 | 0.1336305 | 0.2799914 | 0.1337834
[5 empty] | 0.04436828 | 0.1349499 |  |  | 0.06822753 | 0.1352873 | 0.1729654 | 0.1352214 | 0.2776967 | 0.135376
[5 empty] | 0.04049501 | 0.1365375 |  |  | 0.06891718 | 0.1368789 | 0.1745477 | 0.1368122 | 0.2786641 | 0.1369687
[5 empty] | 0.04363061 | 0.1381252 |  |  | 0.06862077 | 0.1384705 | 0.1753651 | 0.1384031 | 0.2811887 | 0.1385613
[5 empty] | 0.04477427 | 0.1397128 |  |  | 0.06973707 | 0.1400621 | 0.1750145 | 0.1399939 | 0.2813653 | 0.140154
[5 empty] | 0.04496513 | 0.1413005 |  |  | 0.06908958 | 0.1416538 | 0.1773703 | 0.1415847 | 0.2834616 | 0.1417467
[5 empty] | 0.04628844 | 0.1428881 |  |  | 0.06973009 | 0.1432454 | 0.1764129 | 0.1431756 | 0.2843951 | 0.1433393
[5 empty] | 0.0457246 | 0.1444757 |  |  | 0.0705537 | 0.144837 | 0.177814 | 0.1447664 | 0.287685 | 0.144932
[5 empty] | 0.04424923 | 0.1460634 |  |  | 0.07112299 | 0.1464286 | 0.1810788 | 0.1463573 | 0.2887791 | 0.1465246
[5 empty] | 0.044838 | 0.147651 |  |  | 0.07200053 | 0.1480202 | 0.1841127 | 0.1479481 | 0.2923247 | 0.1481173
[5 empty] | 0.04846653 | 0.1492387 |  |  | 0.07364892 | 0.1496118 | 0.186721 | 0.1495389 | 0.2992694 | 0.1497099
[5 empty] | 0.04711047 | 0.1508263 |  |  | 0.07373072 | 0.1512035 | 0.1882091 | 0.1511298 | 0.3004607 | 0.1513026
[5 empty] | 0.04474548 | 0.152414 |  |  | 0.07510853 | 0.1527951 | 0.1900822 | 0.1527206 | 0.3061461 | 0.1528953
[5 empty] | 0.04934718 | 0.1540016 |  |  | 0.07604492 | 0.1543867 | 0.1929457 | 0.1543115 | 0.3094731 | 0.1544879
[5 empty] | 0.04789122 | 0.1555893 |  |  | 0.07690247 | 0.1559783 | 0.194505 | 0.1559023 | 0.3127893 | 0.1560806
[5 empty] | 0.04636156 | 0.1571769 |  |  | 0.077846 | 0.1575699 | 0.1956745 | 0.1574931 | 0.3152458 | 0.1576732
[5 empty] | 0.04780786 | 0.1587646 |  |  | 0.07833246 | 0.1591615 | 0.1984107 | 0.159084 | 0.3197441 | 0.1592659
[5 empty] | 0.04924357 | 0.1603522 |  |  | 0.07940239 | 0.1607531 | 0.1994053 | 0.1606748 | 0.3223749 | 0.1608586
[5 empty] | 0.04966947 | 0.1619399 |  |  | 0.080157 | 0.1623448 | 0.2014612 | 0.1622657 | 0.3253428 | 0.1624512
[5 empty] | 0.04908632 | 0.1635275 |  |  | 0.07989745 | 0.1639364 | 0.2031814 | 0.1638565 | 0.3259529 | 0.1640439
[5 empty] | 0.0504949 | 0.1651151 |  |  | 0.08052495 | 0.165528 | 0.204269 | 0.1654473 | 0.3299098 | 0.1656365
[5 empty] | 0.05089598 | 0.1667028 |  |  | 0.08194067 | 0.1671196 | 0.2070269 | 0.1670382 | 0.3310185 | 0.1672292
[5 empty] | 0.05329034 | 0.1682904 |  |  | 0.0819458 | 0.1687112 | 0.2077582 | 0.168629 | 0.3355838 | 0.1688219
[5 empty] | 0.05067874 | 0.1698781 |  |  | 0.08274154 | 0.1703028 | 0.2088658 | 0.1702199 | 0.3366105 | 0.1704145
[5 empty] | 0.05506196 | 0.1714657 |  |  | 0.08372906 | 0.1718945 | 0.2112527 | 0.1718107 | 0.3385035 | 0.1720072
[5 empty] | 0.04944077 | 0.1730534 |  |  | 0.08370956 | 0.1734861 | 0.212822 | 0.1734015 | 0.3395676 | 0.1735998
[5 empty] | 0.05081594 | 0.174641 |  |  | 0.08428422 | 0.1750777 | 0.2141767 | 0.1749924 | 0.3453076 | 0.1751925
[5 empty] | 0.05019887 | 0.1762287 |  |  | 0.08476315 | 0.1766693 | 0.2157455 | 0.1765832 | 0.3478582 | 0.1767851
[5 empty] | 0.0536032 | 0.1778163 |  |  | 0.08527561 | 0.1782609 | 0.2162994 | 0.1781741 | 0.3471441 | 0.1783778
[5 empty] | 0.05501627 | 0.179404 |  |  | 0.08640588 | 0.1798525 | 0.2192963 | 0.1797649 | 0.3518073 | 0.1799705
[5 empty] | 0.05542481 | 0.1809916 |  |  | 0.08723358 | 0.1814441 | 0.2198844 | 0.1813557 | 0.3529647 | 0.1815631
[5 empty] | 0.05181554 | 0.1825792 |  |  | 0.08773831 | 0.1830358 | 0.2213123 | 0.1829466 | 0.3548332 | 0.1831558
[5 empty] | 0.05717519 | 0.1841669 |  |  | 0.08839969 | 0.1846274 | 0.2234283 | 0.1845374 | 0.3601297 | 0.1847484
[5 empty] | 0.05849048 | 0.1857545 |  |  | 0.08889731 | 0.186219 | 0.2253809 | 0.1861282 | 0.3591711 | 0.1863411
[5 empty] | 0.05274815 | 0.1873422 |  |  | 0.0894108 | 0.1878106 | 0.2265185 | 0.1877191 | 0.3626743 | 0.1879338
[5 empty] | 0.05793505 | 0.1889298 |  |  | 0.08941975 | 0.1894022 | 0.2261894 | 0.1893099 | 0.3649562 | 0.1895264
[5 empty] | 0.05508495 | 0.1905175 |  |  | 0.0898511 | 0.1909938 | 0.2259733 | 0.1909008 | 0.3645032 | 0.1911191
[5 empty] | 0.0592317 | 0.1921051 |  |  | 0.09027637 | 0.1925855 | 0.2285433 | 0.1924916 | 0.366621 | 0.1927117
[5 empty] | 0.05337523 | 0.1936928 |  |  | 0.08989675 | 0.1941771 | 0.2289009 | 0.1940824 | 0.3650189 | 0.1943044
[5 empty] | 0.05951552 | 0.1952804 |  |  | 0.09031215 | 0.1957687 | 0.2297459 | 0.1956733 | 0.3686966 | 0.1958971
[5 empty] | 0.0596525 | 0.1968681 |  |  | 0.0902225 | 0.1973603 | 0.2301781 | 0.1972641 | 0.3660537 | 0.1974897
[5 empty] | 0.05778612 | 0.1984557 |  |  | 0.09042773 | 0.1989519 | 0.2286974 | 0.198855 | 0.36979 | 0.1990824
[5 empty] | 0.05591635 | 0.2000433 |  |  | 0.09112777 | 0.2005435 | 0.2307035 | 0.2004458 | 0.3705051 | 0.200675
[5 empty] | 0.05604312 | 0.201631 |  |  | 0.09092252 | 0.2021351 | 0.2318962 | 0.2020366 | 0.3692988 | 0.2022677
[5 empty] | 0.0591664 | 0.2032186 |  |  | 0.09151193 | 0.2037268 | 0.2303753 | 0.2036275 | 0.3691707 | 0.2038604
[5 empty] | 0.05628613 | 0.2048063 |  |  | 0.09129592 | 0.2053184 | 0.2314408 | 0.2052183 | 0.3722205 | 0.205453
[5 empty] | 0.05540226 | 0.2063939 |  |  | 0.09127441 | 0.20691 | 0.2326923 | 0.2068092 | 0.3725479 | 0.2070457
[5 empty] | 0.05651475 | 0.2079816 |  |  | 0.09214732 | 0.2085016 | 0.2323297 | 0.2084 | 0.3738527 | 0.2086383
[5 empty] | 0.05862354 | 0.2095692 |  |  | 0.09221459 | 0.2100932 | 0.2331528 | 0.2099908 | 0.3733344 | 0.210231
[5 empty] | 0.05472859 | 0.2111569 |  |  | 0.09207613 | 0.2116848 | 0.2332614 | 0.2115817 | 0.3759929 | 0.2118236
[5 empty] | 0.05682985 | 0.2127445 |  |  | 0.09183187 | 0.2132765 | 0.2328553 | 0.2131725 | 0.3747278 | 0.2134163
[5 empty] | 0.05592726 | 0.2143322 |  |  | 0.09248174 | 0.2148681 | 0.2344344 | 0.2147634 | 0.3766387 | 0.215009
[5 empty] | 0.06002079 | 0.2159198 |  |  | 0.09242566 | 0.2164597 | 0.2341984 | 0.2163542 | 0.3750255 | 0.2166016
[5 empty] | 0.06111038 | 0.2175074 |  |  | 0.09296356 | 0.2180513 | 0.2355471 | 0.217945 | 0.3786877 | 0.2181943
[5 empty] | 0.05519598 | 0.2190951 |  |  | 0.09329536 | 0.2196429 | 0.2352804 | 0.2195359 | 0.3773251 | 0.2197869
[5 empty] | 0.06027754 | 0.2206827 |  |  | 0.09262098 | 0.2212345 | 0.2348981 | 0.2211267 | 0.3782374 | 0.2213796
[5 empty] | 0.05635502 | 0.2222704 |  |  | 0.09334035 | 0.2228261 | 0.2357999 | 0.2227176 | 0.3766242 | 0.2229723
[5 empty] | 0.05642837 | 0.223858 |  |  | 0.0931534 | 0.2244178 | 0.2353857 | 0.2243084 | 0.3803853 | 0.2245649
[5 empty] | 0.06049753 | 0.2254457 |  |  | 0.09326005 | 0.2260094 | 0.2371553 | 0.2258992 | 0.3781203 | 0.2261576
[5 empty] | 0.05556246 | 0.2270333 |  |  | 0.09316023 | 0.227601 | 0.2365086 | 0.2274901 | 0.380029 | 0.2277502
[5 empty] | 0.05562311 | 0.228621 |  |  | 0.09345386 | 0.2291926 | 0.2378452 | 0.2290809 | 0.379911 | 0.2293429
[5 empty] | 0.05667943 | 0.2302086 |  |  | 0.09354086 | 0.2307842 | 0.2377651 | 0.2306718 | 0.3798661 | 0.2309356
[5 empty] | 0.05873138 | 0.2317963 |  |  | 0.09392117 | 0.2323758 | 0.236268 | 0.2322626 | 0.3810939 | 0.2325282
[5 empty] | 0.05777889 | 0.2333839 |  |  | 0.0934947 | 0.2339675 | 0.2364537 | 0.2338534 | 0.3828941 | 0.2341209
[5 empty] | 0.05782193 | 0.2349715 |  |  | 0.09336138 | 0.2355591 | 0.2365222 | 0.2354443 | 0.3802664 | 0.2357135
[5 empty] | 0.06186045 | 0.2365592 |  |  | 0.09382113 | 0.2371507 | 0.2386731 | 0.2370351 | 0.3821105 | 0.2373062
[5 empty] | 0.06189439 | 0.2381468 |  |  | 0.09437389 | 0.2387423 | 0.2389062 | 0.238626 | 0.3834262 | 0.2388989
[5 empty] | 0.06192371 | 0.2397345 |  |  | 0.09371957 | 0.2403339 | 0.2368215 | 0.2402168 | 0.383213 | 0.2404915
[5 empty] | 0.06094836 | 0.2413221 |  |  | 0.0942581 | 0.2419255 | 0.2386186 | 0.2418076 | 0.3832707 | 0.2420842
[5 empty] | 0.05696829 | 0.2429098 |  |  | 0.09418941 | 0.2435171 | 0.2370975 | 0.2433985 | 0.383499 | 0.2436768
[5 empty] | 0.06198345 | 0.2444974 |  |  | 0.09381341 | 0.2451088 | 0.2373579 | 0.2449893 | 0.3814976 | 0.2452695
[5 empty] | 0.05699379 | 0.2460851 |  |  | 0.09423005 | 0.2467004 | 0.2377996 | 0.2465802 | 0.3820662 | 0.2468621
[5 empty] | 0.05899927 | 0.2476727 |  |  | 0.09433923 | 0.248292 | 0.2395224 | 0.248171 | 0.3822044 | 0.2484548
[5 empty] | 0.05798867 | 0.2492604 |  |  | 0.09403183 | 0.2498836 | 0.2370999 | 0.2497618 | 0.3842821 | 0.2500475
[5 empty] | 0.05985659 | 0.250848 |  |  | 0.09405274 | 0.2514752 | 0.237635 | 0.2513527 | 0.3802778 | 0.2516401
[5 empty] | 0.05958911 | 0.2524356 |  |  | 0.09386377 | 0.2530668 | 0.2372401 | 0.2529435 | 0.3789162 | 0.2532328
[5 empty] | 0.05620148 | 0.2540233 |  |  | 0.09258832 | 0.2546585 | 0.2343743 | 0.2545344 | 0.3762927 | 0.2548254
[5 empty] | 0.05670892 | 0.2556109 |  |  | 0.09244979 | 0.2562501 | 0.2343969 | 0.2561252 | 0.3735026 | 0.2564181
[5 empty] | 0.05912665 | 0.2571986 |  |  | 0.09127157 | 0.2578417 | 0.2311671 | 0.257716 | 0.3723412 | 0.2580108
[5 empty] | 0.05946991 | 0.2587862 |  |  | 0.09037706 | 0.2594333 | 0.2291439 | 0.2593069 | 0.367804 | 0.2596034
[5 empty] | 0.05575392 | 0.2603739 |  |  | 0.08898965 | 0.2610249 | 0.2266867 | 0.2608977 | 0.3617861 | 0.2611961
[5 empty] | 0.0519939 | 0.2619615 |  |  | 0.08783273 | 0.2626165 | 0.2241545 | 0.2624886 | 0.3564831 | 0.2627887
[5 empty] | 0.05720509 | 0.2635492 |  |  | 0.0870297 | 0.2642081 | 0.2195066 | 0.2640794 | 0.3519901 | 0.2643814
[5 empty] | 0.05240271 | 0.2651368 |  |  | 0.08590396 | 0.2657998 | 0.2176022 | 0.2656702 | 0.3500025 | 0.2659741
[5 empty] | 0.049602 | 0.2667245 |  |  | 0.08477889 | 0.2673914 | 0.2144004 | 0.2672611 | 0.3428157 | 0.2675667
[5 empty] | 0.05081817 | 0.2683121 |  |  | 0.0836779 | 0.268983 | 0.2115604 | 0.2688519 | 0.337525 | 0.2691594
[5 empty] | 0.05206646 | 0.2698998 |  |  | 0.08232437 | 0.2705746 | 0.2075415 | 0.2704428 | 0.3355257 | 0.270752
[5 empty] | 0.05136209 | 0.2714874 |  |  | 0.0811417 | 0.2721662 | 0.2050027 | 0.2720336 | 0.3278132 | 0.2723447
[5 empty] | 0.0497164 | 0.273075 |  |  | 0.07954962 | 0.2737578 | 0.202293 | 0.2736244 | 0.3272699 | 0.2739373
[5 empty] | 0.05208511 | 0.2746627 |  |  | 0.07858482 | 0.2753495 | 0.2001497 | 0.2752153 | 0.3205436 | 0.27553
[5 empty] | 0.05045149 | 0.2762503 |  |  | 0.07821645 | 0.2769411 | 0.1974973 | 0.2768061 | 0.3182027 | 0.2771227
[5 empty] | 0.05081551 | 0.277838 |  |  | 0.07664447 | 0.2785327 | 0.1962358 | 0.278397 | 0.3140472 | 0.2787153
[5 empty] | 0.04717713 | 0.2794256 |  |  | 0.07566882 | 0.2801243 | 0.192165 | 0.2799878 | 0.3103767 | 0.280308
[5 empty] | 0.04453632 | 0.2810133 |  |  | 0.07488945 | 0.2817159 | 0.1909848 | 0.2815786 | 0.3059911 | 0.2819006
[5 empty] | 0.04589304 | 0.2826009 |  |  | 0.07400629 | 0.2833075 | 0.188795 | 0.2831695 | 0.30349 | 0.2834933
[5 empty] | 0.04424725 | 0.2841886 |  |  | 0.0732193 | 0.2848991 | 0.1858955 | 0.2847603 | 0.2965734 | 0.285086
[5 empty] | 0.04159893 | 0.2857762 |  |  | 0.07172842 | 0.2864908 | 0.1835862 | 0.2863512 | 0.2924409 | 0.2866786
[5 empty] | 0.04494802 | 0.2873639 |  |  | 0.07083359 | 0.2880824 | 0.1804669 | 0.287942 | 0.2883923 | 0.2882713
[5 empty] | 0.04429451 | 0.2889515 |  |  | 0.07043476 | 0.289674 | 0.1765374 | 0.2895328 | 0.2854274 | 0.2898639
[5 empty] | 0.04463834 | 0.2905391 |  |  | 0.06883186 | 0.2912656 | 0.1761976 | 0.2911237 | 0.280346 | 0.2914566
[5 empty] | 0.04097949 | 0.2921268 |  |  | 0.06822486 | 0.2928572 | 0.1714475 | 0.2927145 | 0.2765479 | 0.2930493
[5 empty] | 0.04131791 | 0.2937144 |  |  | 0.06741369 | 0.2944488 | 0.1702868 | 0.2943054 | 0.2741327 | 0.2946419
[5 empty] | 0.03965358 | 0.2953021 |  |  | 0.06659829 | 0.2960404 | 0.1665154 | 0.2958962 | 0.2674004 | 0.2962346
[5 empty] | 0.03898646 | 0.2968897 |  |  | 0.06467861 | 0.2976321 | 0.1645331 | 0.297487 | 0.2662507 | 0.2978272
[5 empty] | 0.0363165 | 0.2984774 |  |  | 0.0642546 | 0.2992237 | 0.1624399 | 0.2990779 | 0.2609832 | 0.2994199
[5 empty] | 0.03864368 | 0.300065 |  |  | 0.0629262 | 0.3008153 | 0.1592356 | 0.3006687 | 0.257698 | 0.3010126
[5 empty] | 0.03796796 | 0.3016527 |  |  | 0.06219335 | 0.3024069 | 0.15652 | 0.3022596 | 0.2534946 | 0.3026052
[5 empty] | 0.0352893 | 0.3032403 |  |  | 0.061156 | 0.3039985 | 0.1552931 | 0.3038504 | 0.2473729 | 0.3041979
[5 empty] | 0.03360766 | 0.304828 |  |  | 0.06031409 | 0.3055901 | 0.1516546 | 0.3054412 | 0.2454326 | 0.3057905
[5 empty] | 0.03892302 | 0.3064156 |  |  | 0.05846757 | 0.3071818 | 0.1494044 | 0.3070321 | 0.2394735 | 0.3073832
[5 empty] | 0.03523532 | 0.3080032 |  |  | 0.05821639 | 0.3087734 | 0.1455424 | 0.3086229 | 0.2364955 | 0.3089758
[5 empty] | 0.03254455 | 0.3095909 |  |  | 0.05646048 | 0.310365 | 0.1429684 | 0.3102137 | 0.2303982 | 0.3105685
[5 empty] | 0.03685066 | 0.3111785 |  |  | 0.05609979 | 0.3119566 | 0.1411824 | 0.3118046 | 0.2281814 | 0.3121612
[5 empty] | 0.03015361 | 0.3127662 |  |  | 0.05513427 | 0.3135482 | 0.1372841 | 0.3133954 | 0.220945 | 0.3137538
[5 empty] | 0.03345337 | 0.3143538 |  |  | 0.05326386 | 0.3151398 | 0.1345735 | 0.3149863 | 0.2183886 | 0.3153465
[5 empty] | 0.02974991 | 0.3159415 |  |  | 0.0524885 | 0.3167314 | 0.1327503 | 0.3165771 | 0.2141121 | 0.3169391