## 1
Общество с ограниченной ответственностью "Инженерная геология" (ООО "ИнжГео") | [11 empty] | Общество с ограниченной ответственностью "Инженерная геология" (ООО "ИнжГео")
Юр. адрес: 117279, г. Москва, ул. Миклухо-Маклая, 36 а, этаж 5, пом. XXIII к. 76-84 | [11 empty] | Юр. адрес: 117279, г. Москва, ул. Миклухо-Маклая, 36 а, этаж 5, пом. XXIII к. 76-84 | [8 empty] | нагр |  |  | X0 | Y0 | R |  | нагр |  |  |  | X0 | Y0 | R | нагр |  |  |  | X0 | Y0 | R |  | нагр |  |  |  | X0 | Y0 | R
Телефон/факс +7 (495) 132-30-00, Адрес электронной почты inbox@inj-geo.ru | [11 empty] | Телефон/факс +7 (495) 132-30-00, Адрес электронной почты inbox@inj-geo.ru | [12 empty] | 0 | [7 empty] | 0 | [6 empty] | 0 | [7 empty] | 0
[21 empty] | девиатор | [6 empty] | девиатор | [6 empty] | девиатор | [7 empty] | девиатор
Испытательная лаборатория ООО «ИнжГео» | [11 empty] | Испытательная лаборатория ООО «ИнжГео» | [8 empty] | x0 | Угол | X | Y |  |  |  | x0 |  | Угол | X | Y |  |  | x0 |  | Угол | X | Y |  |  |  | x0 |  | Угол | X | Y
Адрес места осуществления деятельности лаборатории: г. Москва, просп. Вернадского, д. 51, стр. 1 | [11 empty] | Адрес места осуществления деятельности лаборатории: г. Москва, просп. Вернадского, д. 51, стр. 1 | [9 empty] | 0 | [7 empty] | 0 | [6 empty] | 0 | [7 empty] | 0
Телефон +7(910)4557682, E-mail: slg85@mail.ru | [11 empty] | Телефон +7(910)4557682, E-mail: slg85@mail.ru | [9 empty] | 5 | [7 empty] | 5 | [6 empty] | 5 | [7 empty] | 5
[22 empty] | 10 | [7 empty] | 10 | [6 empty] | 10 | [7 empty] | 10
[12 empty] | Протокол испытаний № 13-63/316 от 10-09-2023 | [9 empty] | 15 | [7 empty] | 15 | [6 empty] | 15 | [7 empty] | 15
[22 empty] | 20 | [7 empty] | 20 | [6 empty] | 20 | [7 empty] | 20
[12 empty] | Наименование и адрес заказчика: Переход трубопровода через р. Енисей | [9 empty] | 25 | [7 empty] | 25 | [6 empty] | 25 | [7 empty] | 25
[12 empty] | Наименование объекта: ООО Регионстрой | [9 empty] | 30 | [7 empty] | 30 | [6 empty] | 30 | [7 empty] | 30
Наименование используемого метода/методики: ГОСТ 12248.4-2020 | [11 empty] | Наименование используемого метода/методики: ГОСТ 12248.3-2020 | [9 empty] | 35 | [7 empty] | 35 | [6 empty] | 35 | [7 empty] | 35
Условия проведения испытания: температура окружающей среды (18 - 25)0С, влажность воздуха (40 - 75)% | [11 empty] | Условия проведения испытания: температура окружающей среды (18 - 25)0С, влажность воздуха (40 - 75)% | [9 empty] | 40 | [7 empty] | 40 | [6 empty] | 40 | [7 empty] | 40
[12 empty] | Дата получение объекта подлежащего испытаниям: 14-08-2023 | [9 empty] | 45 | [7 empty] | 45 | [6 empty] | 45 | [7 empty] | 45
[12 empty] | Дата испытания: 25.10.2022-19.11.2316 | [9 empty] | 50 | [7 empty] | 50 | [6 empty] | 50 | [7 empty] | 50
[22 empty] | 55 | [7 empty] | 55 | [6 empty] | 55 | [7 empty] | 55
Испытание грунтов методом трехосного сжатия | [11 empty] | Испытание грунтов методом трехосного сжатия | [9 empty] | 60 | [7 empty] | 60 | [6 empty] | 60 | [7 empty] | 60
[22 empty] | 65 | [7 empty] | 65 | [6 empty] | 65 | [7 empty] | 65
Лабораторный номер: | [6 empty] | We, д.е. = |  |  |  |  | Лабораторный номер: |  | 1351 |  |  |  | We, д.е. = | 0.165 |  |  | 70 | [7 empty] | 70 | [6 empty] | 70 | [7 empty] | 70
Номер скважины: | [6 empty] | ρ, г/см3 = |  |  |  |  | Номер скважины: |  | BH-015 |  |  |  | ρ, г/см3 = | 1.99 |  |  | 75 | [7 empty] | 75 | [6 empty] | 75 | [7 empty] | 75
Глубина отбора, м: | [6 empty] | ρs, г/см3 = |  |  |  |  | Глубина отбора, м: |  | 3.3 |  |  |  | ρs, г/см3 = | 2.73 |  |  | 80 | [7 empty] | 80 | [6 empty] | 80 | [7 empty] | 80
Наименование грунта: | [6 empty] | e, д.е. = |  |  |  |  | Наименование грунта: |  | Щебенистый грунт, заполнитель суглинок, слабольдистый, легкий пылеватый, после оттаивания текучепластичный |  |  |  | e, д.е. = | 0.5982161 |  |  | 85 | [7 empty] | 85 | [6 empty] | 85 | [7 empty] | 85
Схема проведения опыта: | [6 empty] | IL, д.е. = |  |  |  |  | Схема проведения опыта: |  | КД |  |  |  | IL, д.е. = | 0.8814172 |  |  | 90 | [7 empty] | 90 | [6 empty] | 90 | [7 empty] | 90
[22 empty] | 95 | [7 empty] | 95 | [6 empty] | 95 | [7 empty] | 95
[22 empty] | 100 | [7 empty] | 100 | [6 empty] | 100 | [7 empty] | 100
Результаты испытаний | [11 empty] | Результаты испытаний | [9 empty] | 105 | [7 empty] | 105 | [6 empty] | 105 | [7 empty] | 105
[22 empty] | 110 | [7 empty] | 110 | [6 empty] | 110 | [7 empty] | 110
[22 empty] | 115 | [7 empty] | 115 | [6 empty] | 115 | [7 empty] | 115
[22 empty] | 120 | [7 empty] | 120 | [6 empty] | 120 | [7 empty] | 120
[22 empty] | 125 | [7 empty] | 125 | [6 empty] | 125 | [7 empty] | 125
[22 empty] | 130 | [7 empty] | 130 | [6 empty] | 130 | [7 empty] | 130
[22 empty] | 135 | [7 empty] | 135 | [6 empty] | 135 | [7 empty] | 135
[22 empty] | 140 | [7 empty] | 140 | [6 empty] | 140 | [7 empty] | 140
[22 empty] | 145 | [7 empty] | 145 | [6 empty] | 145 | [7 empty] | 145
[22 empty] | 150 | [7 empty] | 150 | [6 empty] | 150 | [7 empty] | 150
[22 empty] | 155 | [7 empty] | 155 | [6 empty] | 155 | [7 empty] | 155
[22 empty] | 160 | [7 empty] | 160 | [6 empty] | 160 | [7 empty] | 160
[22 empty] | 165 | [7 empty] | 165 | [6 empty] | 165 | [7 empty] | 165
[22 empty] | 170 | [7 empty] | 170 | [6 empty] | 170 | [7 empty] | 170
[22 empty] | 175 | [7 empty] | 175 | [6 empty] | 175 | [7 empty] | 175
[22 empty] | 180 | [7 empty] | 180 | [6 empty] | 180 | [7 empty] | 180
[13 empty] | Давление в камере, Мпа σ3 | Вертикальная нагрузка, Мпа σ1 | Поровое давление, Мпа u
| K0, д.е. | 0.5773817 |  |  |  |  | Коэфф. Точки | [5 empty] | 0.0643566 | 0.1931021 | [5 empty] | 1 | [6 empty] | σ3,кПа | σ1,кПа | u, кПа |  |  |  | 4
| q_zg, МПа | 0.03715833 | [10 empty] | 0.1643566 | 0.4394934 | [27 empty] | δ3, Мпа | δ1-δ3, МПа | δ1, МПа | δ1, КПа
|  |  | Модуль деформации, МПа: | [9 empty] | 0.2643566 | 0.6858847 | [21 empty] | С, МПа:
|  |  | Е0= |  | Точки модуля (полное напр.), МПа |  |  |  | 0.03715833 | 0.05945332 | [25 empty] | φ, град:
|  |  | E50 = |  | qf (полное напр.), МПа |  |  |  | 0.1044876 | [26 empty] | E, Мпа
|  |  | Коэф. Поперечной деформации, ϑ = | [9 empty] | Эффективные значения угла внутреннего трения и удельного сцепления ϕ', С' | [13 empty] | x | 0
[13 empty] | ϕ', град. = | 25 | [12 empty] | y |  |  |  | С, кПа | φ,°
[13 empty] | С', МПа = | 0.011
| Исполнитель: | [6 empty] | Морозов Д.С. |  |  |  |  | Исполнитель: |  |  |  |  | Морозов Д.С.
| Начальник исп. лаборатории: | [6 empty] | Семиколенова Л.Г. |  |  |  |  | Начальник исп. лаборатории: |  |  |  |  | Семиколенова Л.Г.
Лист 1 , всего листов 2 | [11 empty] | Лист 2 , всего листов 2
Частичное воспроизведение протокола испытаний без письменного разрешения ООО «ИнжГео» ЗАПРЕЩАЕТСЯ | [11 empty] | Частичное воспроизведение протокола испытаний без письменного разрешения ООО «ИнжГео» ЗАПРЕЩАЕТСЯ
[5 empty] | второй график |  | первый график | [9 empty] | К Пуассона
dev50 | epsE50 | ind | devE0 | epsE0 | dev | eps | sigma |  | dev1 | eps1 | dev2 | eps2 | dev3 | eps3 |  | Глины
0.04013099 | 0.001246918 |  |  |  | 0.022295 | 0.0004156394 |  |  | 0.03861396 | 0.0007198694 | 0.07978968 | 0.00061311 | 0.08641326 | 0.0003844966 |  | < 0 | 0,20-0,30
ind |  |  |  |  | 0.04013099 | 0.001246918 |  |  | 0.06437277 | 0.002159608 | 0.1375684 | 0.002273272 | 0.210764 | 0.002117263 |  | 0-0,25 | 0,30-0,38
2 |  |  |  |  | 0.04086855 | 0.003176976 |  |  | 0.06973089 | 0.003186149 | 0.1475716 | 0.003187291 | 0.2281858 | 0.003185723 |  | 0,25< | 0,38-0,45
E0 |  |  |  |  | 0.04451592 | 0.004765464 |  |  | 0.07608214 | 0.004779223 | 0.1607377 | 0.004780937 | 0.2502387 | 0.004778585 |  | Суглинки | 0,35-0,37
epsE0 | devE0 |  |  |  | 0.0524354 | 0.006353952 |  |  | 0.08245941 | 0.006372298 | 0.1765211 | 0.006374583 | 0.2737106 | 0.006371447 |  | Пески и супеси | 0,30-0,35
0.0004156394 | 0.022295 |  |  |  | 0.05370428 | 0.00794244 |  |  | 0.08914986 | 0.007965372 | 0.1886928 | 0.007968228 | 0.2909149 | 0.007964308
[5 empty] | 0.0603998 | 0.009530928 |  |  | 0.09324066 | 0.009558447 | 0.1977233 | 0.009561874 | 0.305665 | 0.00955717
График E50 |  | График E |  |  | 0.05859923 | 0.01111942 |  |  | 0.09801896 | 0.01115152 | 0.2064835 | 0.01115552 | 0.3230742 | 0.01115003
eps | q | sigma |  |  | 0.06537982 | 0.0127079 |  |  | 0.1006719 | 0.0127446 | 0.2139441 | 0.01274917 | 0.3315558 | 0.01274289
Горизонтальная линия E50 |  | Касательная |  |  | 0.06581884 | 0.01429639 |  |  | 0.1032867 | 0.01433767 | 0.220476 | 0.01434281 | 0.3434231 | 0.01433575
0 |  | a | b |  | 0.06099355 | 0.01588488 |  |  | 0.1061504 | 0.01593074 | 0.2266498 | 0.01593646 | 0.3475897 | 0.01592862
|  |  | 0 |  | 0.0669812 | 0.01747337 |  |  | 0.1083503 | 0.01752382 | 0.2318363 | 0.0175301 | 0.3543686 | 0.01752148
Вертикальная линия E50 |  | p1 и p2 |  |  | 0.06385905 | 0.01906186 |  |  | 0.1097735 | 0.01911689 | 0.2342063 | 0.01912375 | 0.3603735 | 0.01911434
| 0 | 0 |  |  | 0.06570437 | 0.02065034 |  |  | 0.1120071 | 0.02070997 | 0.2401306 | 0.02071739 | 0.3654174 | 0.0207072
[5 empty] | 0.06359441 | 0.02223883 |  |  | 0.1140383 | 0.02230304 | 0.2420799 | 0.02231104 | 0.3729139 | 0.02230006
Касательная линия E50 |  |  |  |  | 0.0655252 | 0.02382732 |  |  | 0.1150465 | 0.02389612 | 0.2467182 | 0.02390468 | 0.3775335 | 0.02389292
0 | 0 | Горизонтальная 1 |  |  | 0.06843047 | 0.02541581 |  |  | 0.1162258 | 0.02548919 | 0.2498863 | 0.02549833 | 0.3801728 | 0.02548579
[5 empty] | 0.06830443 | 0.0270043 |  |  | 0.1178594 | 0.02708227 | 0.2508581 | 0.02709198 | 0.385662 | 0.02707865
Горизонтальная линия qкр |  |  |  |  | 0.07514135 | 0.02859279 |  |  | 0.1189381 | 0.02867534 | 0.2532139 | 0.02868562 | 0.3894708 | 0.02867151
Горизонтальная линия q |  | Горизонтальная 2 |  |  | 0.07193548 | 0.03018127 |  |  | 0.1208526 | 0.03026841 | 0.2562336 | 0.03027927 | 0.3964687 | 0.03026437
0 |  | 0 |  |  | 0.07268111 | 0.03176976 |  |  | 0.1221937 | 0.03186149 | 0.2598975 | 0.03187291 | 0.3978255 | 0.03185723
[5 empty] | 0.07437248 | 0.03335825 |  |  | 0.1235521 | 0.03345456 | 0.2624857 | 0.03346656 | 0.4029107 | 0.03345009
Вертикальная линия q |  |  |  |  | 0.07500386 | 0.03494674 |  |  | 0.1239184 | 0.03504764 | 0.2646784 | 0.0350602 | 0.4075939 | 0.03504296
| 0 |  |  |  | 0.07556951 | 0.03653523 |  |  | 0.1252834 | 0.03664071 | 0.2660557 | 0.03665385 | 0.4103448 | 0.03663582
[5 empty] | 0.07106371 | 0.03812371 |  |  | 0.1254378 | 0.03823379 | 0.2684978 | 0.0382475 | 0.4099331 | 0.03822868
[5 empty] | 0.0794807 | 0.0397122 |  |  | 0.1261723 | 0.03982686 | 0.2706847 | 0.03984114 | 0.4131282 | 0.03982154
[5 empty] | 0.07681476 | 0.04130069 |  |  | 0.1271777 | 0.04141994 | 0.2704967 | 0.04143479 | 0.4171999 | 0.0414144
[5 empty] | 0.07906016 | 0.04288918 |  |  | 0.1279447 | 0.04301301 | 0.2728138 | 0.04302843 | 0.4191178 | 0.04300726
[5 empty] | 0.08026198 | 0.04447767 |  |  | 0.1273639 | 0.04460608 | 0.2734163 | 0.04462208 | 0.4199514 | 0.04460013
[5 empty] | 0.07826198 | 0.04606615 |  |  | 0.1287455 | 0.04619916 | 0.2751368 | 0.04621572 | 0.4215281 | 0.04619299
[5 empty] | 0.07723601 | 0.04765464 |  |  | 0.1280343 | 0.04779223 | 0.274318 | 0.04780937 | 0.419288 | 0.04778585
[5 empty] | 0.07316122 | 0.04924313 |  |  | 0.1276516 | 0.04938531 | 0.2744514 | 0.04940301 | 0.4210114 | 0.04937871
[5 empty] | 0.07204066 | 0.05083162 |  |  | 0.1273926 | 0.05097838 | 0.2736211 | 0.05099666 | 0.4166857 | 0.05097157
[5 empty] | 0.07987733 | 0.05242011 |  |  | 0.1277623 | 0.05257146 | 0.2714376 | 0.05259031 | 0.4162268 | 0.05256443
[5 empty] | 0.07467426 | 0.05400859 |  |  | 0.1273656 | 0.05416453 | 0.2716113 | 0.05418395 | 0.4188508 | 0.0541573
[5 empty] | 0.07943447 | 0.05559708 |  |  | 0.1272073 | 0.05575761 | 0.2720528 | 0.0557776 | 0.4159736 | 0.05575016
[5 empty] | 0.07416099 | 0.05718557 |  |  | 0.1267923 | 0.05735068 | 0.2700725 | 0.05737124 | 0.4162113 | 0.05734302
[5 empty] | 0.07585684 | 0.05877406 |  |  | 0.1255256 | 0.05894375 | 0.2687809 | 0.05896489 | 0.4121798 | 0.05893588
[5 empty] | 0.07852505 | 0.06036255 |  |  | 0.125112 | 0.06053683 | 0.2671884 | 0.06055853 | 0.4089952 | 0.06052874
[5 empty] | 0.07116863 | 0.06195103 |  |  | 0.1244564 | 0.0621299 | 0.2683055 | 0.06215218 | 0.4071736 | 0.0621216
[5 empty] | 0.07079062 | 0.06353952 |  |  | 0.1246637 | 0.06372298 | 0.2652426 | 0.06374583 | 0.4072308 | 0.06371447
[5 empty] | 0.07639403 | 0.06512801 |  |  | 0.1239387 | 0.06531605 | 0.2636102 | 0.06533947 | 0.4073829 | 0.06530733
[5 empty] | 0.07598188 | 0.0667165 |  |  | 0.1234865 | 0.06690913 | 0.2629189 | 0.06693312 | 0.403646 | 0.06690019
[5 empty] | 0.07655721 | 0.06830499 |  |  | 0.1221118 | 0.0685022 | 0.262779 | 0.06852676 | 0.400536 | 0.06849305
[5 empty] | 0.07412303 | 0.06989348 |  |  | 0.1221196 | 0.07009528 | 0.260301 | 0.07012041 | 0.3970689 | 0.07008591
[5 empty] | 0.07468236 | 0.07148196 |  |  | 0.1208148 | 0.07168835 | 0.2584954 | 0.07171405 | 0.3966608 | 0.07167877
[5 empty] | 0.07523824 | 0.07307045 |  |  | 0.1202022 | 0.07328142 | 0.2568726 | 0.0733077 | 0.3928277 | 0.07327164
[5 empty] | 0.07379368 | 0.07465894 |  |  | 0.1191867 | 0.0748745 | 0.2563432 | 0.07490134 | 0.3908855 | 0.0748645
[5 empty] | 0.06935171 | 0.07624743 |  |  | 0.1183733 | 0.07646757 | 0.2532175 | 0.07649499 | 0.3885503 | 0.07645736
[5 empty] | 0.06891377 | 0.07783592 |  |  | 0.1177668 | 0.07806065 | 0.2538061 | 0.07808864 | 0.3877381 | 0.07805022
[5 empty] | 0.07043203 | 0.0794244 |  |  | 0.117135 | 0.07965372 | 0.2505506 | 0.07968228 | 0.384637 | 0.07964308
[5 empty] | 0.06989005 | 0.08101289 |  |  | 0.1168028 | 0.0812468 | 0.2504824 | 0.08127593 | 0.3817062 | 0.08123594
[5 empty] | 0.06629769 | 0.08260138 |  |  | 0.1153824 | 0.08283987 | 0.2463239 | 0.08286957 | 0.3803881 | 0.08282881
[5 empty] | 0.06966479 | 0.08418987 |  |  | 0.1142899 | 0.08443295 | 0.2456094 | 0.08446322 | 0.3774349 | 0.08442167
[5 empty] | 0.0700012 | 0.08577836 |  |  | 0.1131412 | 0.08602602 | 0.2422729 | 0.08605686 | 0.3706987 | 0.08601453
[5 empty] | 0.06831678 | 0.08736684 |  |  | 0.1125523 | 0.0876191 | 0.2406485 | 0.08765051 | 0.3686318 | 0.08760739
[5 empty] | 0.06362138 | 0.08895533 |  |  | 0.110939 | 0.08921217 | 0.2374703 | 0.08924416 | 0.3651862 | 0.08920025
[5 empty] | 0.06392484 | 0.09054382 |  |  | 0.1107173 | 0.09080524 | 0.2359724 | 0.0908378 | 0.3629141 | 0.09079311
[5 empty] | 0.06323701 | 0.09213231 |  |  | 0.1098031 | 0.09239832 | 0.232689 | 0.09243145 | 0.3578678 | 0.09238598
[5 empty] | 0.06456775 | 0.0937208 |  |  | 0.1088125 | 0.09399139 | 0.231754 | 0.09402509 | 0.3520993 | 0.09397884
[5 empty] | 0.06492691 | 0.09530928 |  |  | 0.1071613 | 0.09558447 | 0.2287016 | 0.09561874 | 0.3489607 | 0.0955717
[5 empty] | 0.06028899 | 0.09689777 |  |  | 0.1056511 | 0.09717754 | 0.2256425 | 0.09721238 | 0.3456532 | 0.09716456
[5 empty] | 0.05759282 | 0.09848626 |  |  | 0.1051671 | 0.09877062 | 0.2258352 | 0.09880603 | 0.3441988 | 0.09875742
[5 empty] | 0.06385023 | 0.1000747 |  |  | 0.1040992 | 0.1003637 | 0.2233461 | 0.1003997 | 0.3393713 | 0.1003503
[5 empty] | 0.06007531 | 0.1016632 |  |  | 0.1027703 | 0.1019568 | 0.2186241 | 0.1019933 | 0.3353451 | 0.1019431
[5 empty] | 0.06028217 | 0.1032517 |  |  | 0.101803 | 0.1035498 | 0.2163178 | 0.103587 | 0.3327951 | 0.103536
[5 empty] | 0.05548491 | 0.1048402 |  |  | 0.09982036 | 0.1051429 | 0.2137761 | 0.1051806 | 0.3266957 | 0.1051289
[5 empty] | 0.05969762 | 0.1064287 |  |  | 0.09914504 | 0.106736 | 0.2117478 | 0.1067743 | 0.3247219 | 0.1067217
[5 empty] | 0.05893441 | 0.1080172 |  |  | 0.0970999 | 0.1083291 | 0.2092818 | 0.1083679 | 0.3213481 | 0.1083146
[5 empty] | 0.05720939 | 0.1096057 |  |  | 0.09600775 | 0.1099221 | 0.2066268 | 0.1099615 | 0.316449 | 0.1099075
[5 empty] | 0.05653664 | 0.1111942 |  |  | 0.09519141 | 0.1115152 | 0.2044317 | 0.1115552 | 0.3138994 | 0.1115003
[5 empty] | 0.05893027 | 0.1127827 |  |  | 0.09407368 | 0.1131083 | 0.2013452 | 0.1131488 | 0.3093739 | 0.1130932
[5 empty] | 0.05540439 | 0.1143711 |  |  | 0.0929774 | 0.1147014 | 0.1998161 | 0.1147425 | 0.3062472 | 0.114686
[5 empty] | 0.05497308 | 0.1159596 |  |  | 0.09262536 | 0.1162944 | 0.1970934 | 0.1163361 | 0.3021939 | 0.1162789
[5 empty] | 0.05165046 | 0.1175481 |  |  | 0.09264039 | 0.1178875 | 0.1980257 | 0.1179298 | 0.3003887 | 0.1178718
[5 empty] | 0.05145062 | 0.1191366 |  |  | 0.0916453 | 0.1194806 | 0.1967619 | 0.1195234 | 0.2997063 | 0.1194646
[5 empty] | 0.05238737 | 0.1207251 |  |  | 0.09156291 | 0.1210737 | 0.1940508 | 0.1211171 | 0.2996213 | 0.1210575
[5 empty] | 0.05439958 | 0.1223136 |  |  | 0.09166194 | 0.1226667 | 0.1954396 | 0.1227107 | 0.299923 | 0.1226503
[5 empty] | 0.05343256 | 0.1239021 |  |  | 0.09120346 | 0.1242598 | 0.1942252 | 0.1243044 | 0.2986607 | 0.1242432
[5 empty] | 0.05148527 | 0.1254906 |  |  | 0.0914774 | 0.1258529 | 0.1960804 | 0.125898 | 0.2985044 | 0.1258361
[5 empty] | 0.05355669 | 0.127079 |  |  | 0.0910821 | 0.127446 | 0.1952015 | 0.1274917 | 0.3009487 | 0.1274289
[5 empty] | 0.05364576 | 0.1286675 |  |  | 0.09231586 | 0.129039 | 0.1968849 | 0.1290853 | 0.2994881 | 0.1290218
[5 empty] | 0.04975147 | 0.130256 |  |  | 0.09257702 | 0.1306321 | 0.196927 | 0.1306789 | 0.299817 | 0.1306147
[5 empty] | 0.04987276 | 0.1318445 |  |  | 0.09186389 | 0.1322252 | 0.1976243 | 0.1322726 | 0.3028301 | 0.1322075
[5 empty] | 0.05300861 | 0.133433 |  |  | 0.09177481 | 0.1338183 | 0.1968731 | 0.1338662 | 0.3030217 | 0.1338004
[5 empty] | 0.05115797 | 0.1350215 |  |  | 0.09270809 | 0.1354113 | 0.1970699 | 0.1354599 | 0.3026865 | 0.1353932
[5 empty] | 0.05031982 | 0.13661 |  |  | 0.09266206 | 0.1370044 | 0.1982111 | 0.1370535 | 0.3025189 | 0.1369861
[5 empty] | 0.05749312 | 0.1381985 |  |  | 0.09343504 | 0.1385975 | 0.1986931 | 0.1386472 | 0.3034134 | 0.138579
[5 empty] | 0.05467682 | 0.139787 |  |  | 0.09322535 | 0.1401906 | 0.1992124 | 0.1402408 | 0.3036646 | 0.1401718
[5 empty] | 0.05591358 | 0.1413754 |  |  | 0.09435209 | 0.1417836 | 0.1989008 | 0.1418345 | 0.3077404 | 0.1417647
[5 empty] | 0.05431895 | 0.1429639 |  |  | 0.09451915 | 0.1433767 | 0.2018897 | 0.1434281 | 0.3103101 | 0.1433575
[5 empty] | 0.05287096 | 0.1445524 |  |  | 0.09483867 | 0.1449698 | 0.2022227 | 0.1450218 | 0.3099037 | 0.1449504
[5 empty] | 0.05953833 | 0.1461409 |  |  | 0.09586003 | 0.1465628 | 0.2062915 | 0.1466154 | 0.3152556 | 0.1465433
[5 empty] | 0.05628977 | 0.1477294 |  |  | 0.09753263 | 0.1481559 | 0.208488 | 0.148209 | 0.3187001 | 0.1481361
[5 empty] | 0.06209402 | 0.1493179 |  |  | 0.09920587 | 0.149749 | 0.2119038 | 0.1498027 | 0.3248718 | 0.149729
[5 empty] | 0.05791979 | 0.1509064 |  |  | 0.1003291 | 0.1513421 | 0.2135306 | 0.1513963 | 0.3260048 | 0.1513219
[5 empty] | 0.06373581 | 0.1524949 |  |  | 0.1010518 | 0.1529351 | 0.2162602 | 0.15299 | 0.3306336 | 0.1529147
[5 empty] | 0.0635108 | 0.1540833 |  |  | 0.1024233 | 0.1545282 | 0.2183844 | 0.1545836 | 0.3338926 | 0.1545076
[5 empty] | 0.06121348 | 0.1556718 |  |  | 0.103293 | 0.1561213 | 0.2208948 | 0.1561773 | 0.3403161 | 0.1561004
[5 empty] | 0.05782073 | 0.1572603 |  |  | 0.104511 | 0.1577144 | 0.2234838 | 0.1577709 | 0.3436418 | 0.1576933
[5 empty] | 0.06339399 | 0.1588488 |  |  | 0.1052398 | 0.1593074 | 0.2242712 | 0.1593646 | 0.3472814 | 0.1592862
[5 empty] | 0.06195361 | 0.1604373 |  |  | 0.1065461 | 0.1609005 | 0.2262104 | 0.1609582 | 0.3492475 | 0.160879
[5 empty] | 0.06350057 | 0.1620258 |  |  | 0.1073316 | 0.1624936 | 0.2303049 | 0.1625519 | 0.3512454 | 0.1624719
[5 empty] | 0.06303588 | 0.1636143 |  |  | 0.1076978 | 0.1640867 | 0.230958 | 0.1641455 | 0.3550804 | 0.1640648
[5 empty] | 0.06856052 | 0.1652028 |  |  | 0.1088464 | 0.1656797 | 0.2322733 | 0.1657391 | 0.3593576 | 0.1656576
[5 empty] | 0.06507548 | 0.1667912 |  |  | 0.1097789 | 0.1672728 | 0.2339542 | 0.1673328 | 0.3590823 | 0.1672505
[5 empty] | 0.06558176 | 0.1683797 |  |  | 0.111397 | 0.1688659 | 0.2354041 | 0.1689264 | 0.3632598 | 0.1688433
[5 empty] | 0.06708035 | 0.1699682 |  |  | 0.1110022 | 0.170459 | 0.2390264 | 0.1705201 | 0.3666954 | 0.1704362
[5 empty] | 0.06557225 | 0.1715567 |  |  | 0.1127962 | 0.172052 | 0.2401245 | 0.1721137 | 0.3672943 | 0.1720291
[5 empty] | 0.07005843 | 0.1731452 |  |  | 0.1132806 | 0.1736451 | 0.243002 | 0.1737074 | 0.3714617 | 0.1736219
[5 empty] | 0.06653991 | 0.1747337 |  |  | 0.1143569 | 0.1752382 | 0.2441622 | 0.175301 | 0.372603 | 0.1752148
[5 empty] | 0.06602984 | 0.1763222 |  |  | 0.114336 | 0.1768313 | 0.2460258 | 0.1768947 | 0.3750544 | 0.1768076
[5 empty] | 0.06754758 | 0.1779107 |  |  | 0.1157596 | 0.1784243 | 0.2481839 | 0.1784883 | 0.3765524 | 0.1784005
[5 empty] | 0.06907732 | 0.1794992 |  |  | 0.1160096 | 0.1800174 | 0.2496001 | 0.180082 | 0.3828352 | 0.1799934
[5 empty] | 0.07360202 | 0.1810876 |  |  | 0.1167582 | 0.1816105 | 0.2507153 | 0.1816756 | 0.3855128 | 0.1815862
[5 empty] | 0.07210464 | 0.1826761 |  |  | 0.1179779 | 0.1832036 | 0.2520705 | 0.1832692 | 0.3874948 | 0.1831791
[5 empty] | 0.07156812 | 0.1842646 |  |  | 0.1185412 | 0.1847966 | 0.2532067 | 0.1848629 | 0.386891 | 0.184772
[5 empty] | 0.07097543 | 0.1858531 |  |  | 0.1189205 | 0.1863897 | 0.256165 | 0.1864565 | 0.3921111 | 0.1863648
[5 empty] | 0.07130952 | 0.1874416 |  |  | 0.1206881 | 0.1879828 | 0.2559862 | 0.1880502 | 0.3915648 | 0.1879577
[5 empty] | 0.07455335 | 0.1890301 |  |  | 0.1205165 | 0.1895759 | 0.2577116 | 0.1896438 | 0.395862 | 0.1895505
[5 empty] | 0.07374581 | 0.1906186 |  |  | 0.1208314 | 0.1911689 | 0.2584875 | 0.1912375 | 0.3939915 | 0.1911434
[5 empty] | 0.06993422 | 0.1922071 |  |  | 0.121136 | 0.192762 | 0.2583391 | 0.1928311 | 0.3981884 | 0.1927363
[5 empty] | 0.06811852 | 0.1937955 |  |  | 0.121334 | 0.1943551 | 0.2596765 | 0.1944248 | 0.3978637 | 0.1943291
[5 empty] | 0.07129864 | 0.195384 |  |  | 0.1214253 | 0.1959482 | 0.2603995 | 0.1960184 | 0.4005169 | 0.195922
[5 empty] | 0.07547453 | 0.1969725 |  |  | 0.1218097 | 0.1975412 | 0.259408 | 0.1976121 | 0.4004479 | 0.1975148
[5 empty] | 0.07564612 | 0.198561 |  |  | 0.1223872 | 0.1991343 | 0.2623017 | 0.1992057 | 0.4011562 | 0.1991077
[5 empty] | 0.07681334 | 0.2001495 |  |  | 0.1224577 | 0.2007274 | 0.2607804 | 0.2007993 | 0.4019415 | 0.2007006
[5 empty] | 0.07197614 | 0.201738 |  |  | 0.1234211 | 0.2023205 | 0.2620439 | 0.202393 | 0.4039035 | 0.2022934
[5 empty] | 0.07313445 | 0.2033265 |  |  | 0.1232773 | 0.2039135 | 0.262792 | 0.2039866 | 0.4028419 | 0.2038863
[5 empty] | 0.07228821 | 0.204915 |  |  | 0.1231262 | 0.2055066 | 0.2640244 | 0.2055803 | 0.4050564 | 0.2054792
[5 empty] | 0.07443736 | 0.2065034 |  |  | 0.1229676 | 0.2070997 | 0.2634409 | 0.2071739 | 0.4059465 | 0.207072
[5 empty] | 0.07458182 | 0.2080919 |  |  | 0.1238015 | 0.2086928 | 0.2651413 | 0.2087676 | 0.404512 | 0.2086649
[5 empty] | 0.07372155 | 0.2096804 |  |  | 0.1237278 | 0.2102858 | 0.2660255 | 0.2103612 | 0.4050525 | 0.2102577
[5 empty] | 0.07385648 | 0.2112689 |  |  | 0.1237463 | 0.2118789 | 0.2667931 | 0.2119549 | 0.4051678 | 0.2118506
[5 empty] | 0.07398654 | 0.2128574 |  |  | 0.125057 | 0.213472 | 0.2665439 | 0.2135485 | 0.4079574 | 0.2134435
[5 empty] | 0.07611168 | 0.2144459 |  |  | 0.1249598 | 0.2150651 | 0.2676779 | 0.2151422 | 0.407421 | 0.2150363
[5 empty] | 0.07223182 | 0.2160344 |  |  | 0.1250546 | 0.2166581 | 0.2672946 | 0.2167358 | 0.4090583 | 0.2166292
[5 empty] | 0.07734692 | 0.2176229 |  |  | 0.1254412 | 0.2182512 | 0.268194 | 0.2183295 | 0.4085691 | 0.218222
[5 empty] | 0.07845689 | 0.2192114 |  |  | 0.1257196 | 0.2198443 | 0.2667757 | 0.2199231 | 0.4087528 | 0.2198149
[5 empty] | 0.07856169 | 0.2207998 |  |  | 0.1250896 | 0.2214373 | 0.2687397 | 0.2215167 | 0.4112093 | 0.2214078
[5 empty] | 0.07366125 | 0.2223883 |  |  | 0.1257512 | 0.2230304 | 0.2684855 | 0.2231104 | 0.4094381 | 0.2230006
[5 empty] | 0.0747555 | 0.2239768 |  |  | 0.1258043 | 0.2246235 | 0.2691132 | 0.224704 | 0.413139 | 0.2245935
[5 empty] | 0.07184439 | 0.2255653 |  |  | 0.1257487 | 0.2262166 | 0.2678223 | 0.2262977 | 0.4103116 | 0.2261864
[5 empty] | 0.07492784 | 0.2271538 |  |  | 0.1262844 | 0.2278096 | 0.2692128 | 0.2278913 | 0.4129556 | 0.2277792
[5 empty] | 0.07100581 | 0.2287423 |  |  | 0.1262113 | 0.2294027 | 0.2704843 | 0.229485 | 0.4120707 | 0.2293721
[5 empty] | 0.07907822 | 0.2303308 |  |  | 0.1261292 | 0.2309958 | 0.2707368 | 0.2310786 | 0.4143564 | 0.2309649
[5 empty] | 0.07514501 | 0.2319193 |  |  | 0.126338 | 0.2325889 | 0.2698698 | 0.2326723 | 0.4129125 | 0.2325578
[5 empty] | 0.07420613 | 0.2335077 |  |  | 0.1262377 | 0.2341819 | 0.2697834 | 0.2342659 | 0.4147387 | 0.2341507
[5 empty] | 0.0762615 | 0.2350962 |  |  | 0.1265282 | 0.235775 | 0.2692771 | 0.2358596 | 0.4149346 | 0.2357435
[5 empty] | 0.07631106 | 0.2366847 |  |  | 0.1266093 | 0.2373681 | 0.2702508 | 0.2374532 | 0.4141999 | 0.2373364
[5 empty] | 0.07135476 | 0.2382732 |  |  | 0.1260809 | 0.2389612 | 0.2704044 | 0.2390468 | 0.4126343 | 0.2389292
[5 empty] | 0.07739252 | 0.2398617 |  |  | 0.126843 | 0.2405542 | 0.2704375 | 0.2406405 | 0.4168374 | 0.2405221
[5 empty] | 0.07242429 | 0.2414502 |  |  | 0.1264955 | 0.2421473 | 0.2705499 | 0.2422341 | 0.4136088 | 0.242115
[5 empty] | 0.07545001 | 0.2430387 |  |  | 0.1265382 | 0.2437404 | 0.2699415 | 0.2438278 | 0.4162484 | 0.2437078
[5 empty] | 0.0784696 | 0.2446272 |  |  | 0.127071 | 0.2453335 | 0.2715121 | 0.2454214 | 0.4164556 | 0.2453007
[5 empty] | 0.07948302 | 0.2462157 |  |  | 0.1270938 | 0.2469265 | 0.2707613 | 0.2470151 | 0.4150302 | 0.2468936
[5 empty] | 0.07249019 | 0.2478041 |  |  | 0.1271066 | 0.2485196 | 0.272189 | 0.2486087 | 0.415272 | 0.2484864
[5 empty] | 0.07447833 | 0.2493926 |  |  | 0.1272002 | 0.2501127 | 0.2699778 | 0.2502024 | 0.4163492 | 0.2500793
[5 empty] | 0.07331294 | 0.2509811 |  |  | 0.1268698 | 0.2517058 | 0.2702949 | 0.251796 | 0.4144896 | 0.2516721
[5 empty] | 0.07297336 | 0.2525696 |  |  | 0.1258547 | 0.2532988 | 0.268702 | 0.2533897 | 0.4124984 | 0.253265
[5 empty] | 0.07247914 | 0.2541581 |  |  | 0.1255864 | 0.2548919 | 0.2671668 | 0.2549833 | 0.4116793 | 0.2548579
[5 empty] | 0.07684984 | 0.2557466 |  |  | 0.1247967 | 0.256485 | 0.266857 | 0.2565769 | 0.4084357 | 0.2564507
[5 empty] | 0.07010501 | 0.2573351 |  |  | 0.1237171 | 0.2580781 | 0.2626402 | 0.2581706 | 0.4025713 | 0.2580436
[5 empty] | 0.0732642 | 0.2589236 |  |  | 0.1215793 | 0.2596711 | 0.2616842 | 0.2597642 | 0.3988894 | 0.2596365
[5 empty] | 0.06934698 | 0.260512 |  |  | 0.1204149 | 0.2612642 | 0.2565566 | 0.2613579 | 0.3950938 | 0.2612293
[5 empty] | 0.0723729 | 0.2621005 |  |  | 0.1190556 | 0.2628573 | 0.2534252 | 0.2629515 | 0.388988 | 0.2628222
[5 empty] | 0.0683615 | 0.263689 |  |  | 0.116933 | 0.2644504 | 0.2495576 | 0.2645452 | 0.3829754 | 0.264415
[5 empty] | 0.06933235 | 0.2652775 |  |  | 0.1153788 | 0.2660434 | 0.2475216 | 0.2661388 | 0.3775598 | 0.2660079
[5 empty] | 0.063305 | 0.266866 |  |  | 0.1137245 | 0.2676365 | 0.2433847 | 0.2677325 | 0.3735445 | 0.2676008
[5 empty] | 0.070299 | 0.2684545 |  |  | 0.1127019 | 0.2692296 | 0.2402147 | 0.2693261 | 0.3686332 | 0.2691936
[5 empty] | 0.06733391 | 0.270043 |  |  | 0.1107425 | 0.2708227 | 0.2353793 | 0.2709198 | 0.3622293 | 0.2707865
[5 empty] | 0.06442929 | 0.2716315 |  |  | 0.1093781 | 0.2724157 | 0.2321461 | 0.2725134 | 0.3577366 | 0.2723793
[5 empty] | 0.06160014 | 0.2732199 |  |  | 0.1076362 | 0.2740088 | 0.2317751 | 0.274107 | 0.3529448 | 0.2739722
[5 empty] | 0.06279035 | 0.2748084 |  |  | 0.1072338 | 0.2756019 | 0.227091 | 0.2757007 | 0.3510814 | 0.2755651
[5 empty] | 0.05797759 | 0.2763969 |  |  | 0.1051267 | 0.277195 | 0.2242967 | 0.2772943 | 0.3461022 | 0.2771579
[5 empty] | 0.0621618 | 0.2779854 |  |  | 0.1046147 | 0.278788 | 0.2221919 | 0.278888 | 0.339607 | 0.2787508
[5 empty] | 0.06134292 | 0.2795739 |  |  | 0.1031977 | 0.2803811 | 0.2206765 | 0.2804816 | 0.3344956 | 0.2803437
[5 empty] | 0.05552093 | 0.2811624 |  |  | 0.1010757 | 0.2819742 | 0.2163504 | 0.2820753 | 0.3333677 | 0.2819365
[5 empty] | 0.05669577 | 0.2827509 |  |  | 0.1000486 | 0.2835673 | 0.2131133 | 0.2836689 | 0.3291231 | 0.2835294
[5 empty] | 0.0598674 | 0.2843394 |  |  | 0.09881627 | 0.2851603 | 0.2102652 | 0.2852626 | 0.3217615 | 0.2851222
[5 empty] | 0.05803576 | 0.2859279 |  |  | 0.09697872 | 0.2867534 | 0.2093058 | 0.2868562 | 0.3192828 | 0.2867151
[5 empty] | 0.05420082 | 0.2875163 |  |  | 0.09593583 | 0.2883465 | 0.203835 | 0.2884499 | 0.3147865 | 0.288308
[5 empty] | 0.05736252 | 0.2891048 |  |  | 0.09458754 | 0.2899396 | 0.2032527 | 0.2900435 | 0.3080726 | 0.2899008
[5 empty] | 0.05452082 | 0.2906933 |  |  | 0.09273376 | 0.2915326 | 0.1995586 | 0.2916372 | 0.3039407 | 0.2914937
[5 empty] | 0.05267567 | 0.2922818 |  |  | 0.09257443 | 0.2931257 | 0.1958527 | 0.2932308 | 0.3020907 | 0.2930865
[5 empty] | 0.05282704 | 0.2938703 |  |  | 0.09080946 | 0.2947188 | 0.1949347 | 0.2948244 | 0.2973222 | 0.2946794
[5 empty] | 0.04897486 | 0.2954588 |  |  | 0.08943879 | 0.2963118 | 0.1919045 | 0.2964181 | 0.292835 | 0.2962723
[5 empty] | 0.0511191 | 0.2970473 |  |  | 0.08816234 | 0.2979049 | 0.1871619 | 0.2980117 | 0.2875289 | 0.2978651
[5 empty] | 0.0472597 | 0.2986358 |  |  | 0.08668003 | 0.299498 | 0.1852068 | 0.2996054 | 0.2813036 | 0.299458
[5 empty] | 0.04739663 | 0.3002242 |  |  | 0.08509179 | 0.3010911 | 0.1810391 | 0.301199 | 0.278159 | 0.3010509
[5 empty] | 0.04552984 | 0.3018127 |  |  | 0.08359754 | 0.3026841 | 0.1787585 | 0.3027927 | 0.2757946 | 0.3026437
[5 empty] | 0.04465927 | 0.3034012 |  |  | 0.08209721 | 0.3042772 | 0.1765648 | 0.3043863 | 0.2674104 | 0.3042366
[5 empty] | 0.04678488 | 0.3049897 |  |  | 0.08119073 | 0.3058703 | 0.1720581 | 0.30598 | 0.264606 | 0.3058294
[5 empty] | 0.04190664 | 0.3065782 |  |  | 0.07897801 | 0.3074634 | 0.1695379 | 0.3075736 | 0.2588811 | 0.3074223
[5 empty] | 0.04202448 | 0.3081667 |  |  | 0.07745898 | 0.3090564 | 0.1654043 | 0.3091673 | 0.2560357 | 0.3090152
[5 empty] | 0.04313837 | 0.3097552 |  |  | 0.07663358 | 0.3106495 | 0.1640571 | 0.3107609 | 0.2512694 | 0.310608
[5 empty] | 0.03924825 | 0.3113437 |  |  | 0.07480172 | 0.3122426 | 0.159896 | 0.3123545 | 0.2475819 | 0.3122009
[5 empty] | 0.04135409 | 0.3129322 |  |  | 0.07346332 | 0.3138357 | 0.157821 | 0.3139482 | 0.2402731 | 0.3137937
[5 empty] | 0.04045583 | 0.3145206 |  |  | 0.07291833 | 0.3154287 | 0.1548319 | 0.3155418 | 0.2379426 | 0.3153866
[5 empty] | 0.04255343 | 0.3161091 |  |  | 0.07106665 | 0.3170218 | 0.1522284 | 0.3171355 | 0.2312902 | 0.3169795