## 1
Общество с ограниченной ответственностью "Инженерная геология" (ООО "ИнжГео") | [11 empty] | Общество с ограниченной ответственностью "Инженерная геология" (ООО "ИнжГео")
Юр. адрес: 117279, г. Москва, ул. Миклухо-Маклая, 36 а, этаж 5, пом. XXIII к. 76-84 | [11 empty] | Юр. адрес: 117279, г. Москва, ул. Миклухо-Маклая, 36 а, этаж 5, пом. XXIII к. 76-84 | [8 empty] | нагр |  |  | X0 | Y0 | R |  | нагр |  |  |  | X0 | Y0 | R | нагр |  |  |  | X0 | Y0 | R |  | нагр |  |  |  | X0 | Y0 | R
Телефон/факс +7 (495) 132-30-00, Адрес электронной почты inbox@inj-geo.ru | [11 empty] | Телефон/факс +7 (495) 132-30-00, Адрес электронной почты inbox@inj-geo.ru | [12 empty] | 0 | [7 empty] | 0 | [6 empty] | 0 | [7 empty] | 0
[21 empty] | девиатор | [6 empty] | девиатор | [6 empty] | девиатор | [7 empty] | девиатор
Испытательная лаборатория ООО «ИнжГео» | [11 empty] | Испытательная лаборатория ООО «ИнжГео» | [8 empty] | x0 | Угол | X | Y |  |  |  | x0 |  | Угол | X | Y |  |  | x0 |  | Угол | X | Y |  |  |  | x0 |  | Угол | X | Y
Адрес места осуществления деятельности лаборатории: г. Москва, просп. Вернадского, д. 51, стр. 1 | [11 empty] | Адрес места осуществления деятельности лаборатории: г. Москва, просп. Вернадского, д. 51, стр. 1 | [9 empty] | 0 | [7 empty] | 0 | [6 empty] | 0 | [7 empty] | 0
Телефон +7(910)4557682, E-mail: slg85@mail.ru | [11 empty] | Телефон +7(910)4557682, E-mail: slg85@mail.ru | [9 empty] | 5 | [7 empty] | 5 | [6 empty] | 5 | [7 empty] | 5
[22 empty] | 10 | [7 empty] | 10 | [6 empty] | 10 | [7 empty] | 10
[12 empty] | Протокол испытаний № 13-63/323 от 17-09-2023 | [9 empty] | 15 | [7 empty] | 15 | [6 empty] | 15 | [7 empty] | 15
[22 empty] | 20 | [7 empty] | 20 | [6 empty] | 20 | [7 empty] | 20
[12 empty] | Наименование и адрес заказчика: Переход трубопровода через р. Енисей | [9 empty] | 25 | [7 empty] | 25 | [6 empty] | 25 | [7 empty] | 25
[12 empty] | Наименование объекта: ООО Регионстрой | [9 empty] | 30 | [7 empty] | 30 | [6 empty] | 30 | [7 empty] | 30
Наименование используемого метода/методики: ГОСТ 12248.4-2020 | [11 empty] | Наименование используемого метода/методики: ГОСТ 12248.3-2020 | [9 empty] | 35 | [7 empty] | 35 | [6 empty] | 35 | [7 empty] | 35
Условия проведения испытания: температура окружающей среды (18 - 25)0С, влажность воздуха (40 - 75)% | [11 empty] | Условия проведения испытания: температура окружающей среды (18 - 25)0С, влажность воздуха (40 - 75)% | [9 empty] | 40 | [7 empty] | 40 | [6 empty] | 40 | [7 empty] | 40
[12 empty] | Дата получение объекта подлежащего испытаниям: 21-08-2023 | [9 empty] | 45 | [7 empty] | 45 | [6 empty] | 45 | [7 empty] | 45
[12 empty] | Дата испытания: 25.10.2022-19.11.2323 | [9 empty] | 50 | [7 empty] | 50 | [6 empty] | 50 | [7 empty] | 50
[22 empty] | 55 | [7 empty] | 55 | [6 empty] | 55 | [7 empty] | 55
Испытание грунтов методом трехосного сжатия | [11 empty] | Испытание грунтов методом трехосного сжатия | [9 empty] | 60 | [7 empty] | 60 | [6 empty] | 60 | [7 empty] | 60
[22 empty] | 65 | [7 empty] | 65 | [6 empty] | 65 | [7 empty] | 65
Лабораторный номер: | [6 empty] | We, д.е. = |  |  |  |  | Лабораторный номер: |  | 1358 |  |  |  | We, д.е. = | 0.162 |  |  | 70 | [7 empty] | 70 | [6 empty] | 70 | [7 empty] | 70
Номер скважины: | [6 empty] | ρ, г/см3 = |  |  |  |  | Номер скважины: |  | BH-033 |  |  |  | ρ, г/см3 = | 2.01 |  |  | 75 | [7 empty] | 75 | [6 empty] | 75 | [7 empty] | 75
Глубина отбора, м: | [6 empty] | ρs, г/см3 = |  |  |  |  | Глубина отбора, м: |  | 2.8 |  |  |  | ρs, г/см3 = | 2.71 |  |  | 80 | [7 empty] | 80 | [6 empty] | 80 | [7 empty] | 80
Наименование грунта: | [6 empty] | e, д.е. = |  |  |  |  | Наименование грунта: |  | Щебенистый грунт, заполнитель суглинок, слабольдистый, легкий пылеватый, после оттаивания текучепластичный |  |  |  | e, д.е. = | 0.5666766 |  |  | 85 | [7 empty] | 85 | [6 empty] | 85 | [7 empty] | 85
Схема проведения опыта: | [6 empty] | IL, д.е. = |  |  |  |  | Схема проведения опыта: |  | КД |  |  |  | IL, д.е. = | 0.9247368 |  |  | 90 | [7 empty] | 90 | [6 empty] | 90 | [7 empty] | 90
[22 empty] | 95 | [7 empty] | 95 | [6 empty] | 95 | [7 empty] | 95
[22 empty] | 100 | [7 empty] | 100 | [6 empty] | 100 | [7 empty] | 100
Результаты испытаний | [11 empty] | Результаты испытаний | [9 empty] | 105 | [7 empty] | 105 | [6 empty] | 105 | [7 empty] | 105
[22 empty] | 110 | [7 empty] | 110 | [6 empty] | 110 | [7 empty] | 110
[22 empty] | 115 | [7 empty] | 115 | [6 empty] | 115 | [7 empty] | 115
[22 empty] | 120 | [7 empty] | 120 | [6 empty] | 120 | [7 empty] | 120
[22 empty] | 125 | [7 empty] | 125 | [6 empty] | 125 | [7 empty] | 125
[22 empty] | 130 | [7 empty] | 130 | [6 empty] | 130 | [7 empty] | 130
[22 empty] | 135 | [7 empty] | 135 | [6 empty] | 135 | [7 empty] | 135
[22 empty] | 140 | [7 empty] | 140 | [6 empty] | 140 | [7 empty] | 140
[22 empty] | 145 | [7 empty] | 145 | [6 empty] | 145 | [7 empty] | 145
[22 empty] | 150 | [7 empty] | 150 | [6 empty] | 150 | [7 empty] | 150
[22 empty] | 155 | [7 empty] | 155 | [6 empty] | 155 | [7 empty] | 155
[22 empty] | 160 | [7 empty] | 160 | [6 empty] | 160 | [7 empty] | 160
[22 empty] | 165 | [7 empty] | 165 | [6 empty] | 165 | [7 empty] | 165
[22 empty] | 170 | [7 empty] | 170 | [6 empty] | 170 | [7 empty] | 170
[22 empty] | 175 | [7 empty] | 175 | [6 empty] | 175 | [7 empty] | 175
[22 empty] | 180 | [7 empty] | 180 | [6 empty] | 180 | [7 empty] | 180
[13 empty] | Давление в камере, Мпа σ3 | Вертикальная нагрузка, Мпа σ1 | Поровое давление, Мпа u
| K0, д.е. | 0.3572124 |  |  |  |  | Коэфф. Точки | [5 empty] | 0.0551544 | 0.2836732 | [5 empty] | 1 | [6 empty] | σ3,кПа | σ1,кПа | u, кПа |  |  |  | 4
| q_zg, МПа | 0.01970184 | [10 empty] | 0.1551544 | 0.7435642 | [27 empty] | δ3, Мпа | δ1-δ3, МПа | δ1, МПа | δ1, КПа
|  |  | Модуль деформации, МПа: | [9 empty] | 0.2551544 | 1.203455 | [21 empty] | С, МПа:
|  |  | Е0= |  | Точки модуля (полное напр.), МПа |  |  |  | 0.01970184 | 0.03152294 | [25 empty] | φ, град:
|  |  | E50 = |  | qf (полное напр.), МПа |  |  |  | 0.07997871 | [26 empty] | E, Мпа
|  |  | Коэф. Поперечной деформации, ϑ = | [9 empty] | Эффективные значения угла внутреннего трения и удельного сцепления ϕ', С' | [13 empty] | x | 0
[13 empty] | ϕ', град. = | 40 | [12 empty] | y |  |  |  | С, кПа | φ,°
[13 empty] | С', МПа = | 0.007
| Исполнитель: | [6 empty] | Морозов Д.С. |  |  |  |  | Исполнитель: |  |  |  |  | Морозов Д.С.
| Начальник исп. лаборатории: | [6 empty] | Семиколенова Л.Г. |  |  |  |  | Начальник исп. лаборатории: |  |  |  |  | Семиколенова Л.Г.
Лист 1 , всего листов 2 | [11 empty] | Лист 2 , всего листов 2
Частичное воспроизведение протокола испытаний без письменного разрешения ООО «ИнжГео» ЗАПРЕЩАЕТСЯ | [11 empty] | Частичное воспроизведение протокола испытаний без письменного разрешения ООО «ИнжГео» ЗАПРЕЩАЕТСЯ
[5 empty] | второй график |  | первый график | [9 empty] | К Пуассона
dev50 | epsE50 | ind | devE0 | epsE0 | dev | eps | sigma |  | dev1 | eps1 | dev2 | eps2 | dev3 | eps3 |  | Глины
0.02482431 | 0.0004998125 |  |  |  | 0.02482431 | 0.0004998125 |  |  | 0.03309264 | 0.0004664009 | 0.09309264 | 0.0004759192 | 0.15309264 | 0.0004528164 |  | < 0 | 0,20-0,30
ind |  |  |  |  | 0.02750633 | 0.001584734 |  |  | 0.1142594 | 0.001399203 | 0.2942049 | 0.001427758 | 0.4741504 | 0.001358449 |  | 0-0,25 | 0,30-0,38
2 |  |  |  |  | 0.02889779 | 0.003169468 |  |  | 0.1322921 | 0.003178507 | 0.3372794 | 0.003178794 | 0.5508576 | 0.003178097 |  | 0,25< | 0,38-0,45
E0 |  |  |  |  | 0.03171914 | 0.004754201 |  |  | 0.1457473 | 0.00476776 | 0.3707594 | 0.00476819 | 0.6060619 | 0.004767146 |  | Суглинки | 0,35-0,37
epsE0 | devE0 |  |  |  | 0.0360313 | 0.006338935 |  |  | 0.1572797 | 0.006357013 | 0.4019651 | 0.006357587 | 0.6478795 | 0.006356194 |  | Пески и супеси | 0,30-0,35
0.0004998125 | 0.02482431 |  |  |  | 0.03689521 | 0.007923669 |  |  | 0.1667287 | 0.007946267 | 0.4263037 | 0.007946984 | 0.6917018 | 0.007945243
[5 empty] | 0.03937182 | 0.009508403 |  |  | 0.1752337 | 0.00953552 | 0.4497826 | 0.009536381 | 0.72352 | 0.009534291
График E50 |  | График E |  |  | 0.03652206 | 0.01109314 |  |  | 0.1814339 | 0.01112477 | 0.4611092 | 0.01112578 | 0.7529254 | 0.01112334
eps | q | sigma |  |  | 0.03940686 | 0.01267787 |  |  | 0.1845686 | 0.01271403 | 0.4778907 | 0.01271517 | 0.7717093 | 0.01271239
Горизонтальная линия E50 |  | Касательная |  |  | 0.04108716 | 0.0142626 |  |  | 0.1890772 | 0.01430328 | 0.4854345 | 0.01430457 | 0.785463 | 0.01430144
0 |  | a | b |  | 0.04162389 | 0.01584734 |  |  | 0.193499 | 0.01589253 | 0.493548 | 0.01589397 | 0.7961778 | 0.01589049
|  |  | 0 |  | 0.041078 | 0.01743207 |  |  | 0.1944733 | 0.01748179 | 0.5037385 | 0.01748336 | 0.809545 | 0.01747953
Вертикальная линия E50 |  | p1 и p2 |  |  | 0.04251041 | 0.01901681 |  |  | 0.1984395 | 0.01907104 | 0.5071133 | 0.01907276 | 0.8182558 | 0.01906858
| 0 | 0 |  |  | 0.04398206 | 0.02060154 |  |  | 0.2008369 | 0.02066029 | 0.5142798 | 0.02066216 | 0.8311017 | 0.02065763
[5 empty] | 0.04454047 | 0.02218627 |  |  | 0.2017047 | 0.02224955 | 0.5205453 | 0.02225156 | 0.8390738 | 0.02224668
Касательная линия E50 |  |  |  |  | 0.04410846 | 0.02377101 |  |  | 0.2046587 | 0.0238388 | 0.5281804 | 0.02384095 | 0.8539847 | 0.02383573
0 | 0 | Горизонтальная 1 |  |  | 0.04165918 | 0.02535574 |  |  | 0.2075445 | 0.02542805 | 0.5364424 | 0.02543035 | 0.8583059 | 0.02542478
[5 empty] | 0.04218909 | 0.02694047 |  |  | 0.2108425 | 0.02701731 | 0.5413791 | 0.02701975 | 0.8715613 | 0.02701383
Горизонтальная линия qкр |  |  |  |  | 0.04369468 | 0.02852521 |  |  | 0.2122364 | 0.02860656 | 0.5486484 | 0.02860914 | 0.886083 | 0.02860287
Горизонтальная линия q |  | Горизонтальная 2 |  |  | 0.04517242 | 0.03010994 |  |  | 0.2148097 | 0.03019581 | 0.551508 | 0.03019854 | 0.8894034 | 0.03019192
0 |  | 0 |  |  | 0.04761879 | 0.03169468 |  |  | 0.2175463 | 0.03178507 | 0.5564158 | 0.03178794 | 0.9044544 | 0.03178097
[5 empty] | 0.04603026 | 0.03327941 |  |  | 0.2196296 | 0.03337432 | 0.5618298 | 0.03337733 | 0.9057682 | 0.03337002
Вертикальная линия q |  |  |  |  | 0.04440331 | 0.03486414 |  |  | 0.2215433 | 0.03496357 | 0.5667078 | 0.03496673 | 0.9154771 | 0.03495907
| 0 |  |  |  | 0.04773443 | 0.03644888 |  |  | 0.2223712 | 0.03655283 | 0.5749076 | 0.03655613 | 0.918813 | 0.03654812
[5 empty] | 0.04702007 | 0.03803361 |  |  | 0.2245968 | 0.03814208 | 0.5750872 | 0.03814552 | 0.9337083 | 0.03813716
[5 empty] | 0.04725673 | 0.03961834 |  |  | 0.2241037 | 0.03973133 | 0.5813044 | 0.03973492 | 0.933795 | 0.03972621
[5 empty] | 0.04944088 | 0.04120308 |  |  | 0.2266757 | 0.04132059 | 0.5835171 | 0.04132432 | 0.9359053 | 0.04131526
[5 empty] | 0.04756899 | 0.04278781 |  |  | 0.2274963 | 0.04290984 | 0.5813832 | 0.04291371 | 0.9363714 | 0.04290431
[5 empty] | 0.04964862 | 0.04437255 |  |  | 0.2285188 | 0.04449909 | 0.5884098 | 0.04450311 | 0.9483008 | 0.04449336
[5 empty] | 0.04664592 | 0.04595728 |  |  | 0.2275181 | 0.04608835 | 0.5832069 | 0.04609251 | 0.9455993 | 0.04608241
[5 empty] | 0.0496176 | 0.04754201 |  |  | 0.2283562 | 0.0476776 | 0.5882538 | 0.0476819 | 0.9438287 | 0.04767146
[5 empty] | 0.04555997 | 0.04912675 |  |  | 0.2281541 | 0.04926685 | 0.5855388 | 0.0492713 | 0.9428781 | 0.0492605
[5 empty] | 0.04847489 | 0.05071148 |  |  | 0.2277209 | 0.05085611 | 0.5867856 | 0.0508607 | 0.9406841 | 0.05084955
[5 empty] | 0.04636423 | 0.05229621 |  |  | 0.2267651 | 0.05244536 | 0.5827164 | 0.05245009 | 0.9421824 | 0.0524386
[5 empty] | 0.04622982 | 0.05388095 |  |  | 0.2253954 | 0.05403461 | 0.5809535 | 0.05403949 | 0.9372087 | 0.05402765
[5 empty] | 0.04507354 | 0.05546568 |  |  | 0.2250203 | 0.05562387 | 0.579519 | 0.05562889 | 0.9349988 | 0.0556167
[5 empty] | 0.04789724 | 0.05705042 |  |  | 0.2246485 | 0.05721312 | 0.5750351 | 0.05721829 | 0.9351885 | 0.05720575
[5 empty] | 0.04770277 | 0.05863515 |  |  | 0.2231887 | 0.05880237 | 0.5727241 | 0.05880768 | 0.9273135 | 0.0587948
[5 empty] | 0.04549199 | 0.06021988 |  |  | 0.2218494 | 0.06039163 | 0.5758081 | 0.06039708 | 0.9256096 | 0.06038384
[5 empty] | 0.04526676 | 0.06180462 |  |  | 0.2207392 | 0.06198088 | 0.5721093 | 0.06198648 | 0.9201126 | 0.06197289
[5 empty] | 0.04602894 | 0.06338935 |  |  | 0.2199669 | 0.06357013 | 0.57055 | 0.06357587 | 0.9165582 | 0.06356194
[5 empty] | 0.04578038 | 0.06497408 |  |  | 0.2190409 | 0.06515939 | 0.5634523 | 0.06516527 | 0.9135821 | 0.06515099
[5 empty] | 0.04652294 | 0.06655882 |  |  | 0.2187699 | 0.06674864 | 0.5632385 | 0.06675467 | 0.9073201 | 0.06674004
[5 empty] | 0.04625848 | 0.06814355 |  |  | 0.2164626 | 0.06833789 | 0.5570307 | 0.06834406 | 0.9012081 | 0.06832909
[5 empty] | 0.04698885 | 0.06972829 |  |  | 0.2150276 | 0.06992715 | 0.5571511 | 0.06993346 | 0.8923816 | 0.06991814
[5 empty] | 0.04571591 | 0.07131302 |  |  | 0.2155734 | 0.0715164 | 0.5550221 | 0.07152286 | 0.8882766 | 0.07150718
[5 empty] | 0.04644152 | 0.07289775 |  |  | 0.2131088 | 0.07310565 | 0.5490656 | 0.07311225 | 0.8819287 | 0.07309623
[5 empty] | 0.04616753 | 0.07448249 |  |  | 0.2116422 | 0.07469491 | 0.547804 | 0.07470165 | 0.8768737 | 0.07468528
[5 empty] | 0.04489581 | 0.07606722 |  |  | 0.2103824 | 0.07628416 | 0.5444595 | 0.07629105 | 0.8728474 | 0.07627433
[5 empty] | 0.04562074 | 0.07765195 |  |  | 0.2089362 | 0.07787341 | 0.5407505 | 0.07788044 | 0.8729755 | 0.07786338
[5 empty] | 0.04330961 | 0.07923669 |  |  | 0.2087773 | 0.07946267 | 0.5354579 | 0.07946984 | 0.8657224 | 0.07945243
[5 empty] | 0.04296354 | 0.08082142 |  |  | 0.2067448 | 0.08105192 | 0.5327171 | 0.08105924 | 0.861051 | 0.08104148
[5 empty] | 0.04458857 | 0.08240616 |  |  | 0.2052667 | 0.08264117 | 0.5274003 | 0.08264863 | 0.8530779 | 0.08263052
[5 empty] | 0.04319075 | 0.08399089 |  |  | 0.2036711 | 0.08423043 | 0.5249799 | 0.08423803 | 0.8427194 | 0.08421957
[5 empty] | 0.04177613 | 0.08557562 |  |  | 0.2010861 | 0.08581968 | 0.5203283 | 0.08582743 | 0.8386921 | 0.08580862
[5 empty] | 0.04235076 | 0.08716036 |  |  | 0.1995397 | 0.08740893 | 0.5157178 | 0.08741682 | 0.8302125 | 0.08739767
[5 empty] | 0.03892069 | 0.08874509 |  |  | 0.1963601 | 0.08899819 | 0.5058206 | 0.08900622 | 0.8197971 | 0.08898672
[5 empty] | 0.03949197 | 0.09032983 |  |  | 0.1963753 | 0.09058744 | 0.5028093 | 0.09059562 | 0.8089625 | 0.09057577
[5 empty] | 0.04007066 | 0.09191456 |  |  | 0.1928134 | 0.09217669 | 0.495156 | 0.09218502 | 0.798925 | 0.09216481
[5 empty] | 0.03966279 | 0.09349929 |  |  | 0.1925026 | 0.09376595 | 0.4942332 | 0.09377441 | 0.7957013 | 0.09375386
[5 empty] | 0.04127387 | 0.09508403 |  |  | 0.1885708 | 0.0953552 | 0.4860131 | 0.09536381 | 0.7896078 | 0.09534291
[5 empty] | 0.03886842 | 0.09666876 |  |  | 0.1878615 | 0.09694445 | 0.4830575 | 0.09695321 | 0.7774925 | 0.09693196
[5 empty] | 0.03842853 | 0.09825349 |  |  | 0.1854887 | 0.09853371 | 0.4765821 | 0.0985426 | 0.7749952 | 0.09852101
[5 empty] | 0.03696287 | 0.09983823 |  |  | 0.1840808 | 0.100123 | 0.4711578 | 0.100132 | 0.7595409 | 0.1001101
[5 empty] | 0.03948011 | 0.101423 |  |  | 0.1825782 | 0.1017122 | 0.4663883 | 0.1017214 | 0.7481965 | 0.1016991
[5 empty] | 0.03498889 | 0.1030077 |  |  | 0.1787211 | 0.1033015 | 0.460177 | 0.1033108 | 0.7423286 | 0.1032882
[5 empty] | 0.03649788 | 0.1045924 |  |  | 0.1775496 | 0.1048907 | 0.4547275 | 0.1049002 | 0.7348041 | 0.1048772
[5 empty] | 0.03401575 | 0.1061772 |  |  | 0.175204 | 0.10648 | 0.4490433 | 0.1064896 | 0.7250898 | 0.1064663
[5 empty] | 0.03755115 | 0.1077619 |  |  | 0.1715244 | 0.1080692 | 0.4415281 | 0.108079 | 0.7172524 | 0.1080553
[5 empty] | 0.03511274 | 0.1093466 |  |  | 0.1710512 | 0.1096585 | 0.4395853 | 0.1096684 | 0.7111587 | 0.1096443
[5 empty] | 0.03370919 | 0.1109314 |  |  | 0.1690244 | 0.1112477 | 0.4338185 | 0.1112578 | 0.6992754 | 0.1112334
[5 empty] | 0.03634915 | 0.1125161 |  |  | 0.1660842 | 0.112837 | 0.4313313 | 0.1128472 | 0.6910695 | 0.1128224
[5 empty] | 0.03304128 | 0.1141008 |  |  | 0.164571 | 0.1144262 | 0.4277272 | 0.1144366 | 0.6810075 | 0.1144115
[5 empty] | 0.03579425 | 0.1156856 |  |  | 0.1639248 | 0.1160155 | 0.4208098 | 0.116026 | 0.6817564 | 0.1160005
[5 empty] | 0.03261672 | 0.1172703 |  |  | 0.162686 | 0.1176047 | 0.4206826 | 0.1176154 | 0.6811828 | 0.1175896
[5 empty] | 0.03151735 | 0.118855 |  |  | 0.1625946 | 0.119194 | 0.4196491 | 0.1192048 | 0.6770537 | 0.1191786
[5 empty] | 0.03349963 | 0.1204398 |  |  | 0.162691 | 0.1207833 | 0.415213 | 0.1207942 | 0.6710351 | 0.1207677
[5 empty] | 0.03551094 | 0.1220245 |  |  | 0.1612221 | 0.1223725 | 0.4161916 | 0.1223836 | 0.6773686 | 0.1223567
[5 empty] | 0.03253486 | 0.1236092 |  |  | 0.1619127 | 0.1239618 | 0.4157232 | 0.123973 | 0.6772481 | 0.1239458
[5 empty] | 0.03357074 | 0.125194 |  |  | 0.1622597 | 0.125551 | 0.4197001 | 0.1255623 | 0.6771615 | 0.1255348
[5 empty] | 0.03261796 | 0.1267787 |  |  | 0.1634601 | 0.1271403 | 0.4204148 | 0.1271517 | 0.6779965 | 0.1271239
[5 empty] | 0.03467586 | 0.1283634 |  |  | 0.1632111 | 0.1287295 | 0.4196597 | 0.1287411 | 0.6765408 | 0.1287129
[5 empty] | 0.03574383 | 0.1299482 |  |  | 0.1633096 | 0.1303188 | 0.4224271 | 0.1303305 | 0.6753822 | 0.130302
[5 empty] | 0.03382122 | 0.1315329 |  |  | 0.1646527 | 0.131908 | 0.4210094 | 0.1319199 | 0.6774085 | 0.131891
[5 empty] | 0.0339074 | 0.1331176 |  |  | 0.1646374 | 0.1334973 | 0.4232991 | 0.1335093 | 0.6834073 | 0.1334801
[5 empty] | 0.03600172 | 0.1347024 |  |  | 0.1645608 | 0.1350865 | 0.4237885 | 0.1350987 | 0.6813665 | 0.1350691
[5 empty] | 0.03410356 | 0.1362871 |  |  | 0.16432 | 0.1366758 | 0.42397 | 0.1366881 | 0.6847738 | 0.1366582
[5 empty] | 0.03621227 | 0.1378718 |  |  | 0.1643119 | 0.138265 | 0.424336 | 0.1382775 | 0.6904168 | 0.1382472
[5 empty] | 0.03432723 | 0.1394566 |  |  | 0.1666337 | 0.1398543 | 0.4265789 | 0.1398669 | 0.6895835 | 0.1398363
[5 empty] | 0.03249827 | 0.1410413 |  |  | 0.1654887 | 0.1414435 | 0.4279564 | 0.1414563 | 0.6875221 | 0.1414253
[5 empty] | 0.03477371 | 0.142626 |  |  | 0.1667189 | 0.1430328 | 0.4318549 | 0.1430457 | 0.7004389 | 0.1430144
[5 empty] | 0.03713446 | 0.1442108 |  |  | 0.1693716 | 0.1446221 | 0.436444 | 0.1446351 | 0.7000036 | 0.1446034
[5 empty] | 0.03356132 | 0.1457955 |  |  | 0.1709578 | 0.1462113 | 0.4386939 | 0.1462245 | 0.7129464 | 0.1461925
[5 empty] | 0.03603508 | 0.1473802 |  |  | 0.1728882 | 0.1478006 | 0.4451749 | 0.1478139 | 0.7232973 | 0.1477815
[5 empty] | 0.03553652 | 0.148965 |  |  | 0.1766736 | 0.1493898 | 0.4548575 | 0.1494033 | 0.7332862 | 0.1493706
[5 empty] | 0.03904643 | 0.1505497 |  |  | 0.1788249 | 0.1509791 | 0.4554118 | 0.1509927 | 0.7372434 | 0.1509596
[5 empty] | 0.03954561 | 0.1521344 |  |  | 0.1799529 | 0.1525683 | 0.4649081 | 0.1525821 | 0.7516988 | 0.1525487
[5 empty] | 0.03901483 | 0.1537192 |  |  | 0.1828683 | 0.1541576 | 0.4708169 | 0.1541715 | 0.7560825 | 0.1541377
[5 empty] | 0.0364349 | 0.1553039 |  |  | 0.184082 | 0.1557468 | 0.4727083 | 0.1557609 | 0.7671247 | 0.1557268
[5 empty] | 0.03980013 | 0.1568886 |  |  | 0.1858226 | 0.1573361 | 0.4792957 | 0.1573503 | 0.7753343 | 0.1573158
[5 empty] | 0.03915186 | 0.1584734 |  |  | 0.1877575 | 0.1589253 | 0.4840067 | 0.1589397 | 0.7780157 | 0.1589049
[5 empty] | 0.04049534 | 0.1600581 |  |  | 0.1883533 | 0.1605146 | 0.4848171 | 0.1605291 | 0.7822354 | 0.1604939
[5 empty] | 0.04083117 | 0.1616428 |  |  | 0.189913 | 0.1621038 | 0.4911342 | 0.1621185 | 0.791405 | 0.162083
[5 empty] | 0.03915996 | 0.1632276 |  |  | 0.1914393 | 0.1636931 | 0.4967654 | 0.1637079 | 0.8026364 | 0.163672
[5 empty] | 0.04048233 | 0.1648123 |  |  | 0.1951351 | 0.1652823 | 0.4992179 | 0.1652973 | 0.8077413 | 0.165261
[5 empty] | 0.03979887 | 0.166397 |  |  | 0.1960032 | 0.1668716 | 0.5020989 | 0.1668867 | 0.8112314 | 0.1668501
[5 empty] | 0.04011021 | 0.1679818 |  |  | 0.1965464 | 0.1684609 | 0.5044159 | 0.1684761 | 0.8212185 | 0.1684391
[5 empty] | 0.04341694 | 0.1695665 |  |  | 0.1982676 | 0.1700501 | 0.512376 | 0.1700655 | 0.8253142 | 0.1700282
[5 empty] | 0.04271969 | 0.1711512 |  |  | 0.2004695 | 0.1716394 | 0.5131866 | 0.1716549 | 0.8289304 | 0.1716172
[5 empty] | 0.04401905 | 0.172736 |  |  | 0.2006551 | 0.1732286 | 0.5176549 | 0.1732443 | 0.8377788 | 0.1732063
[5 empty] | 0.04331564 | 0.1743207 |  |  | 0.2034271 | 0.1748179 | 0.5203883 | 0.1748336 | 0.839171 | 0.1747953
[5 empty] | 0.04262185 | 0.1759054 |  |  | 0.2050196 | 0.1764071 | 0.5222725 | 0.176423 | 0.848452 | 0.1763844
[5 empty] | 0.04494375 | 0.1774902 |  |  | 0.2047919 | 0.1779964 | 0.5285626 | 0.1780124 | 0.8558637 | 0.1779734
[5 empty] | 0.04527089 | 0.1790749 |  |  | 0.2058004 | 0.1795856 | 0.534147 | 0.1796018 | 0.8571235 | 0.1795625
[5 empty] | 0.04559279 | 0.1806597 |  |  | 0.2090966 | 0.1811749 | 0.5363006 | 0.1811912 | 0.8635298 | 0.1811515
[5 empty] | 0.04389898 | 0.1822444 |  |  | 0.2093318 | 0.1827641 | 0.5409981 | 0.1827806 | 0.872881 | 0.1827406
[5 empty] | 0.046179 | 0.1838291 |  |  | 0.2119575 | 0.1843534 | 0.5417144 | 0.18437 | 0.8782755 | 0.1843296
[5 empty] | 0.04642237 | 0.1854139 |  |  | 0.212225 | 0.1859426 | 0.5455244 | 0.1859594 | 0.8804118 | 0.1859187
[5 empty] | 0.04461864 | 0.1869986 |  |  | 0.2132857 | 0.1875319 | 0.5468029 | 0.1875488 | 0.8833881 | 0.1875077
[5 empty] | 0.04575865 | 0.1885833 |  |  | 0.2137911 | 0.1891211 | 0.5511246 | 0.1891382 | 0.892403 | 0.1890968
[5 empty] | 0.04587695 | 0.1901681 |  |  | 0.2148399 | 0.1907104 | 0.5521381 | 0.1907276 | 0.8923792 | 0.1906858
[5 empty] | 0.04299276 | 0.1917528 |  |  | 0.215477 | 0.1922997 | 0.5536215 | 0.192317 | 0.8943074 | 0.1922749
[5 empty] | 0.04410602 | 0.1933375 |  |  | 0.2150025 | 0.1938889 | 0.5554747 | 0.1939064 | 0.893087 | 0.1938639
[5 empty] | 0.04721671 | 0.1949223 |  |  | 0.217216 | 0.1954782 | 0.5570973 | 0.1954958 | 0.8957173 | 0.195453
[5 empty] | 0.04532478 | 0.196507 |  |  | 0.2165174 | 0.1970674 | 0.5587889 | 0.1970852 | 0.8969975 | 0.197042
[5 empty] | 0.0434302 | 0.1980917 |  |  | 0.2182067 | 0.1986567 | 0.5603489 | 0.1986746 | 0.9005268 | 0.1986311
[5 empty] | 0.04453293 | 0.1996765 |  |  | 0.2165834 | 0.2002459 | 0.5613769 | 0.200264 | 0.9010046 | 0.2002201
[5 empty] | 0.04763292 | 0.2012612 |  |  | 0.2173476 | 0.2018352 | 0.5639724 | 0.2018534 | 0.9069301 | 0.2018092
[5 empty] | 0.04573015 | 0.2028459 |  |  | 0.217599 | 0.2034244 | 0.562535 | 0.2034428 | 0.9099026 | 0.2033982
[5 empty] | 0.04782456 | 0.2044307 |  |  | 0.2194375 | 0.2050137 | 0.5627642 | 0.2050322 | 0.9063213 | 0.2049873
[5 empty] | 0.04591613 | 0.2060154 |  |  | 0.2185627 | 0.2066029 | 0.5671596 | 0.2066216 | 0.9124854 | 0.2065763
[5 empty] | 0.04800482 | 0.2076001 |  |  | 0.2202747 | 0.2081922 | 0.5685207 | 0.208211 | 0.9131942 | 0.2081654
[5 empty] | 0.04609058 | 0.2091849 |  |  | 0.2209732 | 0.2097814 | 0.566247 | 0.2098004 | 0.9139471 | 0.2097544
[5 empty] | 0.04717337 | 0.2107696 |  |  | 0.220658 | 0.2113707 | 0.5654381 | 0.2113898 | 0.9158432 | 0.2113435
[5 empty] | 0.04525317 | 0.2123543 |  |  | 0.2214289 | 0.2129599 | 0.5672935 | 0.2129792 | 0.9203817 | 0.2129325
[5 empty] | 0.04632993 | 0.2139391 |  |  | 0.2220858 | 0.2145492 | 0.5683127 | 0.2145686 | 0.9162621 | 0.2145216
[5 empty] | 0.0464036 | 0.2155238 |  |  | 0.2209285 | 0.2161385 | 0.5684954 | 0.216158 | 0.9173834 | 0.2161106
[5 empty] | 0.04547417 | 0.2171085 |  |  | 0.2215567 | 0.2177277 | 0.5730409 | 0.2177474 | 0.920645 | 0.2176996
[5 empty] | 0.04454157 | 0.2186933 |  |  | 0.2224704 | 0.219317 | 0.572549 | 0.2193368 | 0.9207462 | 0.2192887
[5 empty] | 0.04560578 | 0.220278 |  |  | 0.2236694 | 0.2209062 | 0.572619 | 0.2209262 | 0.9260862 | 0.2208777
[5 empty] | 0.04766677 | 0.2218627 |  |  | 0.2231534 | 0.2224955 | 0.5730506 | 0.2225156 | 0.9209641 | 0.2224668
[5 empty] | 0.04572448 | 0.2234475 |  |  | 0.2230223 | 0.2240847 | 0.5724433 | 0.224105 | 0.9293794 | 0.2240558
[5 empty] | 0.04677888 | 0.2250322 |  |  | 0.2239759 | 0.225674 | 0.5770966 | 0.2256943 | 0.9304313 | 0.2256449
[5 empty] | 0.04682993 | 0.2266169 |  |  | 0.2246141 | 0.2272632 | 0.5751101 | 0.2272837 | 0.929119 | 0.2272339
[5 empty] | 0.0448776 | 0.2282017 |  |  | 0.2239366 | 0.2288525 | 0.5756833 | 0.2288731 | 0.9329418 | 0.228823
[5 empty] | 0.04892184 | 0.2297864 |  |  | 0.2231433 | 0.2304417 | 0.5748157 | 0.2304625 | 0.9300989 | 0.230412
[5 empty] | 0.04796262 | 0.2313711 |  |  | 0.224334 | 0.232031 | 0.5759069 | 0.2320519 | 0.9302896 | 0.2320011
[5 empty] | 0.04899989 | 0.2329559 |  |  | 0.2249085 | 0.2336202 | 0.5794565 | 0.2336413 | 0.9316131 | 0.2335901
[5 empty] | 0.04803363 | 0.2345406 |  |  | 0.2251666 | 0.2352095 | 0.5764639 | 0.2352307 | 0.9356688 | 0.2351792
[5 empty] | 0.04806379 | 0.2361253 |  |  | 0.2245082 | 0.2367987 | 0.5790287 | 0.2368201 | 0.9348559 | 0.2367682
[5 empty] | 0.04509032 | 0.2377101 |  |  | 0.2253331 | 0.238388 | 0.5781504 | 0.2384095 | 0.9323735 | 0.2383573
[5 empty] | 0.04811321 | 0.2392948 |  |  | 0.224841 | 0.2399773 | 0.5766287 | 0.2399989 | 0.9294211 | 0.2399463
[5 empty] | 0.0471324 | 0.2408795 |  |  | 0.2254319 | 0.2415665 | 0.5817629 | 0.2415883 | 0.9340978 | 0.2415354
[5 empty] | 0.04614785 | 0.2424643 |  |  | 0.2246056 | 0.2431558 | 0.5781527 | 0.2431777 | 0.9374029 | 0.2431244
[5 empty] | 0.04715954 | 0.244049 |  |  | 0.2258618 | 0.244745 | 0.5804977 | 0.2447671 | 0.9362357 | 0.2447135
[5 empty] | 0.04816741 | 0.2456337 |  |  | 0.2245003 | 0.2463343 | 0.5780972 | 0.2463565 | 0.9306954 | 0.2463025
[5 empty] | 0.04517144 | 0.2472185 |  |  | 0.2241211 | 0.2479235 | 0.5809509 | 0.2479459 | 0.9326812 | 0.2478916
[5 empty] | 0.04515888 | 0.2488032 |  |  | 0.2255917 | 0.2495128 | 0.578177 | 0.2495353 | 0.9351542 | 0.2494806
[5 empty] | 0.04804573 | 0.2503879 |  |  | 0.225231 | 0.251102 | 0.5792959 | 0.2511247 | 0.9317313 | 0.2510697
[5 empty] | 0.04682651 | 0.2519727 |  |  | 0.2244729 | 0.2526913 | 0.576033 | 0.2527141 | 0.9277455 | 0.2526587
[5 empty] | 0.04451322 | 0.2535574 |  |  | 0.2229729 | 0.2542805 | 0.5718318 | 0.2543035 | 0.9252281 | 0.2542478
[5 empty] | 0.04611788 | 0.2551421 |  |  | 0.220487 | 0.2558698 | 0.5707359 | 0.2558929 | 0.9138104 | 0.2558368
[5 empty] | 0.04665249 | 0.2567269 |  |  | 0.2182708 | 0.257459 | 0.561389 | 0.2574823 | 0.9048236 | 0.2574259
[5 empty] | 0.04712906 | 0.2583116 |  |  | 0.21688 | 0.2590483 | 0.5570347 | 0.2590717 | 0.8920991 | 0.2590149
[5 empty] | 0.04255962 | 0.2598963 |  |  | 0.2131705 | 0.2606375 | 0.5490166 | 0.2606611 | 0.8896681 | 0.260604
[5 empty] | 0.04195616 | 0.2614811 |  |  | 0.2109981 | 0.2622268 | 0.5426782 | 0.2622505 | 0.875762 | 0.262193
[5 empty] | 0.0413307 | 0.2630658 |  |  | 0.2070183 | 0.2638161 | 0.5344632 | 0.2638399 | 0.8636119 | 0.2637821
[5 empty] | 0.04069524 | 0.2646505 |  |  | 0.2049871 | 0.2654053 | 0.5262152 | 0.2654293 | 0.8472492 | 0.2653711
[5 empty] | 0.04006181 | 0.2662353 |  |  | 0.2024602 | 0.2669946 | 0.5189778 | 0.2670187 | 0.8352052 | 0.2669602
[5 empty] | 0.0414424 | 0.26782 |  |  | 0.1991933 | 0.2685838 | 0.5131945 | 0.2686081 | 0.8287112 | 0.2685492
[5 empty] | 0.03984903 | 0.2694047 |  |  | 0.1965422 | 0.2701731 | 0.506509 | 0.2701975 | 0.8186983 | 0.2701383
[5 empty] | 0.04029371 | 0.2709895 |  |  | 0.1944626 | 0.2717623 | 0.4976649 | 0.2717869 | 0.807398 | 0.2717273
[5 empty] | 0.03978432 | 0.2725742 |  |  | 0.1924984 | 0.2733516 | 0.4945759 | 0.2733763 | 0.7962912 | 0.2733163
[5 empty] | 0.04028448 | 0.2741589 |  |  | 0.1886918 | 0.2749408 | 0.4866362 | 0.2749656 | 0.7888205 | 0.2749054
[5 empty] | 0.03878279 | 0.2757437 |  |  | 0.1856768 | 0.2765301 | 0.4837747 | 0.276555 | 0.7742146 | 0.2764944
[5 empty] | 0.03927924 | 0.2773284 |  |  | 0.183453 | 0.2781193 | 0.4757909 | 0.2781444 | 0.7673728 | 0.2780835
[5 empty] | 0.03677379 | 0.2789131 |  |  | 0.1814206 | 0.2797086 | 0.4713845 | 0.2797338 | 0.7601947 | 0.2796725
[5 empty] | 0.03826642 | 0.2804979 |  |  | 0.1786792 | 0.2812978 | 0.4603552 | 0.2813232 | 0.7445797 | 0.2812616
[5 empty] | 0.0377571 | 0.2820826 |  |  | 0.1767288 | 0.2828871 | 0.4544027 | 0.2829126 | 0.7387272 | 0.2828506
[5 empty] | 0.03524579 | 0.2836673 |  |  | 0.1759692 | 0.2844763 | 0.4518266 | 0.284502 | 0.7297367 | 0.2844397
[5 empty] | 0.03773248 | 0.2852521 |  |  | 0.1720004 | 0.2860656 | 0.4419266 | 0.2860914 | 0.7205077 | 0.2860287
[5 empty] | 0.03721713 | 0.2868368 |  |  | 0.1700221 | 0.2876549 | 0.4380022 | 0.2876808 | 0.7027395 | 0.2876178
[5 empty] | 0.03669971 | 0.2884215 |  |  | 0.1677342 | 0.2892441 | 0.4339533 | 0.2892702 | 0.6941317 | 0.2892068
[5 empty] | 0.0321802 | 0.2900063 |  |  | 0.1647367 | 0.2908334 | 0.4290794 | 0.2908596 | 0.6900837 | 0.2907959
[5 empty] | 0.03565857 | 0.291591 |  |  | 0.1623294 | 0.2924226 | 0.4187803 | 0.292449 | 0.677495 | 0.2923849
[5 empty] | 0.03413478 | 0.2931757 |  |  | 0.1613121 | 0.2940119 | 0.4159555 | 0.2940384 | 0.6625649 | 0.293974
[5 empty] | 0.03260881 | 0.2947605 |  |  | 0.1593847 | 0.2956011 | 0.4077047 | 0.2956278 | 0.6582931 | 0.295563
[5 empty] | 0.03408064 | 0.2963452 |  |  | 0.1554471 | 0.2971904 | 0.4014276 | 0.2972172 | 0.6484788 | 0.2971521
[5 empty] | 0.02955023 | 0.2979299 |  |  | 0.1533991 | 0.2987796 | 0.3938238 | 0.2988066 | 0.6396216 | 0.2987411
[5 empty] | 0.03201755 | 0.2995147 |  |  | 0.1515407 | 0.3003689 | 0.3866931 | 0.300396 | 0.6252209 | 0.3003302
[5 empty] | 0.03248258 | 0.3010994 |  |  | 0.1483716 | 0.3019581 | 0.379435 | 0.3019854 | 0.6163762 | 0.3019192
[5 empty] | 0.03094529 | 0.3026842 |  |  | 0.1466918 | 0.3035474 | 0.3766493 | 0.3035748 | 0.6063869 | 0.3035083
[5 empty] | 0.02840565 | 0.3042689 |  |  | 0.1433012 | 0.3051366 | 0.3684355 | 0.3051642 | 0.5934524 | 0.3050973
[5 empty] | 0.02786363 | 0.3058536 |  |  | 0.1417995 | 0.3067259 | 0.3646934 | 0.3067536 | 0.5850723 | 0.3066864
[5 empty] | 0.0303192 | 0.3074384 |  |  | 0.1384867 | 0.3083151 | 0.3570226 | 0.308343 | 0.571146 | 0.3082754
[5 empty] | 0.02877234 | 0.3090231 |  |  | 0.1349626 | 0.3099044 | 0.3494228 | 0.3099324 | 0.5636729 | 0.3098645
[5 empty] | 0.02922301 | 0.3106078 |  |  | 0.1325271 | 0.3114937 | 0.3422936 | 0.3115218 | 0.5573525 | 0.3114535
[5 empty] | 0.02767119 | 0.3121926 |  |  | 0.12978 | 0.3130829 | 0.3382346 | 0.3131112 | 0.5438842 | 0.3130426
[5 empty] | 0.02711684 | 0.3137773 |  |  | 0.1294213 | 0.3146722 | 0.3278457 | 0.3147006 | 0.5312675 | 0.3146316
[5 empty] | 0.02455995 | 0.315362 |  |  | 0.1255508 | 0.3162614 | 0.3230263 | 0.31629 | 0.5188018 | 0.3162207