## 1
Общество с ограниченной ответственностью "Инженерная геология" (ООО "ИнжГео") | [11 empty] | Общество с ограниченной ответственностью "Инженерная геология" (ООО "ИнжГео")
Юр. адрес: 117279, г. Москва, ул. Миклухо-Маклая, 36 а, этаж 5, пом. XXIII к. 76-84 | [11 empty] | Юр. адрес: 117279, г. Москва, ул. Миклухо-Маклая, 36 а, этаж 5, пом. XXIII к. 76-84 | [8 empty] | нагр |  |  | X0 | Y0 | R |  | нагр |  |  |  | X0 | Y0 | R | нагр |  |  |  | X0 | Y0 | R |  | нагр |  |  |  | X0 | Y0 | R
Телефон/факс +7 (495) 132-30-00, Адрес электронной почты inbox@inj-geo.ru | [11 empty] | Телефон/факс +7 (495) 132-30-00, Адрес электронной почты inbox@inj-geo.ru | [12 empty] | 0 | [7 empty] | 0 | [6 empty] | 0 | [7 empty] | 0
[21 empty] | девиатор | [6 empty] | девиатор | [6 empty] | девиатор | [7 empty] | девиатор
Испытательная лаборатория ООО «ИнжГео» | [11 empty] | Испытательная лаборатория ООО «ИнжГео» | [8 empty] | x0 | Угол | X | Y |  |  |  | x0 |  | Угол | X | Y |  |  | x0 |  | Угол | X | Y |  |  |  | x0 |  | Угол | X | Y
Адрес места осуществления деятельности лаборатории: г. Москва, просп. Вернадского, д. 51, стр. 1 | [11 empty] | Адрес места осуществления деятельности лаборатории: г. Москва, просп. Вернадского, д. 51, стр. 1 | [9 empty] | 0 | [7 empty] | 0 | [6 empty] | 0 | [7 empty] | 0
Телефон +7(910)4557682, E-mail: slg85@mail.ru | [11 empty] | Телефон +7(910)4557682, E-mail: slg85@mail.ru | [9 empty] | 5 | [7 empty] | 5 | [6 empty] | 5 | [7 empty] | 5
[22 empty] | 10 | [7 empty] | 10 | [6 empty] | 10 | [7 empty] | 10
[12 empty] | Протокол испытаний № 13-63/330 от 24-09-2023 | [9 empty] | 15 | [7 empty] | 15 | [6 empty] | 15 | [7 empty] | 15
[22 empty] | 20 | [7 empty] | 20 | [6 empty] | 20 | [7 empty] | 20
[12 empty] | Наименование и адрес заказчика: Переход трубопровода через р. Енисей | [9 empty] | 25 | [7 empty] | 25 | [6 empty] | 25 | [7 empty] | 25
[12 empty] | Наименование объекта: ООО Регионстрой | [9 empty] | 30 | [7 empty] | 30 | [6 empty] | 30 | [7 empty] | 30
Наименование используемого метода/методики: ГОСТ 12248.4-2020 | [11 empty] | Наименование используемого метода/методики: ГОСТ 12248.3-2020 | [9 empty] | 35 | [7 empty] | 35 | [6 empty] | 35 | [7 empty] | 35
Условия проведения испытания: температура окружающей среды (18 - 25)0С, влажность воздуха (40 - 75)% | [11 empty] | Условия проведения испытания: температура окружающей среды (18 - 25)0С, влажность воздуха (40 - 75)% | [9 empty] | 40 | [7 empty] | 40 | [6 empty] | 40 | [7 empty] | 40
[12 empty] | Дата получение объекта подлежащего испытаниям: 28-08-2023 | [9 empty] | 45 | [7 empty] | 45 | [6 empty] | 45 | [7 empty] | 45
[12 empty] | Дата испытания: 25.10.2022-19.11.2330 | [9 empty] | 50 | [7 empty] | 50 | [6 empty] | 50 | [7 empty] | 50
[22 empty] | 55 | [7 empty] | 55 | [6 empty] | 55 | [7 empty] | 55
Испытание грунтов методом трехосного сжатия | [11 empty] | Испытание грунтов методом трехосного сжатия | [9 empty] | 60 | [7 empty] | 60 | [6 empty] | 60 | [7 empty] | 60
[22 empty] | 65 | [7 empty] | 65 | [6 empty] | 65 | [7 empty] | 65
Лабораторный номер: | [6 empty] | We, д.е. = |  |  |  |  | Лабораторный номер: |  | 1365 |  |  |  | We, д.е. = | 0.199 |  |  | 70 | [7 empty] | 70 | [6 empty] | 70 | [7 empty] | 70
Номер скважины: | [6 empty] | ρ, г/см3 = |  |  |  |  | Номер скважины: |  | BH-066 |  |  |  | ρ, г/см3 = | 2.03 |  |  | 75 | [7 empty] | 75 | [6 empty] | 75 | [7 empty] | 75
Глубина отбора, м: | [6 empty] | ρs, г/см3 = |  |  |  |  | Глубина отбора, м: |  | 1.3 |  |  |  | ρs, г/см3 = | 2.74 |  |  | 80 | [7 empty] | 80 | [6 empty] | 80 | [7 empty] | 80
Наименование грунта: | [6 empty] | e, д.е. = |  |  |  |  | Наименование грунта: |  | Щебенистый грунт, заполнитель суглинок, слабольдистый, легкий пылеватый, после оттаивания текучепластичный |  |  |  | e, д.е. = | 0.6183547 |  |  | 85 | [7 empty] | 85 | [6 empty] | 85 | [7 empty] | 85
Схема проведения опыта: | [6 empty] | IL, д.е. = |  |  |  |  | Схема проведения опыта: |  | КД |  |  |  | IL, д.е. = | 0.9295654 |  |  | 90 | [7 empty] | 90 | [6 empty] | 90 | [7 empty] | 90
[22 empty] | 95 | [7 empty] | 95 | [6 empty] | 95 | [7 empty] | 95
[22 empty] | 100 | [7 empty] | 100 | [6 empty] | 100 | [7 empty] | 100
Результаты испытаний | [11 empty] | Результаты испытаний | [9 empty] | 105 | [7 empty] | 105 | [6 empty] | 105 | [7 empty] | 105
[22 empty] | 110 | [7 empty] | 110 | [6 empty] | 110 | [7 empty] | 110
[22 empty] | 115 | [7 empty] | 115 | [6 empty] | 115 | [7 empty] | 115
[22 empty] | 120 | [7 empty] | 120 | [6 empty] | 120 | [7 empty] | 120
[22 empty] | 125 | [7 empty] | 125 | [6 empty] | 125 | [7 empty] | 125
[22 empty] | 130 | [7 empty] | 130 | [6 empty] | 130 | [7 empty] | 130
[22 empty] | 135 | [7 empty] | 135 | [6 empty] | 135 | [7 empty] | 135
[22 empty] | 140 | [7 empty] | 140 | [6 empty] | 140 | [7 empty] | 140
[22 empty] | 145 | [7 empty] | 145 | [6 empty] | 145 | [7 empty] | 145
[22 empty] | 150 | [7 empty] | 150 | [6 empty] | 150 | [7 empty] | 150
[22 empty] | 155 | [7 empty] | 155 | [6 empty] | 155 | [7 empty] | 155
[22 empty] | 160 | [7 empty] | 160 | [6 empty] | 160 | [7 empty] | 160
[22 empty] | 165 | [7 empty] | 165 | [6 empty] | 165 | [7 empty] | 165
[22 empty] | 170 | [7 empty] | 170 | [6 empty] | 170 | [7 empty] | 170
[22 empty] | 175 | [7 empty] | 175 | [6 empty] | 175 | [7 empty] | 175
[22 empty] | 180 | [7 empty] | 180 | [6 empty] | 180 | [7 empty] | 180
[13 empty] | Давление в камере, Мпа σ3 | Вертикальная нагрузка, Мпа σ1 | Поровое давление, Мпа u
| K0, д.е. | 0.5773817 |  |  |  |  | Коэфф. Точки | [5 empty] | 0.05 | 0.1451712 | [5 empty] | 1 | [6 empty] | σ3,кПа | σ1,кПа | u, кПа |  |  |  | 4
| q_zg, МПа | 0.02886909 | [10 empty] | 0.15 | 0.3915625 | [27 empty] | δ3, Мпа | δ1-δ3, МПа | δ1, МПа | δ1, КПа
|  |  | Модуль деформации, МПа: | [9 empty] | 0.25 | 0.6379538 | [21 empty] | С, МПа:
|  |  | Е0= |  | Точки модуля (полное напр.), МПа |  |  |  | 0.02886909 | 0.04619054 | [25 empty] | φ, град:
|  |  | E50 = |  | qf (полное напр.), МПа |  |  |  | 0.08637505 | [26 empty] | E, Мпа
|  |  | Коэф. Поперечной деформации, ϑ = | [9 empty] | Эффективные значения угла внутреннего трения и удельного сцепления ϕ', С' | [13 empty] | x | 0
[13 empty] | ϕ', град. = | 25 | [12 empty] | y |  |  |  | С, кПа | φ,°
[13 empty] | С', МПа = | 0.007
| Исполнитель: | [6 empty] | Морозов Д.С. |  |  |  |  | Исполнитель: |  |  |  |  | Морозов Д.С.
| Начальник исп. лаборатории: | [6 empty] | Семиколенова Л.Г. |  |  |  |  | Начальник исп. лаборатории: |  |  |  |  | Семиколенова Л.Г.
Лист 1 , всего листов 2 | [11 empty] | Лист 2 , всего листов 2
Частичное воспроизведение протокола испытаний без письменного разрешения ООО «ИнжГео» ЗАПРЕЩАЕТСЯ | [11 empty] | Частичное воспроизведение протокола испытаний без письменного разрешения ООО «ИнжГео» ЗАПРЕЩАЕТСЯ
[5 empty] | второй график |  | первый график | [9 empty] | К Пуассона
dev50 | epsE50 | ind | devE0 | epsE0 | dev | eps | sigma |  | dev1 | eps1 | dev2 | eps2 | dev3 | eps3 |  | Глины
0.03637505 | 0.0008037985 |  |  |  | 0.01732145 | 0.0002679328 |  |  | 0.02046182 | 0.0003165088 | 0.04952032 | 0.0002716289 | 0.07759076 | 0.0002222582 |  | < 0 | 0,20-0,30
ind |  |  |  |  | 0.03637505 | 0.0008037985 |  |  | 0.04758562 | 0.001392144 | 0.1207813 | 0.001481004 | 0.1939769 | 0.001289022 |  | 0-0,25 | 0,30-0,38
2 |  |  |  |  | 0.04015403 | 0.003172523 |  |  | 0.05476676 | 0.003178436 | 0.1361342 | 0.003179329 | 0.2248345 | 0.003177399 |  | 0,25< | 0,38-0,45
E0 |  |  |  |  | 0.04634665 | 0.004758784 |  |  | 0.05982491 | 0.004767654 | 0.1504256 | 0.004768993 | 0.2446603 | 0.004766099 |  | Суглинки | 0,35-0,37
epsE0 | devE0 |  |  |  | 0.04781974 | 0.006345045 |  |  | 0.06472641 | 0.006356871 | 0.1631887 | 0.006358658 | 0.2643731 | 0.006354799 |  | Пески и супеси | 0,30-0,35
0.0002679328 | 0.01732145 |  |  |  | 0.04965576 | 0.007931307 |  |  | 0.06876068 | 0.007946089 | 0.1733417 | 0.007948322 | 0.281344 | 0.007943498
[5 empty] | 0.05393719 | 0.009517568 |  |  | 0.07201716 | 0.009535307 | 0.182903 | 0.009537986 | 0.2949442 | 0.009532198
График E50 |  | График E |  |  | 0.05474649 | 0.01110383 |  |  | 0.07458528 | 0.01112452 | 0.1889909 | 0.01112765 | 0.3055451 | 0.0111209
eps | q | sigma |  |  | 0.05916615 | 0.01269009 |  |  | 0.07635444 | 0.01271374 | 0.1947238 | 0.01271732 | 0.3141176 | 0.0127096
Горизонтальная линия E50 |  | Касательная |  |  | 0.06127862 | 0.01427635 |  |  | 0.07891409 | 0.01430296 | 0.19792 | 0.01430698 | 0.3214331 | 0.0142983
0 |  | a | b |  | 0.06116639 | 0.01586261 |  |  | 0.08005365 | 0.01589218 | 0.2026978 | 0.01589664 | 0.3249628 | 0.015887
|  |  | 0 |  | 0.05891191 | 0.01744887 |  |  | 0.08106255 | 0.0174814 | 0.2053755 | 0.01748631 | 0.3327778 | 0.0174757
Вертикальная линия E50 |  | p1 и p2 |  |  | 0.05859767 | 0.01903514 |  |  | 0.0825302 | 0.01907061 | 0.2082715 | 0.01907597 | 0.3372493 | 0.0190644
| 0 | 0 |  |  | 0.06230613 | 0.0206214 |  |  | 0.08314605 | 0.02065983 | 0.2124041 | 0.02066564 | 0.3384485 | 0.0206531
[5 empty] | 0.05911444 | 0.02220766 |  |  | 0.08419951 | 0.02224905 | 0.2130916 | 0.0222553 | 0.3430467 | 0.0222418
Касательная линия E50 |  |  |  |  | 0.05895149 | 0.02379392 |  |  | 0.08580507 | 0.02383827 | 0.2170997 | 0.02384497 | 0.3488485 | 0.02383049
0 | 0 | Горизонтальная 1 |  |  | 0.05976409 | 0.02538018 |  |  | 0.08628181 | 0.02542749 | 0.2195378 | 0.02543463 | 0.3540281 | 0.02541919
[5 empty] | 0.06754706 | 0.02696644 |  |  | 0.08742196 | 0.0270167 | 0.2214838 | 0.02702429 | 0.356457 | 0.02700789
Горизонтальная линия qкр |  |  |  |  | 0.06129522 | 0.0285527 |  |  | 0.08891873 | 0.02860592 | 0.2249205 | 0.02861396 | 0.3631075 | 0.02859659
Горизонтальная линия q |  | Горизонтальная 2 |  |  | 0.06200341 | 0.03013897 |  |  | 0.08966528 | 0.03019514 | 0.2278306 | 0.03020362 | 0.3662519 | 0.03018529
0 |  | 0 |  |  | 0.06466643 | 0.03172523 |  |  | 0.09075482 | 0.03178436 | 0.2286968 | 0.03179329 | 0.3670623 | 0.03177399
[5 empty] | 0.06327912 | 0.03331149 |  |  | 0.09168052 | 0.03337357 | 0.2325017 | 0.03338295 | 0.3710111 | 0.03336269
Вертикальная линия q |  |  |  |  | 0.06583629 | 0.03489775 |  |  | 0.09223559 | 0.03496279 | 0.2329281 | 0.03497262 | 0.3740705 | 0.03495139
| 0 |  |  |  | 0.06533276 | 0.03648401 |  |  | 0.0924132 | 0.03655201 | 0.2341587 | 0.03656228 | 0.3785128 | 0.03654009
[5 empty] | 0.06876337 | 0.03807027 |  |  | 0.09310655 | 0.03814123 | 0.2353761 | 0.03815195 | 0.3803103 | 0.03812879
[5 empty] | 0.06512293 | 0.03965653 |  |  | 0.09410883 | 0.03973045 | 0.2373631 | 0.03974161 | 0.3804351 | 0.03971749
[5 empty] | 0.06640626 | 0.04124279 |  |  | 0.09371322 | 0.04131966 | 0.2389023 | 0.04133127 | 0.3821596 | 0.04130619
[5 empty] | 0.07060818 | 0.04282906 |  |  | 0.09491291 | 0.04290888 | 0.2390764 | 0.04292094 | 0.3861561 | 0.04289489
[5 empty] | 0.0727501 | 0.04441532 |  |  | 0.09517124 | 0.0444981 | 0.2415625 | 0.0445106 | 0.3879538 | 0.04448359
[5 empty] | 0.06574865 | 0.04600158 |  |  | 0.09447095 | 0.04608732 | 0.2409604 | 0.04610027 | 0.3873538 | 0.04607229
[5 empty] | 0.06871439 | 0.04758784 |  |  | 0.09464495 | 0.04767654 | 0.2402024 | 0.04768993 | 0.3871337 | 0.04766099
[5 empty] | 0.06763667 | 0.0491741 |  |  | 0.09426059 | 0.04926575 | 0.240095 | 0.0492796 | 0.3839773 | 0.04924969
[5 empty] | 0.0695182 | 0.05076036 |  |  | 0.09432161 | 0.05085497 | 0.2406484 | 0.05086926 | 0.3832993 | 0.05083839
[5 empty] | 0.06836173 | 0.05234662 |  |  | 0.0939316 | 0.05244419 | 0.2404719 | 0.05245892 | 0.3850141 | 0.05242709
[5 empty] | 0.06616997 | 0.05393289 |  |  | 0.09439416 | 0.05403341 | 0.2398744 | 0.05404859 | 0.3820365 | 0.05401579
[5 empty] | 0.07094565 | 0.05551915 |  |  | 0.09331287 | 0.05562262 | 0.2367652 | 0.05563825 | 0.383981 | 0.05560449
[5 empty] | 0.06969151 | 0.05710541 |  |  | 0.09319132 | 0.05721184 | 0.2361533 | 0.05722792 | 0.3811624 | 0.05719319
[5 empty] | 0.06541028 | 0.05869167 |  |  | 0.0930331 | 0.05880106 | 0.2370479 | 0.05881758 | 0.3808951 | 0.05878189
[5 empty] | 0.06910467 | 0.06027793 |  |  | 0.0927418 | 0.06039028 | 0.236058 | 0.06040725 | 0.3793939 | 0.06037059
[5 empty] | 0.06777743 | 0.06186419 |  |  | 0.09182102 | 0.0619795 | 0.2335929 | 0.06199691 | 0.3742733 | 0.06195929
[5 empty] | 0.06943127 | 0.06345045 |  |  | 0.09197433 | 0.06356871 | 0.2335616 | 0.06358658 | 0.3732479 | 0.06354799
[5 empty] | 0.06806894 | 0.06503672 |  |  | 0.09120534 | 0.06515793 | 0.2310732 | 0.06517624 | 0.3718324 | 0.06513669
[5 empty] | 0.06469315 | 0.06662298 |  |  | 0.09101762 | 0.06674715 | 0.2310368 | 0.0667659 | 0.3697415 | 0.06672539
[5 empty] | 0.06430664 | 0.06820924 |  |  | 0.09001478 | 0.06833637 | 0.2294616 | 0.06835557 | 0.3678896 | 0.06831409
[5 empty] | 0.06491214 | 0.0697955 |  |  | 0.0897004 | 0.06992559 | 0.2277568 | 0.06994523 | 0.3677915 | 0.06990278
[5 empty] | 0.06251237 | 0.07138176 |  |  | 0.08967807 | 0.0715148 | 0.2261313 | 0.0715349 | 0.3620617 | 0.07149148
[5 empty] | 0.06211006 | 0.07296802 |  |  | 0.08915138 | 0.07310402 | 0.2252944 | 0.07312456 | 0.3636149 | 0.07308018
[5 empty] | 0.06270794 | 0.07455428 |  |  | 0.08792391 | 0.07469324 | 0.2238551 | 0.07471423 | 0.3587657 | 0.07466888
[5 empty] | 0.06530874 | 0.07614054 |  |  | 0.08739927 | 0.07628246 | 0.2220226 | 0.07630389 | 0.3568287 | 0.07625758
[5 empty] | 0.06690919 | 0.07772681 |  |  | 0.08718024 | 0.07787167 | 0.222405 | 0.07789355 | 0.3554124 | 0.07784628
[5 empty] | 0.06346098 | 0.07931307 |  |  | 0.08681408 | 0.07946089 | 0.220276 | 0.07948322 | 0.3549898 | 0.07943498
[5 empty] | 0.06196019 | 0.08089933 |  |  | 0.08577564 | 0.08105011 | 0.2173621 | 0.08107288 | 0.349575 | 0.08102368
[5 empty] | 0.0594157 | 0.08248559 |  |  | 0.0854766 | 0.08263933 | 0.2155931 | 0.08266255 | 0.3460157 | 0.08261238
[5 empty] | 0.0608364 | 0.08407185 |  |  | 0.08432865 | 0.08422855 | 0.2134987 | 0.08425221 | 0.3460595 | 0.08420108
[5 empty] | 0.0602312 | 0.08565811 |  |  | 0.08354351 | 0.08581776 | 0.2136085 | 0.08584188 | 0.342554 | 0.08578978
[5 empty] | 0.05760897 | 0.08724437 |  |  | 0.08313286 | 0.08740698 | 0.2115524 | 0.08743154 | 0.3375468 | 0.08737848
[5 empty] | 0.05797861 | 0.08883064 |  |  | 0.0824084 | 0.0889962 | 0.2075601 | 0.08902121 | 0.3356857 | 0.08896718
[5 empty] | 0.056349 | 0.0904169 |  |  | 0.08178182 | 0.09058542 | 0.2062611 | 0.09061087 | 0.3315181 | 0.09055588
[5 empty] | 0.06072905 | 0.09200316 |  |  | 0.08076483 | 0.09217464 | 0.2047853 | 0.09220053 | 0.3286917 | 0.09214458
[5 empty] | 0.05712764 | 0.09358942 |  |  | 0.07926911 | 0.09376385 | 0.2035624 | 0.0937902 | 0.3246543 | 0.09373328
[5 empty] | 0.05955366 | 0.09517568 |  |  | 0.07860637 | 0.09535307 | 0.199522 | 0.09537986 | 0.3222533 | 0.09532198
[5 empty] | 0.05496668 | 0.09676194 |  |  | 0.07805275 | 0.09694229 | 0.1989129 | 0.09696953 | 0.3191733 | 0.09691068
[5 empty] | 0.05932746 | 0.0983482 |  |  | 0.07693092 | 0.09853151 | 0.1959327 | 0.09855919 | 0.3140126 | 0.09849938
[5 empty] | 0.05364872 | 0.09993446 |  |  | 0.07655295 | 0.1001207 | 0.1941083 | 0.1001489 | 0.3118262 | 0.1000881
[5 empty] | 0.0509432 | 0.1015207 |  |  | 0.07593556 | 0.1017099 | 0.1908822 | 0.1017385 | 0.3059823 | 0.1016768
[5 empty] | 0.05122362 | 0.103107 |  |  | 0.07429551 | 0.1032992 | 0.1904969 | 0.1033282 | 0.3055491 | 0.1032655
[5 empty] | 0.0555027 | 0.1046932 |  |  | 0.07394953 | 0.1048884 | 0.187295 | 0.1049178 | 0.3017947 | 0.1048542
[5 empty] | 0.04979318 | 0.1062795 |  |  | 0.07241438 | 0.1064776 | 0.1847189 | 0.1065075 | 0.2971873 | 0.1064429
[5 empty] | 0.05410779 | 0.1078658 |  |  | 0.07150678 | 0.1080668 | 0.1830113 | 0.1080972 | 0.2908952 | 0.1080316
[5 empty] | 0.04845924 | 0.109452 |  |  | 0.0710435 | 0.109656 | 0.1811146 | 0.1096868 | 0.2891864 | 0.1096203
[5 empty] | 0.04986027 | 0.1110383 |  |  | 0.07034126 | 0.1112452 | 0.1775714 | 0.1112765 | 0.2861293 | 0.111209
[5 empty] | 0.0463236 | 0.1126246 |  |  | 0.06971681 | 0.1128345 | 0.1751242 | 0.1128662 | 0.2828919 | 0.1127977
[5 empty] | 0.05086196 | 0.1142108 |  |  | 0.06898689 | 0.1144237 | 0.1744156 | 0.1144558 | 0.2806424 | 0.1143864
[5 empty] | 0.04648808 | 0.1157971 |  |  | 0.06796826 | 0.1160129 | 0.1737881 | 0.1160455 | 0.2764491 | 0.1159751
[5 empty] | 0.04821469 | 0.1173833 |  |  | 0.06767764 | 0.1176021 | 0.1732842 | 0.1176352 | 0.2762802 | 0.1175638
[5 empty] | 0.04505451 | 0.1189696 |  |  | 0.06753179 | 0.1191913 | 0.1729464 | 0.1192248 | 0.2742037 | 0.1191525
[5 empty] | 0.05001689 | 0.1205559 |  |  | 0.06794744 | 0.1207806 | 0.1711173 | 0.1208145 | 0.2770871 | 0.1207412
[5 empty] | 0.04603124 | 0.1221421 |  |  | 0.0673605 | 0.1223698 | 0.1706482 | 0.1224042 | 0.2767444 | 0.1223299
[5 empty] | 0.0470642 | 0.1237284 |  |  | 0.06729828 | 0.123959 | 0.172642 | 0.1239938 | 0.2753023 | 0.1239186
[5 empty] | 0.04711484 | 0.1253146 |  |  | 0.06775955 | 0.1255482 | 0.1708956 | 0.1255835 | 0.2757556 | 0.1255073
[5 empty] | 0.04818222 | 0.1269009 |  |  | 0.06764308 | 0.1271374 | 0.1710058 | 0.1271732 | 0.2773995 | 0.127096
[5 empty] | 0.04926541 | 0.1284872 |  |  | 0.06814765 | 0.1287266 | 0.1716696 | 0.1287628 | 0.2784288 | 0.1286847
[5 empty] | 0.05036348 | 0.1300734 |  |  | 0.06817201 | 0.1303159 | 0.1725837 | 0.1303525 | 0.2772386 | 0.1302734
[5 empty] | 0.04747548 | 0.1316597 |  |  | 0.06851494 | 0.1319051 | 0.1723451 | 0.1319421 | 0.2772238 | 0.1318621
[5 empty] | 0.05260048 | 0.133246 |  |  | 0.06807521 | 0.1334943 | 0.1742506 | 0.1335318 | 0.2795795 | 0.1334508
[5 empty] | 0.04973756 | 0.1348322 |  |  | 0.06835159 | 0.1350835 | 0.1743972 | 0.1351215 | 0.2775006 | 0.1350395
[5 empty] | 0.04588576 | 0.1364185 |  |  | 0.06864285 | 0.1366727 | 0.1745816 | 0.1367111 | 0.2784821 | 0.1366282
[5 empty] | 0.05004417 | 0.1380047 |  |  | 0.06934776 | 0.138262 | 0.1750008 | 0.1383008 | 0.2798191 | 0.1382169
[5 empty] | 0.05021183 | 0.139591 |  |  | 0.06916509 | 0.1398512 | 0.1763516 | 0.1398905 | 0.2806064 | 0.1398056
[5 empty] | 0.05244659 | 0.1411773 |  |  | 0.06963821 | 0.1414404 | 0.1752337 | 0.1414801 | 0.2810416 | 0.1413943
[5 empty] | 0.05283572 | 0.1427635 |  |  | 0.06980937 | 0.1430296 | 0.1778147 | 0.1430698 | 0.2857898 | 0.142983
[5 empty] | 0.05135308 | 0.1443498 |  |  | 0.07005643 | 0.1446188 | 0.1794453 | 0.1446595 | 0.2876492 | 0.1445717
[5 empty] | 0.05097042 | 0.145936 |  |  | 0.07124223 | 0.146208 | 0.1808311 | 0.1462491 | 0.2917685 | 0.1461604
[5 empty] | 0.05365951 | 0.1475223 |  |  | 0.07172966 | 0.1477973 | 0.1822778 | 0.1478388 | 0.2949964 | 0.1477491
[5 empty] | 0.05539214 | 0.1491086 |  |  | 0.07358155 | 0.1493865 | 0.1866911 | 0.1494285 | 0.3000818 | 0.1493378
[5 empty] | 0.05714005 | 0.1506948 |  |  | 0.07376079 | 0.1509757 | 0.1888766 | 0.1510181 | 0.3010734 | 0.1509265
[5 empty] | 0.05487503 | 0.1522811 |  |  | 0.07513022 | 0.1525649 | 0.1916399 | 0.1526078 | 0.3045199 | 0.1525152
[5 empty] | 0.05756884 | 0.1538674 |  |  | 0.07585272 | 0.1541541 | 0.1934868 | 0.1541974 | 0.3083701 | 0.1541039
[5 empty] | 0.05919326 | 0.1554536 |  |  | 0.07719113 | 0.1557433 | 0.1947228 | 0.1557871 | 0.3125727 | 0.1556926
[5 empty] | 0.05873405 | 0.1570399 |  |  | 0.07781578 | 0.1573326 | 0.1970696 | 0.1573768 | 0.3165133 | 0.1572813
[5 empty] | 0.05925115 | 0.1586261 |  |  | 0.07859661 | 0.1589218 | 0.1992993 | 0.1589664 | 0.3191855 | 0.15887
[5 empty] | 0.05575605 | 0.1602124 |  |  | 0.07866119 | 0.160511 | 0.1998877 | 0.1605561 | 0.3221916 | 0.1604587
[5 empty] | 0.05724963 | 0.1617987 |  |  | 0.0798107 | 0.1621002 | 0.2011378 | 0.1621458 | 0.3248365 | 0.1620474
[5 empty] | 0.0617328 | 0.1633849 |  |  | 0.08054632 | 0.1636894 | 0.2038525 | 0.1637354 | 0.326525 | 0.1636361
[5 empty] | 0.06220644 | 0.1649712 |  |  | 0.08056924 | 0.1652787 | 0.2051348 | 0.1653251 | 0.3279619 | 0.1652248
[5 empty] | 0.05567146 | 0.1665574 |  |  | 0.08108061 | 0.1668679 | 0.2058878 | 0.1669148 | 0.3316519 | 0.1668135
[5 empty] | 0.05812875 | 0.1681437 |  |  | 0.08248163 | 0.1684571 | 0.2070144 | 0.1685044 | 0.3348999 | 0.1684022
[5 empty] | 0.06057921 | 0.16973 |  |  | 0.08257348 | 0.1700463 | 0.2101176 | 0.1700941 | 0.3349106 | 0.1699909
[5 empty] | 0.06002373 | 0.1713162 |  |  | 0.08355732 | 0.1716355 | 0.2110004 | 0.1716838 | 0.3407889 | 0.1715796
[5 empty] | 0.0574632 | 0.1729025 |  |  | 0.08343434 | 0.1732247 | 0.2126658 | 0.1732734 | 0.3430396 | 0.1731683
[5 empty] | 0.06289853 | 0.1744887 |  |  | 0.08430572 | 0.174814 | 0.2137168 | 0.1748631 | 0.3437674 | 0.174757
[5 empty] | 0.0633452 | 0.176075 |  |  | 0.08508568 | 0.1764032 | 0.2164874 | 0.1764527 | 0.3470343 | 0.1763457
[5 empty] | 0.06281599 | 0.1776613 |  |  | 0.08539888 | 0.1779924 | 0.2168426 | 0.1780424 | 0.347136 | 0.1779344
[5 empty] | 0.06029575 | 0.1792475 |  |  | 0.08602714 | 0.1795816 | 0.2195374 | 0.1796321 | 0.3520967 | 0.1795231
[5 empty] | 0.06476909 | 0.1808338 |  |  | 0.08675021 | 0.1811708 | 0.2211202 | 0.1812217 | 0.355034 | 0.1811118
[5 empty] | 0.06122064 | 0.1824201 |  |  | 0.08774785 | 0.1827601 | 0.2207397 | 0.1828114 | 0.3566654 | 0.1827005
[5 empty] | 0.06363501 | 0.1840063 |  |  | 0.08809984 | 0.1843493 | 0.2242445 | 0.1844011 | 0.3578086 | 0.1842892
[5 empty] | 0.0629968 | 0.1855926 |  |  | 0.08808592 | 0.1859385 | 0.224583 | 0.1859907 | 0.360181 | 0.1858779
[5 empty] | 0.06629064 | 0.1871788 |  |  | 0.08928587 | 0.1875277 | 0.224704 | 0.1875804 | 0.3630003 | 0.1874666
[5 empty] | 0.0645019 | 0.1887651 |  |  | 0.08947943 | 0.1891169 | 0.226156 | 0.1891701 | 0.3632842 | 0.1890553
[5 empty] | 0.0616757 | 0.1903514 |  |  | 0.08910795 | 0.1907061 | 0.2274368 | 0.1907597 | 0.3644148 | 0.190644
[5 empty] | 0.06684583 | 0.1919376 |  |  | 0.08923164 | 0.1922954 | 0.2264049 | 0.1923494 | 0.3636258 | 0.1922327
[5 empty] | 0.06201224 | 0.1935239 |  |  | 0.08975045 | 0.1938846 | 0.2270607 | 0.1939391 | 0.365917 | 0.1938214
[5 empty] | 0.06717487 | 0.1951101 |  |  | 0.08956431 | 0.1954738 | 0.228604 | 0.1955287 | 0.3679879 | 0.1954101
[5 empty] | 0.06433366 | 0.1966964 |  |  | 0.08977314 | 0.197063 | 0.2298345 | 0.1971184 | 0.3693384 | 0.1969988
[5 empty] | 0.06948856 | 0.1982827 |  |  | 0.09027687 | 0.1986522 | 0.228752 | 0.198708 | 0.3670681 | 0.1985875
[5 empty] | 0.06963951 | 0.1998689 |  |  | 0.09097542 | 0.2002414 | 0.2306564 | 0.2002977 | 0.3686767 | 0.2001762
[5 empty] | 0.06478645 | 0.2014552 |  |  | 0.09096873 | 0.2018307 | 0.2299474 | 0.2018874 | 0.3682639 | 0.2017649
[5 empty] | 0.06392934 | 0.2030415 |  |  | 0.09095671 | 0.2034199 | 0.230825 | 0.203477 | 0.3716295 | 0.2033536
[5 empty] | 0.0640681 | 0.2046277 |  |  | 0.09143929 | 0.2050091 | 0.2318888 | 0.2050667 | 0.370973 | 0.2049423
[5 empty] | 0.06820269 | 0.206214 |  |  | 0.09091639 | 0.2065983 | 0.2318387 | 0.2066564 | 0.3721942 | 0.206531
[5 empty] | 0.06433304 | 0.2078002 |  |  | 0.09148795 | 0.2081875 | 0.2318746 | 0.208246 | 0.3745928 | 0.2081197
[5 empty] | 0.07045911 | 0.2093865 |  |  | 0.09155389 | 0.2097768 | 0.2329961 | 0.2098357 | 0.3746685 | 0.2097084
[5 empty] | 0.06658083 | 0.2109728 |  |  | 0.09201413 | 0.211366 | 0.2341032 | 0.2114254 | 0.3749209 | 0.2112971
[5 empty] | 0.06569814 | 0.212559 |  |  | 0.0917686 | 0.2129552 | 0.2340957 | 0.213015 | 0.3761499 | 0.2128858
[5 empty] | 0.070811 | 0.2141453 |  |  | 0.09211722 | 0.2145444 | 0.2337733 | 0.2146047 | 0.373955 | 0.2144745
[5 empty] | 0.06891934 | 0.2157315 |  |  | 0.09185992 | 0.2161336 | 0.2341359 | 0.2161944 | 0.3767361 | 0.2160632
[5 empty] | 0.06502312 | 0.2173178 |  |  | 0.09259663 | 0.2177228 | 0.2344832 | 0.217784 | 0.3752926 | 0.2176519
[5 empty] | 0.06612226 | 0.2189041 |  |  | 0.09262727 | 0.2193121 | 0.2360152 | 0.2193737 | 0.3760245 | 0.2192406
[5 empty] | 0.06921671 | 0.2204903 |  |  | 0.09235176 | 0.2209013 | 0.2356315 | 0.2209633 | 0.3791313 | 0.2208293
[5 empty] | 0.07030643 | 0.2220766 |  |  | 0.09257004 | 0.2224905 | 0.2343321 | 0.222553 | 0.3773128 | 0.222418
[5 empty] | 0.07039134 | 0.2236628 |  |  | 0.09278202 | 0.2240797 | 0.2356166 | 0.2241427 | 0.3792687 | 0.2240067
[5 empty] | 0.0714714 | 0.2252491 |  |  | 0.09258764 | 0.2256689 | 0.2369851 | 0.2257323 | 0.3774986 | 0.2255954
[5 empty] | 0.06854655 | 0.2268354 |  |  | 0.09278681 | 0.2272582 | 0.2353371 | 0.227322 | 0.3778022 | 0.2271841
[5 empty] | 0.06561673 | 0.2284216 |  |  | 0.09317947 | 0.2288474 | 0.2361726 | 0.2289117 | 0.3791793 | 0.2287727
[5 empty] | 0.07068189 | 0.2300079 |  |  | 0.09296553 | 0.2304366 | 0.2365914 | 0.2305013 | 0.3818296 | 0.2303614
[5 empty] | 0.06774196 | 0.2315942 |  |  | 0.09364493 | 0.2320258 | 0.2367932 | 0.232091 | 0.3788526 | 0.2319501
[5 empty] | 0.0697969 | 0.2331804 |  |  | 0.0934176 | 0.233615 | 0.236078 | 0.2336807 | 0.3808483 | 0.2335388
[5 empty] | 0.07084664 | 0.2347667 |  |  | 0.09368344 | 0.2352042 | 0.2363454 | 0.2352703 | 0.3830161 | 0.2351275
[5 empty] | 0.07189113 | 0.2363529 |  |  | 0.0936424 | 0.2367935 | 0.2383953 | 0.23686 | 0.3799559 | 0.2367162
[5 empty] | 0.06793031 | 0.2379392 |  |  | 0.0934944 | 0.2383827 | 0.2380276 | 0.2384497 | 0.3824674 | 0.2383049
[5 empty] | 0.07096412 | 0.2395255 |  |  | 0.09353936 | 0.2399719 | 0.236842 | 0.2400393 | 0.3836501 | 0.2398936
[5 empty] | 0.06799252 | 0.2411117 |  |  | 0.0938772 | 0.2415611 | 0.2382383 | 0.241629 | 0.3826039 | 0.2414823
[5 empty] | 0.07001543 | 0.242698 |  |  | 0.09330786 | 0.2431503 | 0.2378164 | 0.2432187 | 0.3818284 | 0.243071
[5 empty] | 0.06603281 | 0.2442842 |  |  | 0.09413126 | 0.2447395 | 0.238076 | 0.2448083 | 0.3815233 | 0.2446597
[5 empty] | 0.0710446 | 0.2458705 |  |  | 0.09354733 | 0.2463288 | 0.2377171 | 0.246398 | 0.3803883 | 0.2462484
[5 empty] | 0.06605075 | 0.2474568 |  |  | 0.09425598 | 0.247918 | 0.2372393 | 0.2479876 | 0.3824231 | 0.2478371
[5 empty] | 0.06703566 | 0.249043 |  |  | 0.09394362 | 0.2495072 | 0.2389104 | 0.2495773 | 0.3829679 | 0.2494258
[5 empty] | 0.0698763 | 0.2506293 |  |  | 0.09335158 | 0.2510964 | 0.2380293 | 0.251167 | 0.3822733 | 0.2510145
[5 empty] | 0.07056051 | 0.2522156 |  |  | 0.09345237 | 0.2526856 | 0.2373214 | 0.2527566 | 0.3792359 | 0.2526032
[5 empty] | 0.06610593 | 0.2538018 |  |  | 0.0927692 | 0.2542749 | 0.2351457 | 0.2543463 | 0.3764504 | 0.2541919
[5 empty] | 0.07053023 | 0.2553881 |  |  | 0.09182529 | 0.2558641 | 0.2342611 | 0.255936 | 0.3762114 | 0.2557806
[5 empty] | 0.06585105 | 0.2569743 |  |  | 0.09054386 | 0.2574533 | 0.2316266 | 0.2575256 | 0.3718132 | 0.2573693
[5 empty] | 0.06508604 | 0.2585606 |  |  | 0.08994813 | 0.2590425 | 0.2279012 | 0.2591153 | 0.3651506 | 0.258958
[5 empty] | 0.06525284 | 0.2601469 |  |  | 0.08866132 | 0.2606317 | 0.2244439 | 0.260705 | 0.3641181 | 0.2605467
[5 empty] | 0.06236912 | 0.2617331 |  |  | 0.08750665 | 0.2622209 | 0.2225137 | 0.2622946 | 0.3564101 | 0.2621354
[5 empty] | 0.06645251 | 0.2633194 |  |  | 0.08620734 | 0.2638102 | 0.2198696 | 0.2638843 | 0.3537214 | 0.2637241
[5 empty] | 0.05952068 | 0.2649056 |  |  | 0.0852866 | 0.2653994 | 0.2174705 | 0.265474 | 0.3470464 | 0.2653128
[5 empty] | 0.06259126 | 0.2664919 |  |  | 0.08436765 | 0.2669886 | 0.2130754 | 0.2670636 | 0.3427797 | 0.2669015
[5 empty] | 0.06268191 | 0.2680782 |  |  | 0.08327372 | 0.2685778 | 0.2115433 | 0.2686533 | 0.3369159 | 0.2684902
[5 empty] | 0.05581029 | 0.2696644 |  |  | 0.08132802 | 0.270167 | 0.2081332 | 0.2702429 | 0.3350495 | 0.2700789
[5 empty] | 0.05599403 | 0.2712507 |  |  | 0.08075378 | 0.2717563 | 0.2057042 | 0.2718326 | 0.329475 | 0.2716676
[5 empty] | 0.05624557 | 0.272837 |  |  | 0.08006925 | 0.2733455 | 0.2035031 | 0.2734223 | 0.3251656 | 0.2732563
[5 empty] | 0.0575125 | 0.2744232 |  |  | 0.07880865 | 0.2749347 | 0.1991643 | 0.2750119 | 0.319851 | 0.274845
[5 empty] | 0.05677674 | 0.2760095 |  |  | 0.0782445 | 0.2765239 | 0.1963165 | 0.2766016 | 0.315722 | 0.2764337
[5 empty] | 0.05903824 | 0.2775957 |  |  | 0.07687676 | 0.2781131 | 0.1958596 | 0.2781913 | 0.3139783 | 0.2780224
[5 empty] | 0.05729696 | 0.279182 |  |  | 0.07550538 | 0.2797023 | 0.1919934 | 0.2797809 | 0.3079197 | 0.2796111
[5 empty] | 0.05755286 | 0.2807683 |  |  | 0.07453028 | 0.2812916 | 0.1900178 | 0.2813706 | 0.304946 | 0.2811998
[5 empty] | 0.05180588 | 0.2823545 |  |  | 0.07415143 | 0.2828808 | 0.1878326 | 0.2829603 | 0.3007571 | 0.2827885
[5 empty] | 0.05405601 | 0.2839408 |  |  | 0.07246876 | 0.28447 | 0.1842378 | 0.2845499 | 0.2985525 | 0.2843772
[5 empty] | 0.05130318 | 0.285527 |  |  | 0.07188223 | 0.2860592 | 0.1826331 | 0.2861396 | 0.2917322 | 0.2859659
[5 empty] | 0.05454736 | 0.2871133 |  |  | 0.07129176 | 0.2876484 | 0.1790185 | 0.2877293 | 0.289196 | 0.2875546
[5 empty] | 0.05378851 | 0.2886996 |  |  | 0.06979732 | 0.2892376 | 0.1763937 | 0.2893189 | 0.2843435 | 0.2891433
[5 empty] | 0.04702659 | 0.2902858 |  |  | 0.06889884 | 0.2908269 | 0.1742587 | 0.2909086 | 0.2828745 | 0.290732
[5 empty] | 0.05026155 | 0.2918721 |  |  | 0.06839628 | 0.2924161 | 0.1736134 | 0.2924982 | 0.2779889 | 0.2923207
[5 empty] | 0.04749335 | 0.2934583 |  |  | 0.06658956 | 0.2940053 | 0.1706575 | 0.2940879 | 0.2731865 | 0.2939094
[5 empty] | 0.05072195 | 0.2950446 |  |  | 0.06587865 | 0.2955945 | 0.1662909 | 0.2956776 | 0.2694669 | 0.2954981
[5 empty] | 0.04294731 | 0.2966309 |  |  | 0.06516348 | 0.2971837 | 0.1652135 | 0.2972672 | 0.2660299 | 0.2970868
[5 empty] | 0.04216939 | 0.2982171 |  |  | 0.06434401 | 0.298773 | 0.1620252 | 0.2988569 | 0.2615755 | 0.2986755
[5 empty] | 0.04738814 | 0.2998034 |  |  | 0.06312016 | 0.3003622 | 0.1599258 | 0.3004466 | 0.2563032 | 0.3002642
[5 empty] | 0.04360353 | 0.3013897 |  |  | 0.0621919 | 0.3019514 | 0.1564152 | 0.3020362 | 0.2539129 | 0.3018529
[5 empty] | 0.0468155 | 0.3029759 |  |  | 0.06065916 | 0.3035406 | 0.1543932 | 0.3036259 | 0.2459044 | 0.3034416
[5 empty] | 0.04402403 | 0.3045622 |  |  | 0.05962189 | 0.3051298 | 0.1517597 | 0.3052156 | 0.2421774 | 0.3050303
[5 empty] | 0.04122906 | 0.3061484 |  |  | 0.05888004 | 0.306719 | 0.1496146 | 0.3068052 | 0.2381318 | 0.306619
[5 empty] | 0.03843056 | 0.3077347 |  |  | 0.05793355 | 0.3083083 | 0.1458576 | 0.3083949 | 0.2344673 | 0.3082077
[5 empty] | 0.04062848 | 0.309321 |  |  | 0.05658236 | 0.3098975 | 0.1427888 | 0.3099846 | 0.2317836 | 0.3097964
[5 empty] | 0.04182279 | 0.3109072 |  |  | 0.05582642 | 0.3114867 | 0.1421079 | 0.3115742 | 0.2254806 | 0.3113851
[5 empty] | 0.04101344 | 0.3124935 |  |  | 0.05406568 | 0.3130759 | 0.1383148 | 0.3131639 | 0.220258 | 0.3129738
[5 empty] | 0.04020038 | 0.3140797 |  |  | 0.05300007 | 0.3146651 | 0.1362093 | 0.3147535 | 0.2194156 | 0.3145625
[5 empty] | 0.03738358 | 0.315666 |  |  | 0.05262955 | 0.3162544 | 0.1328914 | 0.3163432 | 0.2115532 | 0.3161512