## 1
Общество с ограниченной ответственностью "Инженерная геология" (ООО "ИнжГео") | [11 empty] | Общество с ограниченной ответственностью "Инженерная геология" (ООО "ИнжГео")
Юр. адрес: 117279, г. Москва, ул. Миклухо-Маклая, 36 а, этаж 5, пом. XXIII к. 76-84 | [11 empty] | Юр. адрес: 117279, г. Москва, ул. Миклухо-Маклая, 36 а, этаж 5, пом. XXIII к. 76-84 | [8 empty] | нагр |  |  | X0 | Y0 | R |  | нагр |  |  |  | X0 | Y0 | R | нагр |  |  |  | X0 | Y0 | R |  | нагр |  |  |  | X0 | Y0 | R
Телефон/факс +7 (495) 132-30-00, Адрес электронной почты inbox@inj-geo.ru | [11 empty] | Телефон/факс +7 (495) 132-30-00, Адрес электронной почты inbox@inj-geo.ru | [12 empty] | 0 | [7 empty] | 0 | [6 empty] | 0 | [7 empty] | 0
[21 empty] | девиатор | [6 empty] | девиатор | [6 empty] | девиатор | [7 empty] | девиатор
Испытательная лаборатория ООО «ИнжГео» | [11 empty] | Испытательная лаборатория ООО «ИнжГео» | [8 empty] | x0 | Угол | X | Y |  |  |  | x0 |  | Угол | X | Y |  |  | x0 |  | Угол | X | Y |  |  |  | x0 |  | Угол | X | Y
Адрес места осуществления деятельности лаборатории: г. Москва, просп. Вернадского, д. 51, стр. 1 | [11 empty] | Адрес места осуществления деятельности лаборатории: г. Москва, просп. Вернадского, д. 51, стр. 1 | [9 empty] | 0 | [7 empty] | 0 | [6 empty] | 0 | [7 empty] | 0
Телефон +7(910)4557682, E-mail: slg85@mail.ru | [11 empty] | Телефон +7(910)4557682, E-mail: slg85@mail.ru | [9 empty] | 5 | [7 empty] | 5 | [6 empty] | 5 | [7 empty] | 5
[22 empty] | 10 | [7 empty] | 10 | [6 empty] | 10 | [7 empty] | 10
[12 empty] | Протокол испытаний № 13-63/346 от 10-10-2023 | [9 empty] | 15 | [7 empty] | 15 | [6 empty] | 15 | [7 empty] | 15
[22 empty] | 20 | [7 empty] | 20 | [6 empty] | 20 | [7 empty] | 20
[12 empty] | Наименование и адрес заказчика: Переход трубопровода через р. Енисей | [9 empty] | 25 | [7 empty] | 25 | [6 empty] | 25 | [7 empty] | 25
[12 empty] | Наименование объекта: ООО Регионстрой | [9 empty] | 30 | [7 empty] | 30 | [6 empty] | 30 | [7 empty] | 30
Наименование используемого метода/методики: ГОСТ 12248.4-2020 | [11 empty] | Наименование используемого метода/методики: ГОСТ 12248.3-2020 | [9 empty] | 35 | [7 empty] | 35 | [6 empty] | 35 | [7 empty] | 35
Условия проведения испытания: температура окружающей среды (18 - 25)0С, влажность воздуха (40 - 75)% | [11 empty] | Условия проведения испытания: температура окружающей среды (18 - 25)0С, влажность воздуха (40 - 75)% | [9 empty] | 40 | [7 empty] | 40 | [6 empty] | 40 | [7 empty] | 40
[12 empty] | Дата получение объекта подлежащего испытаниям: 13-09-2023 | [9 empty] | 45 | [7 empty] | 45 | [6 empty] | 45 | [7 empty] | 45
[12 empty] | Дата испытания: 25.10.2022-19.11.2346 | [9 empty] | 50 | [7 empty] | 50 | [6 empty] | 50 | [7 empty] | 50
[22 empty] | 55 | [7 empty] | 55 | [6 empty] | 55 | [7 empty] | 55
Испытание грунтов методом трехосного сжатия | [11 empty] | Испытание грунтов методом трехосного сжатия | [9 empty] | 60 | [7 empty] | 60 | [6 empty] | 60 | [7 empty] | 60
[22 empty] | 65 | [7 empty] | 65 | [6 empty] | 65 | [7 empty] | 65
Лабораторный номер: | [6 empty] | We, д.е. = |  |  |  |  | Лабораторный номер: |  | 1381 |  |  |  | We, д.е. = | 0.167 |  |  | 70 | [7 empty] | 70 | [6 empty] | 70 | [7 empty] | 70
Номер скважины: | [6 empty] | ρ, г/см3 = |  |  |  |  | Номер скважины: |  | BH-149 |  |  |  | ρ, г/см3 = | 2.03 |  |  | 75 | [7 empty] | 75 | [6 empty] | 75 | [7 empty] | 75
Глубина отбора, м: | [6 empty] | ρs, г/см3 = |  |  |  |  | Глубина отбора, м: |  | 6.5 |  |  |  | ρs, г/см3 = | 2.74 |  |  | 80 | [7 empty] | 80 | [6 empty] | 80 | [7 empty] | 80
Наименование грунта: | [6 empty] | e, д.е. = |  |  |  |  | Наименование грунта: |  | Щебенистый грунт, заполнитель суглинок, слабольдистый, легкий пылеватый, после оттаивания текучепластичный |  |  |  | e, д.е. = | 0.5751626 |  |  | 85 | [7 empty] | 85 | [6 empty] | 85 | [7 empty] | 85
Схема проведения опыта: | [6 empty] | IL, д.е. = |  |  |  |  | Схема проведения опыта: |  | КД |  |  |  | IL, д.е. = | 0.8096165 |  |  | 90 | [7 empty] | 90 | [6 empty] | 90 | [7 empty] | 90
[22 empty] | 95 | [7 empty] | 95 | [6 empty] | 95 | [7 empty] | 95
[22 empty] | 100 | [7 empty] | 100 | [6 empty] | 100 | [7 empty] | 100
Результаты испытаний | [11 empty] | Результаты испытаний | [9 empty] | 105 | [7 empty] | 105 | [6 empty] | 105 | [7 empty] | 105
[22 empty] | 110 | [7 empty] | 110 | [6 empty] | 110 | [7 empty] | 110
[22 empty] | 115 | [7 empty] | 115 | [6 empty] | 115 | [7 empty] | 115
[22 empty] | 120 | [7 empty] | 120 | [6 empty] | 120 | [7 empty] | 120
[22 empty] | 125 | [7 empty] | 125 | [6 empty] | 125 | [7 empty] | 125
[22 empty] | 130 | [7 empty] | 130 | [6 empty] | 130 | [7 empty] | 130
[22 empty] | 135 | [7 empty] | 135 | [6 empty] | 135 | [7 empty] | 135
[22 empty] | 140 | [7 empty] | 140 | [6 empty] | 140 | [7 empty] | 140
[22 empty] | 145 | [7 empty] | 145 | [6 empty] | 145 | [7 empty] | 145
[22 empty] | 150 | [7 empty] | 150 | [6 empty] | 150 | [7 empty] | 150
[22 empty] | 155 | [7 empty] | 155 | [6 empty] | 155 | [7 empty] | 155
[22 empty] | 160 | [7 empty] | 160 | [6 empty] | 160 | [7 empty] | 160
[22 empty] | 165 | [7 empty] | 165 | [6 empty] | 165 | [7 empty] | 165
[22 empty] | 170 | [7 empty] | 170 | [6 empty] | 170 | [7 empty] | 170
[22 empty] | 175 | [7 empty] | 175 | [6 empty] | 175 | [7 empty] | 175
[22 empty] | 180 | [7 empty] | 180 | [6 empty] | 180 | [7 empty] | 180
[13 empty] | Давление в камере, Мпа σ3 | Вертикальная нагрузка, Мпа σ1 | Поровое давление, Мпа u
| K0, д.е. | 0.343941 |  |  |  |  | Коэфф. Точки | [5 empty] | 0.129311 | 0.6533464 | [5 empty] | 1 | [6 empty] | σ3,кПа | σ1,кПа | u, кПа |  |  |  | 4
| q_zg, МПа | 0.04447535 | [10 empty] | 0.229311 | 1.134841 | [27 empty] | δ3, Мпа | δ1-δ3, МПа | δ1, МПа | δ1, КПа
|  |  | Модуль деформации, МПа: | [9 empty] | 0.329311 | 1.616337 | [21 empty] | С, МПа:
|  |  | Е0= |  | Точки модуля (полное напр.), МПа |  |  |  | 0.04447535 | 0.07116056 | [25 empty] | φ, град:
|  |  | E50 = |  | qf (полное напр.), МПа |  |  |  | 0.1853499 | [26 empty] | E, Мпа
|  |  | Коэф. Поперечной деформации, ϑ = | [9 empty] | Эффективные значения угла внутреннего трения и удельного сцепления ϕ', С' | [13 empty] | x | 0
[13 empty] | ϕ', град. = | 41 | [12 empty] | y |  |  |  | С, кПа | φ,°
[13 empty] | С', МПа = | 0.007
| Исполнитель: | [6 empty] | Морозов Д.С. |  |  |  |  | Исполнитель: |  |  |  |  | Морозов Д.С.
| Начальник исп. лаборатории: | [6 empty] | Семиколенова Л.Г. |  |  |  |  | Начальник исп. лаборатории: |  |  |  |  | Семиколенова Л.Г.
Лист 1 , всего листов 2 | [11 empty] | Лист 2 , всего листов 2
Частичное воспроизведение протокола испытаний без письменного разрешения ООО «ИнжГео» ЗАПРЕЩАЕТСЯ | [11 empty] | Частичное воспроизведение протокола испытаний без письменного разрешения ООО «ИнжГео» ЗАПРЕЩАЕТСЯ
[5 empty] | второй график |  | первый график | [9 empty] | К Пуассона
dev50 | epsE50 | ind | devE0 | epsE0 | dev | eps | sigma |  | dev1 | eps1 | dev2 | eps2 | dev3 | eps3 |  | Глины
0.05603894 | 0.001400974 |  |  |  | 0.02668521 | 0.0004669912 |  |  | 0 | 0 | 0 | 0 | 0 | 0 |  | < 0 | 0,20-0,30
ind |  |  |  |  | 0.05603894 | 0.001400974 |  |  | 0.0775866 | 0.0013577655 | 0.1375866 | 0.001459963 | 0.1975866 | 0.00125719 |  | 0-0,25 | 0,30-0,38
2 |  |  |  |  | 0.05578166 | 0.003178524 |  |  | 0.2155415 | 0.003205382 | 0.3536574 | 0.003208463 | 0.6435128 | 0.003771571 |  | 0,25< | 0,38-0,45
E0 |  |  |  |  | 0.06038628 | 0.004767787 |  |  | 0.2620177 | 0.0040732965 | 0.4527652 | 0.004379889 | 0.6958892 | 0.004803524 |  | Суглинки | 0,35-0,37
epsE0 | devE0 |  |  |  | 0.07595956 | 0.006357049 |  |  | 0.3053586 | 0.006410764 | 0.5133945 | 0.006416927 | 0.7618053 | 0.006404699 |  | Пески и супеси | 0,30-0,35
0.0004669912 | 0.02668521 |  |  |  | 0.07461007 | 0.007946311 |  |  | 0.3324049 | 0.008013455 | 0.5644424 | 0.008021158 | 0.8327118 | 0.008005874
[5 empty] | 0.0854464 | 0.009535573 |  |  | 0.3534834 | 0.009616146 | 0.6013422 | 0.00962539 | 0.8883062 | 0.009607049
График E50 |  | График E |  |  | 0.07957714 | 0.01112484 |  |  | 0.3753003 | 0.01121884 | 0.6373809 | 0.01122962 | 0.9313862 | 0.01120822
eps | q | sigma |  |  | 0.08711088 | 0.0127141 |  |  | 0.3909615 | 0.01282153 | 0.6732454 | 0.01283385 | 0.9733496 | 0.0128094
Горизонтальная линия E50 |  | Касательная |  |  | 0.0861562 | 0.01430336 |  |  | 0.4069732 | 0.01442422 | 0.6932224 | 0.01443808 | 1.000794 | 0.01441057
0 |  | a | b |  | 0.08782169 | 0.01589262 |  |  | 0.4209414 | 0.01602691 | 0.721499 | 0.01604232 | 1.030617 | 0.01601175
|  |  | 0 |  | 0.09421593 | 0.01748188 |  |  | 0.4323722 | 0.0176296 | 0.737862 | 0.01764655 | 1.063316 | 0.01761292
Вертикальная линия E50 |  | p1 и p2 |  |  | 0.08744752 | 0.01907115 |  |  | 0.4414715 | 0.01923229 | 0.7548983 | 0.01925078 | 1.08549 | 0.0192141
| 0 | 0 |  |  | 0.09262503 | 0.02066041 |  |  | 0.4446454 | 0.02083498 | 0.7738949 | 0.02085501 | 1.105935 | 0.02081527
[5 empty] | 0.08885707 | 0.02224967 |  |  | 0.4564001 | 0.02243767 | 0.7865385 | 0.02245924 | 1.123649 | 0.02241645
Касательная линия E50 |  |  |  |  | 0.09915902 | 0.02383893 |  |  | 0.4614414 | 0.02404036 | 0.7971161 | 0.02406347 | 1.13063 | 0.02401762
0 | 0 | Горизонтальная 1 |  |  | 0.09642727 | 0.0254282 |  |  | 0.4691717 | 0.02564306 | 0.807216 | 0.02566771 | 1.14712 | 0.0256188
[5 empty] | 0.1016525 | 0.02701746 |  |  | 0.4740459 | 0.02724575 | 0.8156713 | 0.02727194 | 1.160153 | 0.02721997
Горизонтальная линия qкр |  |  |  |  | 0.1028266 | 0.02860672 |  |  | 0.4787359 | 0.02884844 | 0.8285193 | 0.02887617 | 1.179018 | 0.02882115
Горизонтальная линия q |  | Горизонтальная 2 |  |  | 0.09594167 | 0.03019598 |  |  | 0.4850033 | 0.03045113 | 0.8372935 | 0.0304804 | 1.192221 | 0.03042232
0 |  | 0 |  |  | 0.09898962 | 0.03178524 |  |  | 0.4919096 | 0.03205382 | 0.8460272 | 0.03208463 | 1.209668 | 0.0320235
[5 empty] | 0.1019624 | 0.03337451 |  |  | 0.4928163 | 0.03365651 | 0.8503538 | 0.03368886 | 1.223465 | 0.03362467
Вертикальная линия q |  |  |  |  | 0.1058521 | 0.03496377 |  |  | 0.500785 | 0.0352592 | 0.8586065 | 0.0352931 | 1.227617 | 0.03522584
| 0 |  |  |  | 0.09965057 | 0.03655303 |  |  | 0.5028773 | 0.03686189 | 0.8679187 | 0.03689733 | 1.244331 | 0.03682702
[5 empty] | 0.1073498 | 0.03814229 |  |  | 0.5094545 | 0.03846458 | 0.8768237 | 0.03850156 | 1.252711 | 0.03842819
[5 empty] | 0.1079419 | 0.03973156 |  |  | 0.5104783 | 0.04006727 | 0.8850549 | 0.04010579 | 1.263865 | 0.04002937
[5 empty] | 0.1074187 | 0.04132082 |  |  | 0.5154103 | 0.04166997 | 0.8882456 | 0.04171002 | 1.272097 | 0.04163054
[5 empty] | 0.1067723 | 0.04291008 |  |  | 0.5168118 | 0.04327266 | 0.8918292 | 0.04331425 | 1.273914 | 0.04323172
[5 empty] | 0.1120779 | 0.04449934 |  |  | 0.5209446 | 0.04487535 | 0.8962389 | 0.04491849 | 1.274521 | 0.04483289
[5 empty] | 0.1080775 | 0.0460886 |  |  | 0.52287 | 0.04647804 | 0.8969082 | 0.04652272 | 1.287026 | 0.04643407
[5 empty] | 0.1010472 | 0.04767787 |  |  | 0.5240354 | 0.04808073 | 0.9055305 | 0.04812695 | 1.281729 | 0.04803524
[5 empty] | 0.1079482 | 0.04926713 |  |  | 0.520992 | 0.04968342 | 0.8976958 | 0.04973118 | 1.274042 | 0.04963642
[5 empty] | 0.1107848 | 0.05085639 |  |  | 0.5225569 | 0.05128611 | 0.9043069 | 0.05133541 | 1.274494 | 0.05123759
[5 empty] | 0.1105613 | 0.05244565 |  |  | 0.5192076 | 0.0528888 | 0.8949685 | 0.05293964 | 1.283884 | 0.05283877
[5 empty] | 0.1052819 | 0.05403492 |  |  | 0.5193643 | 0.05449149 | 0.8938155 | 0.05454388 | 1.273461 | 0.05443994
[5 empty] | 0.1019509 | 0.05562418 |  |  | 0.5164474 | 0.05609418 | 0.8991832 | 0.05614811 | 1.276375 | 0.05604112
[5 empty] | 0.1085724 | 0.05721344 |  |  | 0.5193771 | 0.05769688 | 0.8920066 | 0.05775234 | 1.274276 | 0.05764229
[5 empty] | 0.1041507 | 0.0588027 |  |  | 0.5165736 | 0.05929957 | 0.8894209 | 0.05935657 | 1.260013 | 0.05924347
[5 empty] | 0.09869008 | 0.06039196 |  |  | 0.5106573 | 0.06090226 | 0.8851612 | 0.0609608 | 1.263235 | 0.06084464
[5 empty] | 0.1061947 | 0.06198123 |  |  | 0.5105485 | 0.06250495 | 0.8872627 | 0.06256503 | 1.257593 | 0.06244582
[5 empty] | 0.1036688 | 0.06357049 |  |  | 0.5082673 | 0.06410764 | 0.8807605 | 0.06416927 | 1.243037 | 0.06404699
[5 empty] | 0.09911654 | 0.06515975 |  |  | 0.5041341 | 0.06571033 | 0.8764897 | 0.0657735 | 1.241615 | 0.06564817
[5 empty] | 0.1005423 | 0.06674901 |  |  | 0.5036691 | 0.06731302 | 0.8730855 | 0.06737773 | 1.241277 | 0.06724934
[5 empty] | 0.1039501 | 0.06833828 |  |  | 0.5021927 | 0.06891571 | 0.8704829 | 0.06898196 | 1.230374 | 0.06885052
[5 empty] | 0.1063444 | 0.06992754 |  |  | 0.500725 | 0.0705184 | 0.8605172 | 0.07058619 | 1.224954 | 0.07045169
[5 empty] | 0.1037293 | 0.0715168 |  |  | 0.4942864 | 0.07212109 | 0.8580234 | 0.07219042 | 1.210968 | 0.07205286
[5 empty] | 0.09610904 | 0.07310606 |  |  | 0.4942972 | 0.07372379 | 0.8505367 | 0.07379466 | 1.209665 | 0.07365404
[5 empty] | 0.09648786 | 0.07469532 |  |  | 0.4921776 | 0.07532648 | 0.8458923 | 0.07539889 | 1.201594 | 0.07525521
[5 empty] | 0.09886998 | 0.07628459 |  |  | 0.4852478 | 0.07692917 | 0.8449252 | 0.07700312 | 1.189906 | 0.07685639
[5 empty] | 0.1032587 | 0.07787385 |  |  | 0.4825282 | 0.07853186 | 0.8408706 | 0.07860735 | 1.18355 | 0.07845756
[5 empty] | 0.09659238 | 0.07946311 |  |  | 0.4800391 | 0.08013455 | 0.8360636 | 0.08021158 | 1.174276 | 0.08005874
[5 empty] | 0.09084082 | 0.08105237 |  |  | 0.4760052 | 0.08173724 | 0.8225023 | 0.08181581 | 1.177288 | 0.08165991
[5 empty] | 0.09201784 | 0.08264164 |  |  | 0.4752544 | 0.08333993 | 0.8215302 | 0.08342005 | 1.160989 | 0.08326109
[5 empty] | 0.09613722 | 0.0842309 |  |  | 0.4707482 | 0.08494262 | 0.8154264 | 0.08502428 | 1.158042 | 0.08486226
[5 empty] | 0.09421272 | 0.08582016 |  |  | 0.4653526 | 0.08654531 | 0.8071056 | 0.08662851 | 1.140408 | 0.08646344
[5 empty] | 0.09525813 | 0.08740942 |  |  | 0.4604336 | 0.088148 | 0.8031821 | 0.08823274 | 1.133648 | 0.08806461
[5 empty] | 0.08828722 | 0.08899868 |  |  | 0.4563574 | 0.08975069 | 0.7882705 | 0.08983697 | 1.127225 | 0.08966579
[5 empty] | 0.09231376 | 0.09058795 |  |  | 0.4533899 | 0.09135339 | 0.7804851 | 0.0914412 | 1.1153 | 0.09126696
[5 empty] | 0.08535153 | 0.09217721 |  |  | 0.4508972 | 0.09295608 | 0.7726405 | 0.09304544 | 1.093835 | 0.09286814
[5 empty] | 0.08441431 | 0.09376647 |  |  | 0.4430453 | 0.09455877 | 0.7667512 | 0.09464967 | 1.086392 | 0.09446931
[5 empty] | 0.09151587 | 0.09535573 |  |  | 0.4381004 | 0.09616146 | 0.7626316 | 0.0962539 | 1.080932 | 0.09607049
[5 empty] | 0.08362855 | 0.096945 |  |  | 0.4377284 | 0.09776415 | 0.7487961 | 0.09785813 | 1.063218 | 0.09767166
[5 empty] | 0.089661 | 0.09853426 |  |  | 0.4313761 | 0.09936684 | 0.7481373 | 0.09946236 | 1.060969 | 0.09927284
[5 empty] | 0.08462724 | 0.1001235 |  |  | 0.4254701 | 0.1009695 | 0.7362303 | 0.1010666 | 1.052696 | 0.100874
[5 empty] | 0.08654699 | 0.1017128 |  |  | 0.4234353 | 0.1025722 | 0.7326327 | 0.1026708 | 1.038246 | 0.1024752
[5 empty] | 0.08143998 | 0.103302 |  |  | 0.4185663 | 0.1041749 | 0.7252082 | 0.1042751 | 1.024152 | 0.1040764
[5 empty] | 0.07732591 | 0.1048913 |  |  | 0.4114576 | 0.1057776 | 0.7131208 | 0.1058793 | 1.003845 | 0.1056775
[5 empty] | 0.08122452 | 0.1064806 |  |  | 0.4064038 | 0.1073803 | 0.7032344 | 0.1074835 | 0.9924561 | 0.1072787
[5 empty] | 0.07515551 | 0.1080698 |  |  | 0.4028994 | 0.108983 | 0.6984127 | 0.1090878 | 0.9834175 | 0.1088799
[5 empty] | 0.07913861 | 0.1096591 |  |  | 0.394139 | 0.1105857 | 0.6848197 | 0.110692 | 0.9743606 | 0.1104811
[5 empty] | 0.07519354 | 0.1112484 |  |  | 0.3901171 | 0.1121884 | 0.6789193 | 0.1122962 | 0.9642169 | 0.1120822
[5 empty] | 0.07434001 | 0.1128376 |  |  | 0.3873283 | 0.1137911 | 0.6651752 | 0.1139004 | 0.9467181 | 0.1136834
[5 empty] | 0.07659774 | 0.1144269 |  |  | 0.3800671 | 0.1153938 | 0.6597513 | 0.1155047 | 0.9434956 | 0.1152846
[5 empty] | 0.07298646 | 0.1160161 |  |  | 0.3776282 | 0.1169964 | 0.6552116 | 0.1171089 | 0.9358811 | 0.1168858
[5 empty] | 0.07052588 | 0.1176054 |  |  | 0.378406 | 0.1185991 | 0.6499199 | 0.1187131 | 0.9287061 | 0.1184869
[5 empty] | 0.07323571 | 0.1191947 |  |  | 0.3733951 | 0.1202018 | 0.64954 | 0.1203174 | 0.9117021 | 0.1200881
[5 empty] | 0.06913569 | 0.1207839 |  |  | 0.3718901 | 0.1218045 | 0.6449358 | 0.1219216 | 0.9212009 | 0.1216893
[5 empty] | 0.07815097 | 0.1223732 |  |  | 0.3741855 | 0.1234072 | 0.6418712 | 0.1235258 | 0.9142248 | 0.1232905
[5 empty] | 0.08019536 | 0.1239625 |  |  | 0.3713536 | 0.1250099 | 0.6442461 | 0.1251301 | 0.9104324 | 0.1248916
[5 empty] | 0.07726743 | 0.1255517 |  |  | 0.3722605 | 0.1266126 | 0.6406768 | 0.1267343 | 0.9207777 | 0.1264928
[5 empty] | 0.08036572 | 0.127141 |  |  | 0.3713991 | 0.1282153 | 0.6407369 | 0.1283385 | 0.9126439 | 0.128094
[5 empty] | 0.07348878 | 0.1287302 |  |  | 0.3707624 | 0.129818 | 0.6446142 | 0.1299428 | 0.9202139 | 0.1296952
[5 empty] | 0.07863517 | 0.1303195 |  |  | 0.3737434 | 0.1314207 | 0.6478969 | 0.131547 | 0.9178707 | 0.1312963
[5 empty] | 0.07880343 | 0.1319088 |  |  | 0.3736353 | 0.1330234 | 0.6439727 | 0.1331512 | 0.9135973 | 0.1328975
[5 empty] | 0.07099211 | 0.133498 |  |  | 0.3732311 | 0.134626 | 0.6447297 | 0.1347555 | 0.9268766 | 0.1344987
[5 empty] | 0.07819977 | 0.1350873 |  |  | 0.3759238 | 0.1362287 | 0.6486559 | 0.1363597 | 0.9230917 | 0.1360999
[5 empty] | 0.07742496 | 0.1366766 |  |  | 0.3756064 | 0.1378314 | 0.6544392 | 0.1379639 | 0.9294256 | 0.137701
[5 empty] | 0.08166623 | 0.1382658 |  |  | 0.3785721 | 0.1394341 | 0.6503675 | 0.1395682 | 0.9273611 | 0.1393022
[5 empty] | 0.07392213 | 0.1398551 |  |  | 0.3776139 | 0.1410368 | 0.6590289 | 0.1411724 | 0.9289814 | 0.1409034
[5 empty] | 0.07424324 | 0.1414443 |  |  | 0.3829248 | 0.1426395 | 0.6575112 | 0.1427766 | 0.9354693 | 0.1425046
[5 empty] | 0.08179742 | 0.1430336 |  |  | 0.3810041 | 0.1442422 | 0.661789 | 0.1443808 | 0.9439888 | 0.1441057
[5 empty] | 0.08055888 | 0.1446229 |  |  | 0.3853062 | 0.1458449 | 0.6663672 | 0.1459851 | 0.9472862 | 0.1457069
[5 empty] | 0.07948388 | 0.1462121 |  |  | 0.3859757 | 0.1474476 | 0.673258 | 0.1475893 | 0.9493026 | 0.1473081
[5 empty] | 0.08252869 | 0.1478014 |  |  | 0.3938029 | 0.1490503 | 0.6786981 | 0.1491935 | 0.9697243 | 0.1489093
[5 empty] | 0.08664956 | 0.1493906 |  |  | 0.4004781 | 0.150653 | 0.6911238 | 0.1507978 | 0.9848377 | 0.1505104
[5 empty] | 0.08080275 | 0.1509799 |  |  | 0.4049915 | 0.1522556 | 0.6957717 | 0.152402 | 0.9919291 | 0.1521116
[5 empty] | 0.08494453 | 0.1525692 |  |  | 0.4105334 | 0.1538583 | 0.7078784 | 0.1540062 | 1.003485 | 0.1537128
[5 empty] | 0.08403115 | 0.1541584 |  |  | 0.414594 | 0.155461 | 0.7123804 | 0.1556105 | 1.017291 | 0.155314
[5 empty] | 0.08401887 | 0.1557477 |  |  | 0.4197636 | 0.1570637 | 0.7276142 | 0.1572147 | 1.024335 | 0.1569151
[5 empty] | 0.08087258 | 0.157337 |  |  | 0.4258325 | 0.1586664 | 0.7303163 | 0.1588189 | 1.036002 | 0.1585163
[5 empty] | 0.08967444 | 0.1589262 |  |  | 0.4294821 | 0.1602691 | 0.7359247 | 0.1604232 | 1.051499 | 0.1601175
[5 empty] | 0.09145715 | 0.1605155 |  |  | 0.4320473 | 0.1618718 | 0.7442526 | 0.1620274 | 1.059916 | 0.1617187
[5 empty] | 0.08822211 | 0.1621047 |  |  | 0.4358227 | 0.1634745 | 0.7508239 | 0.1636316 | 1.066715 | 0.1633198
[5 empty] | 0.08597071 | 0.163694 |  |  | 0.4394149 | 0.1650772 | 0.75375 | 0.1652359 | 1.080811 | 0.164921
[5 empty] | 0.08570434 | 0.1652833 |  |  | 0.4447305 | 0.1666799 | 0.7611425 | 0.1668401 | 1.082921 | 0.1665222
[5 empty] | 0.08842438 | 0.1668725 |  |  | 0.4478762 | 0.1682826 | 0.7681129 | 0.1684443 | 1.089561 | 0.1681234
[5 empty] | 0.09113222 | 0.1684618 |  |  | 0.4466587 | 0.1698852 | 0.7734728 | 0.1700486 | 1.098648 | 0.1697245
[5 empty] | 0.09682925 | 0.1700511 |  |  | 0.4520846 | 0.1714879 | 0.7769337 | 0.1716528 | 1.110197 | 0.1713257
[5 empty] | 0.09051685 | 0.1716403 |  |  | 0.4532605 | 0.1730906 | 0.784207 | 0.173257 | 1.116325 | 0.1729269
[5 empty] | 0.09119641 | 0.1732296 |  |  | 0.4583932 | 0.1746933 | 0.7892045 | 0.1748612 | 1.130549 | 0.174528
[5 empty] | 0.09786933 | 0.1748188 |  |  | 0.4641892 | 0.176296 | 0.7989374 | 0.1764655 | 1.138684 | 0.1761292
[5 empty] | 0.09055225 | 0.1764081 |  |  | 0.4629552 | 0.1778987 | 0.8008175 | 0.1780697 | 1.138448 | 0.1777304
[5 empty] | 0.09127433 | 0.1779974 |  |  | 0.4703256 | 0.1795014 | 0.8085434 | 0.1796739 | 1.147917 | 0.1793316
[5 empty] | 0.09301419 | 0.1795866 |  |  | 0.4704638 | 0.1811041 | 0.8152737 | 0.1812782 | 1.163775 | 0.1809327
[5 empty] | 0.09474801 | 0.1811759 |  |  | 0.4758557 | 0.1827068 | 0.8210133 | 0.1828824 | 1.162641 | 0.1825339
[5 empty] | 0.09645194 | 0.1827652 |  |  | 0.4768868 | 0.1843095 | 0.8237639 | 0.1844866 | 1.177036 | 0.1841351
[5 empty] | 0.1011022 | 0.1843544 |  |  | 0.482043 | 0.1859122 | 0.8362275 | 0.1860909 | 1.18618 | 0.1857363
[5 empty] | 0.09367481 | 0.1859437 |  |  | 0.4868098 | 0.1875148 | 0.834906 | 0.1876951 | 1.189892 | 0.1873374
[5 empty] | 0.09414607 | 0.1875329 |  |  | 0.4875731 | 0.1891175 | 0.8383014 | 0.1892993 | 1.197494 | 0.1889386
[5 empty] | 0.1014921 | 0.1891222 |  |  | 0.4918185 | 0.1907202 | 0.8419156 | 0.1909036 | 1.205804 | 0.1905398
[5 empty] | 0.09676125 | 0.1907115 |  |  | 0.4916641 | 0.1923229 | 0.8494819 | 0.1925078 | 1.208468 | 0.192141
[5 empty] | 0.0990247 | 0.1923007 |  |  | 0.489924 | 0.1939256 | 0.8477646 | 0.194112 | 1.213354 | 0.1937421
[5 empty] | 0.1022824 | 0.19389 |  |  | 0.4920569 | 0.1955283 | 0.8524006 | 0.1957163 | 1.211574 | 0.1953433
[5 empty] | 0.1035343 | 0.1954793 |  |  | 0.4940623 | 0.197131 | 0.8557891 | 0.1973205 | 1.220027 | 0.1969445
[5 empty] | 0.1047802 | 0.1970685 |  |  | 0.4933399 | 0.1987337 | 0.8541293 | 0.1989247 | 1.219311 | 0.1985457
[5 empty] | 0.1000202 | 0.1986578 |  |  | 0.4988891 | 0.2003364 | 0.8570206 | 0.200529 | 1.216326 | 0.2001468
[5 empty] | 0.104254 | 0.200247 |  |  | 0.4979096 | 0.2019391 | 0.8622623 | 0.2021332 | 1.227871 | 0.201748
[5 empty] | 0.1024817 | 0.2018363 |  |  | 0.500701 | 0.2035418 | 0.8642535 | 0.2037374 | 1.225644 | 0.2033492
[5 empty] | 0.09870305 | 0.2034256 |  |  | 0.4978628 | 0.2051444 | 0.8635936 | 0.2053417 | 1.228444 | 0.2049504
[5 empty] | 0.1019181 | 0.2050148 |  |  | 0.4989946 | 0.2067471 | 0.8682818 | 0.2069459 | 1.237571 | 0.2065515
[5 empty] | 0.1011267 | 0.2066041 |  |  | 0.501496 | 0.2083498 | 0.8683175 | 0.2085501 | 1.235623 | 0.2081527
[5 empty] | 0.1083287 | 0.2081934 |  |  | 0.5034666 | 0.2099525 | 0.8736998 | 0.2101543 | 1.2374 | 0.2097539
[5 empty] | 0.09952416 | 0.2097826 |  |  | 0.505406 | 0.2115552 | 0.8722281 | 0.2117586 | 1.2358 | 0.2113551
[5 empty] | 0.1067129 | 0.2113719 |  |  | 0.5068136 | 0.2131579 | 0.8692016 | 0.2133628 | 1.239022 | 0.2129562
[5 empty] | 0.09889481 | 0.2129611 |  |  | 0.5076892 | 0.2147606 | 0.8719196 | 0.214967 | 1.246465 | 0.2145574
[5 empty] | 0.1090699 | 0.2145504 |  |  | 0.5078323 | 0.2163633 | 0.8736813 | 0.2165713 | 1.251229 | 0.2161586
[5 empty] | 0.09823792 | 0.2161397 |  |  | 0.5078425 | 0.217966 | 0.8739861 | 0.2181755 | 1.242212 | 0.2177598
[5 empty] | 0.1063989 | 0.2177289 |  |  | 0.5102193 | 0.2195687 | 0.8755332 | 0.2197797 | 1.248813 | 0.2193609
[5 empty] | 0.1085528 | 0.2193182 |  |  | 0.5094624 | 0.2211714 | 0.8759219 | 0.221384 | 1.251832 | 0.2209621
[5 empty] | 0.1006994 | 0.2209074 |  |  | 0.5078712 | 0.222774 | 0.8788515 | 0.2229882 | 1.258366 | 0.2225633
[5 empty] | 0.1048387 | 0.2224967 |  |  | 0.5127455 | 0.2243767 | 0.8830211 | 0.2245924 | 1.254016 | 0.2241645
[5 empty] | 0.1049706 | 0.224086 |  |  | 0.5110847 | 0.2259794 | 0.8800302 | 0.2261967 | 1.250579 | 0.2257656
[5 empty] | 0.110095 | 0.2256752 |  |  | 0.5110884 | 0.2275821 | 0.8851779 | 0.2278009 | 1.258656 | 0.2273668
[5 empty] | 0.1052118 | 0.2272645 |  |  | 0.5123563 | 0.2291848 | 0.8851635 | 0.2294051 | 1.260445 | 0.228968
[5 empty] | 0.1003209 | 0.2288538 |  |  | 0.5124879 | 0.2307875 | 0.8877864 | 0.2310094 | 1.263144 | 0.2305692
[5 empty] | 0.1044223 | 0.230443 |  |  | 0.5142828 | 0.2323902 | 0.8913457 | 0.2326136 | 1.264954 | 0.2321703
[5 empty] | 0.1015158 | 0.2320323 |  |  | 0.5151405 | 0.2339929 | 0.8913407 | 0.2342178 | 1.263072 | 0.2337715
[5 empty] | 0.1056014 | 0.2336215 |  |  | 0.5158607 | 0.2355956 | 0.8894708 | 0.2358221 | 1.264399 | 0.2353727
[5 empty] | 0.110679 | 0.2352108 |  |  | 0.514343 | 0.2371983 | 0.8915352 | 0.2374263 | 1.261332 | 0.2369739
[5 empty] | 0.09974843 | 0.2368001 |  |  | 0.5143868 | 0.238801 | 0.8933331 | 0.2390305 | 1.261171 | 0.238575
[5 empty] | 0.1078097 | 0.2383893 |  |  | 0.5160918 | 0.2404036 | 0.8901639 | 0.2406347 | 1.264015 | 0.2401762
[5 empty] | 0.1008626 | 0.2399786 |  |  | 0.5148576 | 0.2420063 | 0.8892268 | 0.242239 | 1.270363 | 0.2417774
[5 empty] | 0.1089072 | 0.2415679 |  |  | 0.5170837 | 0.243609 | 0.891821 | 0.2438432 | 1.264313 | 0.2433786
[5 empty] | 0.09994333 | 0.2431571 |  |  | 0.5146697 | 0.2452117 | 0.8939459 | 0.2454474 | 1.273765 | 0.2449797
[5 empty] | 0.1069709 | 0.2447464 |  |  | 0.5178152 | 0.2468144 | 0.8940007 | 0.2470517 | 1.274218 | 0.2465809
[5 empty] | 0.1099898 | 0.2463356 |  |  | 0.5159198 | 0.2484171 | 0.8886847 | 0.2486559 | 1.26567 | 0.2481821
[5 empty] | 0.105 | 0.2479249 |  |  | 0.5161831 | 0.2500198 | 0.8914971 | 0.2502601 | 1.274121 | 0.2497833
[5 empty] | 0.1089856 | 0.2495142 |  |  | 0.5150046 | 0.2516225 | 0.8954373 | 0.2518644 | 1.263169 | 0.2513844
[5 empty] | 0.1067597 | 0.2511034 |  |  | 0.5161737 | 0.2532252 | 0.887531 | 0.2534686 | 1.262099 | 0.2529856
[5 empty] | 0.1032898 | 0.2526927 |  |  | 0.5116374 | 0.2548279 | 0.8910319 | 0.2550728 | 1.267286 | 0.2545868
[5 empty] | 0.1076033 | 0.254282 |  |  | 0.5087269 | 0.2564306 | 0.8846642 | 0.2566771 | 1.254453 | 0.256188
[5 empty] | 0.1037274 | 0.2558712 |  |  | 0.5057733 | 0.2580332 | 0.8740551 | 0.2582813 | 1.248119 | 0.2577891
[5 empty] | 0.0976895 | 0.2574605 |  |  | 0.5043077 | 0.2596359 | 0.8713319 | 0.2598855 | 1.229706 | 0.2593903
[5 empty] | 0.09951698 | 0.2590497 |  |  | 0.4990612 | 0.2612386 | 0.8561218 | 0.2614898 | 1.222736 | 0.2609915
[5 empty] | 0.09623716 | 0.260639 |  |  | 0.490565 | 0.2628413 | 0.8488521 | 0.263094 | 1.204229 | 0.2625927
[5 empty] | 0.0928774 | 0.2622283 |  |  | 0.4824502 | 0.264444 | 0.83525 | 0.2646982 | 1.188806 | 0.2641938
[5 empty] | 0.09246503 | 0.2638175 |  |  | 0.4789479 | 0.2660467 | 0.8271428 | 0.2663025 | 1.173589 | 0.265795
[5 empty] | 0.0920274 | 0.2654068 |  |  | 0.4708892 | 0.2676494 | 0.8135577 | 0.2679067 | 1.153999 | 0.2673962
[5 empty] | 0.09059186 | 0.2669961 |  |  | 0.4639053 | 0.2692521 | 0.8056219 | 0.2695109 | 1.136157 | 0.2689974
[5 empty] | 0.09618576 | 0.2685853 |  |  | 0.4598274 | 0.2708548 | 0.7956627 | 0.2711151 | 1.129783 | 0.2705985
[5 empty] | 0.09183644 | 0.2701746 |  |  | 0.4500864 | 0.2724575 | 0.7785073 | 0.2727194 | 1.1036 | 0.2721997
[5 empty] | 0.08557125 | 0.2717638 |  |  | 0.4435136 | 0.2740602 | 0.766483 | 0.2743236 | 1.092028 | 0.2738009
[5 empty] | 0.08541172 | 0.2733531 |  |  | 0.4376389 | 0.2756628 | 0.7616164 | 0.2759278 | 1.080483 | 0.2754021
[5 empty] | 0.08828045 | 0.2749424 |  |  | 0.4354091 | 0.2772655 | 0.7490985 | 0.2775321 | 1.065004 | 0.2770032
[5 empty] | 0.088145 | 0.2765316 |  |  | 0.4292596 | 0.2788682 | 0.7424465 | 0.2791363 | 1.054577 | 0.2786044
[5 empty] | 0.08300532 | 0.2781209 |  |  | 0.42649 | 0.2804709 | 0.7308598 | 0.2807405 | 1.040701 | 0.2802056
[5 empty] | 0.08686134 | 0.2797102 |  |  | 0.4162 | 0.2820736 | 0.7269378 | 0.2823448 | 1.033074 | 0.2818068
[5 empty] | 0.088713 | 0.2812994 |  |  | 0.4149893 | 0.2836763 | 0.71398 | 0.283949 | 1.012697 | 0.2834079
[5 empty] | 0.08656023 | 0.2828887 |  |  | 0.4075577 | 0.285279 | 0.7009859 | 0.2855532 | 0.9989688 | 0.2850091
[5 empty] | 0.07940297 | 0.2844779 |  |  | 0.3999047 | 0.2868817 | 0.6968548 | 0.2871575 | 0.991588 | 0.2866103
[5 empty] | 0.08324115 | 0.2860672 |  |  | 0.3947301 | 0.2884844 | 0.6872864 | 0.2887617 | 0.9732542 | 0.2882115
[5 empty] | 0.0750747 | 0.2876565 |  |  | 0.3891336 | 0.2900871 | 0.67498 | 0.2903659 | 0.9561666 | 0.2898126
[5 empty] | 0.08090357 | 0.2892457 |  |  | 0.3840148 | 0.2916898 | 0.6635351 | 0.2919702 | 0.9418245 | 0.2914138
[5 empty] | 0.07972769 | 0.290835 |  |  | 0.3821735 | 0.2932924 | 0.6544511 | 0.2935744 | 0.9285271 | 0.293015
[5 empty] | 0.07554699 | 0.2924242 |  |  | 0.3722094 | 0.2948951 | 0.6463276 | 0.2951786 | 0.9251737 | 0.2946162
[5 empty] | 0.07736141 | 0.2940135 |  |  | 0.370022 | 0.2964978 | 0.638364 | 0.2967829 | 0.9127634 | 0.2962173
[5 empty] | 0.07017088 | 0.2956028 |  |  | 0.3632112 | 0.2981005 | 0.6243597 | 0.2983871 | 0.8974956 | 0.2978185
[5 empty] | 0.06797535 | 0.297192 |  |  | 0.3597766 | 0.2997032 | 0.6140142 | 0.2999913 | 0.8841694 | 0.2994197
[5 empty] | 0.06877473 | 0.2987813 |  |  | 0.3506178 | 0.3013059 | 0.605627 | 0.3015955 | 0.8669841 | 0.3010209
[5 empty] | 0.07256898 | 0.3003706 |  |  | 0.3488347 | 0.3029086 | 0.5952976 | 0.3031998 | 0.856339 | 0.302622
[5 empty] | 0.06935802 | 0.3019598 |  |  | 0.3415268 | 0.3045113 | 0.5891253 | 0.304804 | 0.8327332 | 0.3042232
[5 empty] | 0.06714179 | 0.3035491 |  |  | 0.3376939 | 0.306114 | 0.5755097 | 0.3064082 | 0.8247661 | 0.3058244
[5 empty] | 0.06792022 | 0.3051383 |  |  | 0.3268356 | 0.3077167 | 0.5699502 | 0.3080125 | 0.8038368 | 0.3074256
[5 empty] | 0.06769325 | 0.3067276 |  |  | 0.3248517 | 0.3093194 | 0.5612463 | 0.3096167 | 0.7960446 | 0.3090267
[5 empty] | 0.05946082 | 0.3083169 |  |  | 0.3197418 | 0.3109221 | 0.5499975 | 0.3112209 | 0.7862887 | 0.3106279
[5 empty] | 0.06022286 | 0.3099061 |  |  | 0.3129057 | 0.3125247 | 0.5382031 | 0.3128252 | 0.7625685 | 0.3122291
[5 empty] | 0.05697931 | 0.3114954 |  |  | 0.3040429 | 0.3141274 | 0.5313627 | 0.3144294 | 0.754683 | 0.3138303
[5 empty] | 0.0607301 | 0.3130847 |  |  | 0.3011533 | 0.3157301 | 0.5176758 | 0.3160336 | 0.7423316 | 0.3154314
[5 empty] | 0.06247516 | 0.3146739 |  |  | 0.2922364 | 0.3173328 | 0.5127417 | 0.3176379 | 0.7214135 | 0.3170326
[5 empty] | 0.05521443 | 0.3162632 |  |  | 0.287892 | 0.3189355 | 0.49676 | 0.3192421 | 0.7123279 | 0.3186338