## 1
Общество с ограниченной ответственностью "Инженерная геология" (ООО "ИнжГео") | [11 empty] | Общество с ограниченной ответственностью "Инженерная геология" (ООО "ИнжГео")
Юр. адрес: 117279, г. Москва, ул. Миклухо-Маклая, 36 а, этаж 5, пом. XXIII к. 76-84 | [11 empty] | Юр. адрес: 117279, г. Москва, ул. Миклухо-Маклая, 36 а, этаж 5, пом. XXIII к. 76-84 | [8 empty] | нагр |  |  | X0 | Y0 | R |  | нагр |  |  |  | X0 | Y0 | R | нагр |  |  |  | X0 | Y0 | R |  | нагр |  |  |  | X0 | Y0 | R
Телефон/факс +7 (495) 132-30-00, Адрес электронной почты inbox@inj-geo.ru | [11 empty] | Телефон/факс +7 (495) 132-30-00, Адрес электронной почты inbox@inj-geo.ru | [12 empty] | 0 | [7 empty] | 0 | [6 empty] | 0 | [7 empty] | 0
[21 empty] | девиатор | [6 empty] | девиатор | [6 empty] | девиатор | [7 empty] | девиатор
Испытательная лаборатория ООО «ИнжГео» | [11 empty] | Испытательная лаборатория ООО «ИнжГео» | [8 empty] | x0 | Угол | X | Y |  |  |  | x0 |  | Угол | X | Y |  |  | x0 |  | Угол | X | Y |  |  |  | x0 |  | Угол | X | Y
Адрес места осуществления деятельности лаборатории: г. Москва, просп. Вернадского, д. 51, стр. 1 | [11 empty] | Адрес места осуществления деятельности лаборатории: г. Москва, просп. Вернадского, д. 51, стр. 1 | [9 empty] | 0 | [7 empty] | 0 | [6 empty] | 0 | [7 empty] | 0
Телефон +7(910)4557682, E-mail: slg85@mail.ru | [11 empty] | Телефон +7(910)4557682, E-mail: slg85@mail.ru | [9 empty] | 5 | [7 empty] | 5 | [6 empty] | 5 | [7 empty] | 5
[22 empty] | 10 | [7 empty] | 10 | [6 empty] | 10 | [7 empty] | 10
[12 empty] | Протокол испытаний № 13-63/364 от 28-10-2023 | [9 empty] | 15 | [7 empty] | 15 | [6 empty] | 15 | [7 empty] | 15
[22 empty] | 20 | [7 empty] | 20 | [6 empty] | 20 | [7 empty] | 20
[12 empty] | Наименование и адрес заказчика: Переход трубопровода через р. Енисей | [9 empty] | 25 | [7 empty] | 25 | [6 empty] | 25 | [7 empty] | 25
[12 empty] | Наименование объекта: ООО Регионстрой | [9 empty] | 30 | [7 empty] | 30 | [6 empty] | 30 | [7 empty] | 30
Наименование используемого метода/методики: ГОСТ 12248.4-2020 | [11 empty] | Наименование используемого метода/методики: ГОСТ 12248.3-2020 | [9 empty] | 35 | [7 empty] | 35 | [6 empty] | 35 | [7 empty] | 35
Условия проведения испытания: температура окружающей среды (18 - 25)0С, влажность воздуха (40 - 75)% | [11 empty] | Условия проведения испытания: температура окружающей среды (18 - 25)0С, влажность воздуха (40 - 75)% | [9 empty] | 40 | [7 empty] | 40 | [6 empty] | 40 | [7 empty] | 40
[12 empty] | Дата получение объекта подлежащего испытаниям: 01-10-2023 | [9 empty] | 45 | [7 empty] | 45 | [6 empty] | 45 | [7 empty] | 45
[12 empty] | Дата испытания: 25.10.2022-19.11.2364 | [9 empty] | 50 | [7 empty] | 50 | [6 empty] | 50 | [7 empty] | 50
[22 empty] | 55 | [7 empty] | 55 | [6 empty] | 55 | [7 empty] | 55
Испытание грунтов методом трехосного сжатия | [11 empty] | Испытание грунтов методом трехосного сжатия | [9 empty] | 60 | [7 empty] | 60 | [6 empty] | 60 | [7 empty] | 60
[22 empty] | 65 | [7 empty] | 65 | [6 empty] | 65 | [7 empty] | 65
Лабораторный номер: | [6 empty] | We, д.е. = |  |  |  |  | Лабораторный номер: |  | 1399 |  |  |  | We, д.е. = | 0.194 |  |  | 70 | [7 empty] | 70 | [6 empty] | 70 | [7 empty] | 70
Номер скважины: | [6 empty] | ρ, г/см3 = |  |  |  |  | Номер скважины: |  | BH-160 |  |  |  | ρ, г/см3 = | 1.95 |  |  | 75 | [7 empty] | 75 | [6 empty] | 75 | [7 empty] | 75
Глубина отбора, м: | [6 empty] | ρs, г/см3 = |  |  |  |  | Глубина отбора, м: |  | 6.3 |  |  |  | ρs, г/см3 = | 2.72 |  |  | 80 | [7 empty] | 80 | [6 empty] | 80 | [7 empty] | 80
Наименование грунта: | [6 empty] | e, д.е. = |  |  |  |  | Наименование грунта: |  | Щебенистый грунт, заполнитель суглинок, слабольдистый, легкий пылеватый, после оттаивания текучепластичный |  |  |  | e, д.е. = | 0.6654769 |  |  | 85 | [7 empty] | 85 | [6 empty] | 85 | [7 empty] | 85
Схема проведения опыта: | [6 empty] | IL, д.е. = |  |  |  |  | Схема проведения опыта: |  | КД |  |  |  | IL, д.е. = | 0.8541424 |  |  | 90 | [7 empty] | 90 | [6 empty] | 90 | [7 empty] | 90
[22 empty] | 95 | [7 empty] | 95 | [6 empty] | 95 | [7 empty] | 95
[22 empty] | 100 | [7 empty] | 100 | [6 empty] | 100 | [7 empty] | 100
Результаты испытаний | [11 empty] | Результаты испытаний | [9 empty] | 105 | [7 empty] | 105 | [6 empty] | 105 | [7 empty] | 105
[22 empty] | 110 | [7 empty] | 110 | [6 empty] | 110 | [7 empty] | 110
[22 empty] | 115 | [7 empty] | 115 | [6 empty] | 115 | [7 empty] | 115
[22 empty] | 120 | [7 empty] | 120 | [6 empty] | 120 | [7 empty] | 120
[22 empty] | 125 | [7 empty] | 125 | [6 empty] | 125 | [7 empty] | 125
[22 empty] | 130 | [7 empty] | 130 | [6 empty] | 130 | [7 empty] | 130
[22 empty] | 135 | [7 empty] | 135 | [6 empty] | 135 | [7 empty] | 135
[22 empty] | 140 | [7 empty] | 140 | [6 empty] | 140 | [7 empty] | 140
[22 empty] | 145 | [7 empty] | 145 | [6 empty] | 145 | [7 empty] | 145
[22 empty] | 150 | [7 empty] | 150 | [6 empty] | 150 | [7 empty] | 150
[22 empty] | 155 | [7 empty] | 155 | [6 empty] | 155 | [7 empty] | 155
[22 empty] | 160 | [7 empty] | 160 | [6 empty] | 160 | [7 empty] | 160
[22 empty] | 165 | [7 empty] | 165 | [6 empty] | 165 | [7 empty] | 165
[22 empty] | 170 | [7 empty] | 170 | [6 empty] | 170 | [7 empty] | 170
[22 empty] | 175 | [7 empty] | 175 | [6 empty] | 175 | [7 empty] | 175
[22 empty] | 180 | [7 empty] | 180 | [6 empty] | 180 | [7 empty] | 180
[13 empty] | Давление в камере, Мпа σ3 | Вертикальная нагрузка, Мпа σ1 | Поровое давление, Мпа u
| K0, д.е. | 0.5305284 |  |  |  |  | Коэфф. Точки | [5 empty] | 0.120393 | 0.353439 | [5 empty] | 1 | [6 empty] | σ3,кПа | σ1,кПа | u, кПа |  |  |  | 4
| q_zg, МПа | 0.06387191 | [10 empty] | 0.220393 | 0.6304217 | [27 empty] | δ3, Мпа | δ1-δ3, МПа | δ1, МПа | δ1, КПа
|  |  | Модуль деформации, МПа: | [9 empty] | 0.320393 | 0.9074043 | [21 empty] | С, МПа:
|  |  | Е0= |  | Точки модуля (полное напр.), МПа |  |  |  | 0.06387191 | 0.1021951 | [25 empty] | φ, град:
|  |  | E50 = |  | qf (полное напр.), МПа |  |  |  | 0.2008716 | [26 empty] | E, Мпа
|  |  | Коэф. Поперечной деформации, ϑ = | [9 empty] | Эффективные значения угла внутреннего трения и удельного сцепления ϕ', С' | [13 empty] | x | 0
[13 empty] | ϕ', град. = | 28 | [12 empty] | y |  |  |  | С, кПа | φ,°
[13 empty] | С', МПа = | 0.006
| Исполнитель: | [6 empty] | Морозов Д.С. |  |  |  |  | Исполнитель: |  |  |  |  | Морозов Д.С.
| Начальник исп. лаборатории: | [6 empty] | Семиколенова Л.Г. |  |  |  |  | Начальник исп. лаборатории: |  |  |  |  | Семиколенова Л.Г.
Лист 1 , всего листов 2 | [11 empty] | Лист 2 , всего листов 2
Частичное воспроизведение протокола испытаний без письменного разрешения ООО «ИнжГео» ЗАПРЕЩАЕТСЯ | [11 empty] | Частичное воспроизведение протокола испытаний без письменного разрешения ООО «ИнжГео» ЗАПРЕЩАЕТСЯ
[5 empty] | второй график |  | первый график | [9 empty] | К Пуассона
dev50 | epsE50 | ind | devE0 | epsE0 | dev | eps | sigma |  | dev1 | eps1 | dev2 | eps2 | dev3 | eps3 |  | Глины
0.08047861 | 0.002077454 |  |  |  | 0.03832315 | 0.0006924847 |  |  | 0 | 0 | 0 | 0 | 0 | 0 |  | < 0 | 0,20-0,30
ind |  |  |  |  | 0.08047861 | 0.002077454 |  |  | 0.06408766 | 0.00115804 | 0.1086576 | 0.001178613 | 0.1761034 | 0.001087032 |  | 0-0,25 | 0,30-0,38
2 |  |  |  |  | 0.08806715 | 0.003185323 |  |  | 0.116523 | 0.00391582 | 0.1826991 | 0.003207692 | 0.2935056 | 0.003559837 |  | 0,25< | 0,38-0,45
E0 |  |  |  |  | 0.087723 | 0.004777985 |  |  | 0.1238198 | 0.004805699 | 0.2050143 | 0.004303099 | 0.3187137 | 0.004800332 |  | Суглинки | 0,35-0,37
epsE0 | devE0 |  |  |  | 0.09601728 | 0.006370646 |  |  | 0.1358475 | 0.006407599 | 0.2326941 | 0.006415383 | 0.3435 | 0.006400443 |  | Пески и супеси | 0,30-0,35
0.0006924847 | 0.03832315 |  |  |  | 0.10308 | 0.007963308 |  |  | 0.1448492 | 0.008009498 | 0.2517442 | 0.008019229 | 0.3703255 | 0.008000554
[5 empty] | 0.1030411 | 0.00955597 |  |  | 0.155506 | 0.009611398 | 0.2690975 | 0.009623075 | 0.3943975 | 0.009600665
График E50 |  | График E |  |  | 0.1170306 | 0.01114863 |  |  | 0.1636994 | 0.0112133 | 0.2856733 | 0.01122692 | 0.4165237 | 0.01120078
eps | q | sigma |  |  | 0.1271786 | 0.01274129 |  |  | 0.1724106 | 0.0128152 | 0.2976907 | 0.01283077 | 0.4366116 | 0.01280089
Горизонтальная линия E50 |  | Касательная |  |  | 0.1286149 | 0.01433395 |  |  | 0.1797209 | 0.0144171 | 0.3112692 | 0.01443461 | 0.4513687 | 0.014401
0 |  | a | b |  | 0.1204696 | 0.01592662 |  |  | 0.1841116 | 0.016019 | 0.3196279 | 0.01603846 | 0.4674025 | 0.01600111
|  |  | 0 |  | 0.1298728 | 0.01751928 |  |  | 0.188964 | 0.0176209 | 0.3319862 | 0.0176423 | 0.4801205 | 0.01760122
Вертикальная линия E50 |  | p1 и p2 |  |  | 0.1309543 | 0.01911194 |  |  | 0.1933595 | 0.0192228 | 0.3401634 | 0.01924615 | 0.4900304 | 0.01920133
| 0 | 0 |  |  | 0.1278441 | 0.0207046 |  |  | 0.1973793 | 0.0208247 | 0.3485786 | 0.02084999 | 0.5032395 | 0.02080144
[5 empty] | 0.1296724 | 0.02229726 |  |  | 0.2028046 | 0.0224266 | 0.3537513 | 0.02245384 | 0.5096555 | 0.02240155
Касательная линия E50 |  |  |  |  | 0.1285452 | 0.02388992 |  |  | 0.2053169 | 0.02402849 | 0.3589007 | 0.02405769 | 0.5194859 | 0.02400166
0 | 0 | Горизонтальная 1 |  |  | 0.1313916 | 0.02548259 |  |  | 0.2088168 | 0.02563039 | 0.3631563 | 0.02566153 | 0.524538 | 0.02560177
[5 empty] | 0.1451804 | 0.02707525 |  |  | 0.21061 | 0.02723229 | 0.3706291 | 0.02726538 | 0.5297751 | 0.02720188
Горизонтальная линия qкр |  |  |  |  | 0.1479001 | 0.02866791 |  |  | 0.2127199 | 0.02883419 | 0.3761616 | 0.02886922 | 0.538794 | 0.02880199
Горизонтальная линия q |  | Горизонтальная 2 |  |  | 0.1375391 | 0.03026057 |  |  | 0.2164294 | 0.03043609 | 0.3800236 | 0.03047307 | 0.5433519 | 0.0304021
0 |  | 0 |  |  | 0.1510858 | 0.03185323 |  |  | 0.2184214 | 0.03203799 | 0.3821849 | 0.03207692 | 0.5486057 | 0.03200222
[5 empty] | 0.1525285 | 0.03344589 |  |  | 0.2202787 | 0.03363989 | 0.3861154 | 0.03368076 | 0.5583127 | 0.03360233
Вертикальная линия q |  |  |  |  | 0.1528556 | 0.03503856 |  |  | 0.2228844 | 0.03524179 | 0.3905849 | 0.03528461 | 0.56313 | 0.03520244
| 0 |  |  |  | 0.1510557 | 0.03663122 |  |  | 0.2240213 | 0.03684369 | 0.3936632 | 0.03688845 | 0.5662146 | 0.03680255
[5 empty] | 0.147117 | 0.03822388 |  |  | 0.2260724 | 0.03844559 | 0.3969201 | 0.0384923 | 0.5701238 | 0.03840266
[5 empty] | 0.1580281 | 0.03981654 |  |  | 0.2281206 | 0.04004749 | 0.4005256 | 0.04009614 | 0.5727145 | 0.04000277
[5 empty] | 0.1537772 | 0.0414092 |  |  | 0.2294487 | 0.04164939 | 0.4037494 | 0.04169999 | 0.579444 | 0.04160288
[5 empty] | 0.1453528 | 0.04300186 |  |  | 0.2313398 | 0.04325129 | 0.4041615 | 0.04330384 | 0.5792694 | 0.04320299
[5 empty] | 0.1587434 | 0.04459453 |  |  | 0.2301767 | 0.04485319 | 0.4061315 | 0.04490768 | 0.5836477 | 0.0448031
[5 empty] | 0.1609572 | 0.04618719 |  |  | 0.2317423 | 0.04645509 | 0.4070293 | 0.04651153 | 0.5870113 | 0.04640321
[5 empty] | 0.1499407 | 0.04777985 |  |  | 0.233046 | 0.04805699 | 0.4100287 | 0.04811537 | 0.5816916 | 0.04800332
[5 empty] | 0.158833 | 0.04937251 |  |  | 0.2324199 | 0.04965889 | 0.407409 | 0.04971922 | 0.5865972 | 0.04960343
[5 empty] | 0.1566304 | 0.05096517 |  |  | 0.2316591 | 0.05126079 | 0.4061774 | 0.05132306 | 0.5806254 | 0.05120354
[5 empty] | 0.1443388 | 0.05255783 |  |  | 0.2315594 | 0.05286269 | 0.4073977 | 0.05292691 | 0.5807089 | 0.05280366
[5 empty] | 0.1499645 | 0.0541505 |  |  | 0.2313298 | 0.05446459 | 0.4047857 | 0.05453076 | 0.5832702 | 0.05440377
[5 empty] | 0.1555136 | 0.05574316 |  |  | 0.2306794 | 0.05606649 | 0.4073574 | 0.0561346 | 0.577532 | 0.05600388
[5 empty] | 0.155992 | 0.05733582 |  |  | 0.2308172 | 0.05766839 | 0.4034287 | 0.05773845 | 0.5797168 | 0.05760399
[5 empty] | 0.1434061 | 0.05892848 |  |  | 0.2281521 | 0.05927029 | 0.4018154 | 0.05934229 | 0.5775472 | 0.0592041
[5 empty] | 0.1517618 | 0.06052114 |  |  | 0.2288931 | 0.06087219 | 0.4034335 | 0.06094614 | 0.5771459 | 0.06080421
[5 empty] | 0.1440653 | 0.0621138 |  |  | 0.2273494 | 0.06247409 | 0.4005989 | 0.06254998 | 0.5737355 | 0.06240432
[5 empty] | 0.1463227 | 0.06370646 |  |  | 0.2270297 | 0.06407599 | 0.3985274 | 0.06415383 | 0.5707384 | 0.06400443
[5 empty] | 0.1525401 | 0.06529913 |  |  | 0.2260433 | 0.06567789 | 0.395035 | 0.06575768 | 0.5658775 | 0.06560454
[5 empty] | 0.1497236 | 0.06689179 |  |  | 0.223399 | 0.06727979 | 0.3928375 | 0.06736152 | 0.5619751 | 0.06720465
[5 empty] | 0.1438794 | 0.06848445 |  |  | 0.2218059 | 0.06888168 | 0.3930509 | 0.06896537 | 0.559154 | 0.06880476
[5 empty] | 0.1510135 | 0.07007711 |  |  | 0.2224729 | 0.07048358 | 0.391991 | 0.07056921 | 0.5553368 | 0.07040487
[5 empty] | 0.150132 | 0.07166977 |  |  | 0.2203092 | 0.07208548 | 0.3899738 | 0.07217306 | 0.553146 | 0.07200499
[5 empty] | 0.1462411 | 0.07326243 |  |  | 0.2197236 | 0.07368738 | 0.3863151 | 0.07377691 | 0.5534042 | 0.0736051
[5 empty] | 0.1353468 | 0.0748551 |  |  | 0.2182251 | 0.07528928 | 0.3821308 | 0.07538075 | 0.5479341 | 0.07520521
[5 empty] | 0.1384554 | 0.07644776 |  |  | 0.2159229 | 0.07689118 | 0.3802369 | 0.0769846 | 0.5457582 | 0.07680532
[5 empty] | 0.1465728 | 0.07804042 |  |  | 0.2157259 | 0.07849308 | 0.3773492 | 0.07858844 | 0.5424992 | 0.07840543
[5 empty] | 0.1466541 | 0.07963308 |  |  | 0.212943 | 0.08009498 | 0.3765836 | 0.08019229 | 0.5388761 | 0.08000554
[5 empty] | 0.1336093 | 0.08122574 |  |  | 0.2125814 | 0.08169688 | 0.3726381 | 0.08179613 | 0.5356689 | 0.08160565
[5 empty] | 0.1384552 | 0.0828184 |  |  | 0.209835 | 0.08329878 | 0.3725687 | 0.08339998 | 0.5303086 | 0.08320576
[5 empty] | 0.1422116 | 0.08441107 |  |  | 0.2099329 | 0.08490068 | 0.3677154 | 0.08500383 | 0.5253688 | 0.08480587
[5 empty] | 0.1278986 | 0.08600373 |  |  | 0.2081043 | 0.08650258 | 0.3664298 | 0.08660767 | 0.5244233 | 0.08640598
[5 empty] | 0.1265361 | 0.08759639 |  |  | 0.2047786 | 0.08810448 | 0.3624638 | 0.08821152 | 0.5145455 | 0.08800609
[5 empty] | 0.1321438 | 0.08918905 |  |  | 0.2036851 | 0.08970638 | 0.3574692 | 0.08981536 | 0.5138093 | 0.0896062
[5 empty] | 0.1377419 | 0.09078171 |  |  | 0.2012531 | 0.09130828 | 0.3548978 | 0.09141921 | 0.5080881 | 0.09120631
[5 empty] | 0.1273501 | 0.09237437 |  |  | 0.199812 | 0.09291018 | 0.3499013 | 0.09302305 | 0.5041557 | 0.09280643
[5 empty] | 0.1249883 | 0.09396704 |  |  | 0.1961911 | 0.09451208 | 0.3482316 | 0.0946269 | 0.4940856 | 0.09440654
[5 empty] | 0.1306766 | 0.0955597 |  |  | 0.1950197 | 0.09611398 | 0.3426404 | 0.09623075 | 0.4918515 | 0.09600665
[5 empty] | 0.1204135 | 0.09715236 |  |  | 0.1933271 | 0.09771588 | 0.3403796 | 0.09783459 | 0.489527 | 0.09760676
[5 empty] | 0.1310544 | 0.09874502 |  |  | 0.1918764 | 0.09931778 | 0.337837 | 0.09943844 | 0.4830289 | 0.09920687
[5 empty] | 0.1195915 | 0.1003377 |  |  | 0.1886623 | 0.1009197 | 0.3332381 | 0.1010423 | 0.4793996 | 0.100807
[5 empty] | 0.1150533 | 0.1019303 |  |  | 0.187605 | 0.1025216 | 0.3309744 | 0.1026461 | 0.4738264 | 0.1024071
[5 empty] | 0.1124683 | 0.103523 |  |  | 0.1856464 | 0.1041235 | 0.3269198 | 0.10425 | 0.4647145 | 0.1040072
[5 empty] | 0.121865 | 0.1051157 |  |  | 0.1822286 | 0.1057254 | 0.3205487 | 0.1058538 | 0.4587695 | 0.1056073
[5 empty] | 0.1162718 | 0.1067083 |  |  | 0.1812934 | 0.1073273 | 0.3171351 | 0.1074577 | 0.4548967 | 0.1072074
[5 empty] | 0.1127173 | 0.108301 |  |  | 0.177483 | 0.1089292 | 0.3162531 | 0.1090615 | 0.4502015 | 0.1088075
[5 empty] | 0.11423 | 0.1098937 |  |  | 0.1754392 | 0.1105311 | 0.308877 | 0.1106654 | 0.4432893 | 0.1104076
[5 empty] | 0.1068384 | 0.1114863 |  |  | 0.1727041 | 0.112133 | 0.3050809 | 0.1122692 | 0.4358655 | 0.1120078
[5 empty] | 0.110571 | 0.113079 |  |  | 0.1709197 | 0.1137349 | 0.3049389 | 0.113873 | 0.4303357 | 0.1136079
[5 empty] | 0.1154562 | 0.1146716 |  |  | 0.1708279 | 0.1153368 | 0.3011251 | 0.1154769 | 0.429605 | 0.115208
[5 empty] | 0.1085227 | 0.1162643 |  |  | 0.1678707 | 0.1169387 | 0.2978138 | 0.1170807 | 0.4212791 | 0.1168081
[5 empty] | 0.1007988 | 0.117857 |  |  | 0.1669902 | 0.1185406 | 0.2926789 | 0.1186846 | 0.4235632 | 0.1184082
[5 empty] | 0.1133131 | 0.1194496 |  |  | 0.1663283 | 0.1201425 | 0.2915948 | 0.1202884 | 0.4207627 | 0.1200083
[5 empty] | 0.1080941 | 0.1210423 |  |  | 0.166127 | 0.1217444 | 0.2934356 | 0.1218923 | 0.4180832 | 0.1216084
[5 empty] | 0.1060965 | 0.1226349 |  |  | 0.165328 | 0.1233463 | 0.2913753 | 0.1234961 | 0.4194155 | 0.1232085
[5 empty] | 0.1011497 | 0.1242276 |  |  | 0.1653621 | 0.1249482 | 0.2912149 | 0.1251 | 0.4178228 | 0.1248086
[5 empty] | 0.1052434 | 0.1258203 |  |  | 0.1650576 | 0.1265501 | 0.2916677 | 0.1267038 | 0.4154834 | 0.1264088
[5 empty] | 0.1073754 | 0.1274129 |  |  | 0.1661115 | 0.128152 | 0.2923241 | 0.1283077 | 0.4164895 | 0.1280089
[5 empty] | 0.1125436 | 0.1290056 |  |  | 0.1649206 | 0.1297539 | 0.2929788 | 0.1299115 | 0.4174333 | 0.129609
[5 empty] | 0.1117461 | 0.1305983 |  |  | 0.1668818 | 0.1313558 | 0.2918261 | 0.1315154 | 0.4200072 | 0.1312091
[5 empty] | 0.1089806 | 0.1321909 |  |  | 0.1653921 | 0.1329577 | 0.2928608 | 0.1331192 | 0.4169034 | 0.1328092
[5 empty] | 0.1162451 | 0.1337836 |  |  | 0.1671483 | 0.1345596 | 0.2943773 | 0.134723 | 0.4193141 | 0.1344093
[5 empty] | 0.1095374 | 0.1353762 |  |  | 0.1676474 | 0.1361615 | 0.2929703 | 0.1363269 | 0.4205316 | 0.1360094
[5 empty] | 0.1128556 | 0.1369689 |  |  | 0.1688864 | 0.1377634 | 0.2964342 | 0.1379307 | 0.4215481 | 0.1376095
[5 empty] | 0.1121975 | 0.1385616 |  |  | 0.167962 | 0.1393653 | 0.2976635 | 0.1395346 | 0.4263559 | 0.1392096
[5 empty] | 0.1085609 | 0.1401542 |  |  | 0.1678713 | 0.1409672 | 0.296053 | 0.1411384 | 0.4277473 | 0.1408097
[5 empty] | 0.1159739 | 0.1417469 |  |  | 0.1689112 | 0.1425691 | 0.299197 | 0.1427423 | 0.4249145 | 0.1424099
[5 empty] | 0.1156925 | 0.1433395 |  |  | 0.1688356 | 0.144171 | 0.2992805 | 0.1443461 | 0.4265783 | 0.14401
[5 empty] | 0.1097247 | 0.1449322 |  |  | 0.1702621 | 0.1457729 | 0.3004301 | 0.14595 | 0.4295061 | 0.1456101
[5 empty] | 0.1100074 | 0.1465249 |  |  | 0.1735134 | 0.1473748 | 0.3049505 | 0.1475538 | 0.4388735 | 0.1472102
[5 empty] | 0.1134774 | 0.1481175 |  |  | 0.1755964 | 0.1489767 | 0.3076773 | 0.1491577 | 0.4394465 | 0.1488103
[5 empty] | 0.1240713 | 0.1497102 |  |  | 0.178218 | 0.1505786 | 0.3130461 | 0.1507615 | 0.4495914 | 0.1504104
[5 empty] | 0.121726 | 0.1513029 |  |  | 0.178885 | 0.1521805 | 0.3165923 | 0.1523653 | 0.4550744 | 0.1520105
[5 empty] | 0.1113783 | 0.1528955 |  |  | 0.1818043 | 0.1537824 | 0.3208515 | 0.1539692 | 0.4578616 | 0.1536106
[5 empty] | 0.1179649 | 0.1544882 |  |  | 0.1834827 | 0.1553843 | 0.3233592 | 0.155573 | 0.4660193 | 0.1552107
[5 empty] | 0.1154227 | 0.1560808 |  |  | 0.1869272 | 0.1569862 | 0.327251 | 0.1571769 | 0.4682136 | 0.1568109
[5 empty] | 0.1206899 | 0.1576735 |  |  | 0.1889446 | 0.1585881 | 0.3328624 | 0.1587807 | 0.4733107 | 0.158411
[5 empty] | 0.1178501 | 0.1592662 |  |  | 0.190191 | 0.16019 | 0.3322807 | 0.1603846 | 0.4818584 | 0.1600111
[5 empty] | 0.1219822 | 0.1608588 |  |  | 0.1918626 | 0.1617919 | 0.3372341 | 0.1619884 | 0.483253 | 0.1616112
[5 empty] | 0.1330883 | 0.1624515 |  |  | 0.1944944 | 0.1633938 | 0.3388167 | 0.1635923 | 0.4853483 | 0.1632113
[5 empty] | 0.1231703 | 0.1640441 |  |  | 0.1950894 | 0.1649957 | 0.3450338 | 0.1651961 | 0.4907519 | 0.1648114
[5 empty] | 0.1292304 | 0.1656368 |  |  | 0.1969506 | 0.1665976 | 0.3457905 | 0.1668 | 0.4949712 | 0.1664115
[5 empty] | 0.1232705 | 0.1672295 |  |  | 0.1987808 | 0.1681995 | 0.3463921 | 0.1684038 | 0.4997135 | 0.1680116
[5 empty] | 0.1252925 | 0.1688221 |  |  | 0.2000831 | 0.1698014 | 0.3510438 | 0.1700077 | 0.5023864 | 0.1696117
[5 empty] | 0.1272986 | 0.1704148 |  |  | 0.2004603 | 0.1714033 | 0.3557508 | 0.1716115 | 0.5057972 | 0.1712119
[5 empty] | 0.1392907 | 0.1720075 |  |  | 0.2028155 | 0.1730052 | 0.3561183 | 0.1732153 | 0.5112533 | 0.172812
[5 empty] | 0.1412708 | 0.1736001 |  |  | 0.2038516 | 0.1746071 | 0.3604515 | 0.1748192 | 0.5151621 | 0.1744121
[5 empty] | 0.1352409 | 0.1751928 |  |  | 0.2055716 | 0.176209 | 0.3596557 | 0.176423 | 0.5193312 | 0.1760122
[5 empty] | 0.1322155 | 0.1767854 |  |  | 0.2075784 | 0.1778109 | 0.3650361 | 0.1780269 | 0.5206704 | 0.1776123
[5 empty] | 0.1332461 | 0.1783781 |  |  | 0.2083363 | 0.1794128 | 0.3672862 | 0.1796307 | 0.5244621 | 0.1792124
[5 empty] | 0.1383087 | 0.1799708 |  |  | 0.2087667 | 0.1810147 | 0.3685728 | 0.1812346 | 0.5263234 | 0.1808125
[5 empty] | 0.140369 | 0.1815634 |  |  | 0.2114187 | 0.1826166 | 0.369807 | 0.1828384 | 0.5341268 | 0.1824126
[5 empty] | 0.1323924 | 0.1831561 |  |  | 0.2122416 | 0.1842185 | 0.375899 | 0.1844423 | 0.537845 | 0.1840127
[5 empty] | 0.1483445 | 0.1847487 |  |  | 0.2132846 | 0.1858204 | 0.3773594 | 0.1860461 | 0.5391506 | 0.1856129
[5 empty] | 0.1501908 | 0.1863414 |  |  | 0.2151971 | 0.1874223 | 0.3790985 | 0.18765 | 0.541916 | 0.187213
[5 empty] | 0.136897 | 0.1879341 |  |  | 0.2167282 | 0.1890242 | 0.3819265 | 0.1892538 | 0.546714 | 0.1888131
[5 empty] | 0.1484285 | 0.1895267 |  |  | 0.2167271 | 0.1906261 | 0.3816541 | 0.1908576 | 0.5479171 | 0.1904132
[5 empty] | 0.139821 | 0.1911194 |  |  | 0.2179616 | 0.192228 | 0.3857081 | 0.1924615 | 0.5514713 | 0.1920133
[5 empty] | 0.1462016 | 0.1927121 |  |  | 0.2190212 | 0.1938299 | 0.3860958 | 0.1940653 | 0.5496766 | 0.1936134
[5 empty] | 0.1385738 | 0.1943047 |  |  | 0.2200687 | 0.1954318 | 0.3873623 | 0.1956692 | 0.5508516 | 0.1952135
[5 empty] | 0.1489377 | 0.1958974 |  |  | 0.220904 | 0.1970337 | 0.3876074 | 0.197273 | 0.5569959 | 0.1968136
[5 empty] | 0.148293 | 0.19749 |  |  | 0.221527 | 0.1986356 | 0.3862306 | 0.1988769 | 0.555709 | 0.1984137
[5 empty] | 0.1436397 | 0.1990827 |  |  | 0.2213373 | 0.2002375 | 0.3909317 | 0.2004807 | 0.5545904 | 0.2000138
[5 empty] | 0.1409777 | 0.2006754 |  |  | 0.2221349 | 0.2018394 | 0.3892102 | 0.2020846 | 0.5591397 | 0.201614
[5 empty] | 0.1473067 | 0.202268 |  |  | 0.2224196 | 0.2034413 | 0.391866 | 0.2036884 | 0.5598565 | 0.2032141
[5 empty] | 0.1396267 | 0.2038607 |  |  | 0.2215911 | 0.2050432 | 0.3928986 | 0.2052923 | 0.5606401 | 0.2048142
[5 empty] | 0.1479376 | 0.2054533 |  |  | 0.2226492 | 0.2066451 | 0.3932077 | 0.2068961 | 0.5638902 | 0.2064143
[5 empty] | 0.1452392 | 0.207046 |  |  | 0.2242939 | 0.208247 | 0.394193 | 0.2084999 | 0.5641064 | 0.2080144
[5 empty] | 0.1415314 | 0.2086387 |  |  | 0.2241249 | 0.2098489 | 0.3955542 | 0.2101038 | 0.562788 | 0.2096145
[5 empty] | 0.143814 | 0.2102313 |  |  | 0.2235419 | 0.2114508 | 0.3954909 | 0.2117076 | 0.5668347 | 0.2112146
[5 empty] | 0.153087 | 0.211824 |  |  | 0.2236449 | 0.2130527 | 0.3952029 | 0.2133115 | 0.567546 | 0.2128147
[5 empty] | 0.1523502 | 0.2134167 |  |  | 0.2244337 | 0.2146546 | 0.3979896 | 0.2149153 | 0.5683215 | 0.2144148
[5 empty] | 0.1456035 | 0.2150093 |  |  | 0.2258079 | 0.2162565 | 0.396551 | 0.2165192 | 0.5655606 | 0.216015
[5 empty] | 0.1508468 | 0.216602 |  |  | 0.2258676 | 0.2178584 | 0.3961865 | 0.218123 | 0.5668628 | 0.2176151
[5 empty] | 0.1520798 | 0.2181946 |  |  | 0.2258124 | 0.2194603 | 0.399896 | 0.2197269 | 0.5701278 | 0.2192152
[5 empty] | 0.1573026 | 0.2197873 |  |  | 0.2272422 | 0.2210622 | 0.400379 | 0.2213307 | 0.5719551 | 0.2208153
[5 empty] | 0.150515 | 0.22138 |  |  | 0.2264569 | 0.2226641 | 0.3973352 | 0.2229346 | 0.5739441 | 0.2224154
[5 empty] | 0.1497168 | 0.2229726 |  |  | 0.2281561 | 0.224266 | 0.3978643 | 0.2245384 | 0.5702944 | 0.2240155
[5 empty] | 0.152908 | 0.2245653 |  |  | 0.2272398 | 0.2258678 | 0.4014659 | 0.2261423 | 0.5754056 | 0.2256156
[5 empty] | 0.1540884 | 0.226158 |  |  | 0.2278077 | 0.2274697 | 0.3988399 | 0.2277461 | 0.5743771 | 0.2272157
[5 empty] | 0.1512578 | 0.2277506 |  |  | 0.2287597 | 0.2290716 | 0.4008857 | 0.2293499 | 0.5732085 | 0.2288158
[5 empty] | 0.1514162 | 0.2293433 |  |  | 0.2286955 | 0.2306735 | 0.4034031 | 0.2309538 | 0.5733994 | 0.230416
[5 empty] | 0.1425634 | 0.2309359 |  |  | 0.2283151 | 0.2322754 | 0.4027917 | 0.2325576 | 0.5766492 | 0.2320161
[5 empty] | 0.1506993 | 0.2325286 |  |  | 0.2286181 | 0.2338773 | 0.4014512 | 0.2341615 | 0.5780576 | 0.2336162
[5 empty] | 0.1438237 | 0.2341213 |  |  | 0.2287044 | 0.2354792 | 0.4026814 | 0.2357653 | 0.5760239 | 0.2352163
[5 empty] | 0.1489366 | 0.2357139 |  |  | 0.2278739 | 0.2370811 | 0.4046818 | 0.2373692 | 0.5764479 | 0.2368164
[5 empty] | 0.1460378 | 0.2373066 |  |  | 0.2284263 | 0.238683 | 0.4027521 | 0.238973 | 0.5786289 | 0.2384165
[5 empty] | 0.1461272 | 0.2388992 |  |  | 0.2302614 | 0.2402849 | 0.403192 | 0.2405769 | 0.5759665 | 0.2400166
[5 empty] | 0.1432047 | 0.2404919 |  |  | 0.2286792 | 0.2418868 | 0.4050012 | 0.2421807 | 0.5751603 | 0.2416167
[5 empty] | 0.1482701 | 0.2420846 |  |  | 0.2292792 | 0.2434887 | 0.4018793 | 0.2437846 | 0.5790097 | 0.2432168
[5 empty] | 0.1523233 | 0.2436772 |  |  | 0.2305615 | 0.2450906 | 0.403826 | 0.2453884 | 0.5762144 | 0.2448169
[5 empty] | 0.1513642 | 0.2452699 |  |  | 0.2289258 | 0.2466925 | 0.404741 | 0.2469922 | 0.5763738 | 0.2464171
[5 empty] | 0.1433926 | 0.2468626 |  |  | 0.2285719 | 0.2482944 | 0.4060239 | 0.2485961 | 0.5760875 | 0.2480172
[5 empty] | 0.1564085 | 0.2484552 |  |  | 0.2297996 | 0.2498963 | 0.4059745 | 0.2501999 | 0.5772551 | 0.2496173
[5 empty] | 0.1513992 | 0.2500479 |  |  | 0.2305088 | 0.2514982 | 0.4024924 | 0.2518038 | 0.5807736 | 0.2512174
[5 empty] | 0.1551072 | 0.2516405 |  |  | 0.2296168 | 0.2531001 | 0.4027273 | 0.2534076 | 0.5750734 | 0.2528175
[5 empty] | 0.1484598 | 0.2532332 |  |  | 0.2273905 | 0.254702 | 0.4030156 | 0.2550115 | 0.572737 | 0.2544176
[5 empty] | 0.1444966 | 0.2548259 |  |  | 0.226088 | 0.2563039 | 0.3989592 | 0.2566153 | 0.5735105 | 0.2560177
[5 empty] | 0.152257 | 0.2564185 |  |  | 0.2260677 | 0.2579058 | 0.3967609 | 0.2582192 | 0.5650402 | 0.2576178
[5 empty] | 0.1457805 | 0.2580112 |  |  | 0.2226877 | 0.2595077 | 0.3928235 | 0.259823 | 0.5606722 | 0.2592179
[5 empty] | 0.1371067 | 0.2596038 |  |  | 0.2207063 | 0.2611096 | 0.3878499 | 0.2614269 | 0.5539526 | 0.2608181
[5 empty] | 0.1362752 | 0.2611965 |  |  | 0.2185817 | 0.2627115 | 0.3862428 | 0.2630307 | 0.5526277 | 0.2624182
[5 empty] | 0.1453254 | 0.2627892 |  |  | 0.2159722 | 0.2643134 | 0.3815052 | 0.2646346 | 0.5452437 | 0.2640183
[5 empty] | 0.1382968 | 0.2643818 |  |  | 0.2124358 | 0.2659153 | 0.3760398 | 0.2662384 | 0.5338467 | 0.2656184
[5 empty] | 0.1392291 | 0.2659745 |  |  | 0.210131 | 0.2675172 | 0.3688494 | 0.2678422 | 0.5267828 | 0.2672185
[5 empty] | 0.1351616 | 0.2675672 |  |  | 0.2077159 | 0.2691191 | 0.3643368 | 0.2694461 | 0.5195984 | 0.2688186
[5 empty] | 0.137134 | 0.2691598 |  |  | 0.2025487 | 0.270721 | 0.356605 | 0.2710499 | 0.5114395 | 0.2704187
[5 empty] | 0.1321858 | 0.2707525 |  |  | 0.2006877 | 0.2723229 | 0.3517567 | 0.2726538 | 0.5074523 | 0.2720188
[5 empty] | 0.1263564 | 0.2723451 |  |  | 0.1969911 | 0.2739248 | 0.3483947 | 0.2742576 | 0.4959831 | 0.2736189
[5 empty] | 0.1326801 | 0.2739378 |  |  | 0.1945163 | 0.2755267 | 0.3453214 | 0.2758615 | 0.4916739 | 0.2752191
[5 empty] | 0.1310524 | 0.2755305 |  |  | 0.1942471 | 0.2771286 | 0.3392484 | 0.2774653 | 0.4881123 | 0.2768192
[5 empty] | 0.1324186 | 0.2771231 |  |  | 0.1909692 | 0.2787305 | 0.33626 | 0.2790692 | 0.4828286 | 0.2784193
[5 empty] | 0.1307787 | 0.2787158 |  |  | 0.1889823 | 0.2803324 | 0.3299558 | 0.280673 | 0.4758225 | 0.2800194
[5 empty] | 0.1141326 | 0.2803084 |  |  | 0.1857864 | 0.2819343 | 0.3268357 | 0.2822769 | 0.4707937 | 0.2816195
[5 empty] | 0.1264802 | 0.2819011 |  |  | 0.1829813 | 0.2835362 | 0.3232994 | 0.2838807 | 0.4649417 | 0.2832196
[5 empty] | 0.1228214 | 0.2834938 |  |  | 0.1814668 | 0.2851381 | 0.3199466 | 0.2854845 | 0.4556663 | 0.2848197
[5 empty] | 0.1141562 | 0.2850864 |  |  | 0.1787429 | 0.28674 | 0.3146771 | 0.2870884 | 0.448367 | 0.2864198
[5 empty] | 0.1084844 | 0.2866791 |  |  | 0.1753094 | 0.2883419 | 0.3125907 | 0.2886922 | 0.4447436 | 0.2880199
[5 empty] | 0.1108059 | 0.2882718 |  |  | 0.1728662 | 0.2899438 | 0.3063871 | 0.2902961 | 0.4373958 | 0.2896201
[5 empty] | 0.1111207 | 0.2898644 |  |  | 0.171013 | 0.2915457 | 0.3039661 | 0.2918999 | 0.429623 | 0.2912202
[5 empty] | 0.1094286 | 0.2914571 |  |  | 0.1701498 | 0.2931476 | 0.2984274 | 0.2935038 | 0.4279251 | 0.2928203
[5 empty] | 0.1037296 | 0.2930497 |  |  | 0.1674765 | 0.2947495 | 0.2944708 | 0.2951076 | 0.4218016 | 0.2944204
[5 empty] | 0.1010235 | 0.2946424 |  |  | 0.1651929 | 0.2963514 | 0.2905961 | 0.2967115 | 0.4107523 | 0.2960205
[5 empty] | 0.1103104 | 0.2962351 |  |  | 0.1613988 | 0.2979533 | 0.2831029 | 0.2983153 | 0.4083767 | 0.2976206
[5 empty] | 0.1065899 | 0.2978277 |  |  | 0.1580942 | 0.2995552 | 0.2801911 | 0.2999192 | 0.4028746 | 0.2992207
[5 empty] | 0.1028622 | 0.2994204 |  |  | 0.1554789 | 0.3011571 | 0.2747605 | 0.301523 | 0.3930455 | 0.3008208
[5 empty] | 0.1071271 | 0.301013 |  |  | 0.1540527 | 0.302759 | 0.2703107 | 0.3031269 | 0.3894892 | 0.3024209
[5 empty] | 0.09038441 | 0.3026057 |  |  | 0.1508155 | 0.3043609 | 0.2664415 | 0.3047307 | 0.3826053 | 0.304021
[5 empty] | 0.09063416 | 0.3041984 |  |  | 0.1478672 | 0.3059628 | 0.2631527 | 0.3063345 | 0.3742933 | 0.3056212
[5 empty] | 0.09787622 | 0.305791 |  |  | 0.1454077 | 0.3075647 | 0.256644 | 0.3079384 | 0.3689531 | 0.3072213
[5 empty] | 0.08911049 | 0.3073837 |  |  | 0.1431367 | 0.3091666 | 0.2552153 | 0.3095422 | 0.3597843 | 0.3088214
[5 empty] | 0.08833688 | 0.3089764 |  |  | 0.1419542 | 0.3107685 | 0.2485662 | 0.3111461 | 0.3557864 | 0.3104215
[5 empty] | 0.0905553 | 0.310569 |  |  | 0.13956 | 0.3123704 | 0.2423965 | 0.3127499 | 0.3481592 | 0.3120216
[5 empty] | 0.08676565 | 0.3121617 |  |  | 0.1349541 | 0.3139723 | 0.2387059 | 0.3143538 | 0.3399023 | 0.3136217
[5 empty] | 0.08296783 | 0.3137543 |  |  | 0.1333361 | 0.3155742 | 0.2353943 | 0.3159576 | 0.3360153 | 0.3152218
[5 empty] | 0.09116177 | 0.315347 |  |  | 0.1310061 | 0.3171761 | 0.2283614 | 0.3175615 | 0.329198 | 0.3168219
[5 empty] | 0.07934735 | 0.3169397 |  |  | 0.1274639 | 0.318778 | 0.2265069 | 0.3191653 | 0.32525 | 0.318422