## 1
Общество с ограниченной ответственностью "Инженерная геология" (ООО "ИнжГео") | [11 empty] | Общество с ограниченной ответственностью "Инженерная геология" (ООО "ИнжГео")
Юр. адрес: 117279, г. Москва, ул. Миклухо-Маклая, 36 а, этаж 5, пом. XXIII к. 76-84 | [11 empty] | Юр. адрес: 117279, г. Москва, ул. Миклухо-Маклая, 36 а, этаж 5, пом. XXIII к. 76-84 | [8 empty] | нагр |  |  | X0 | Y0 | R |  | нагр |  |  |  | X0 | Y0 | R | нагр |  |  |  | X0 | Y0 | R |  | нагр |  |  |  | X0 | Y0 | R
Телефон/факс +7 (495) 132-30-00, Адрес электронной почты inbox@inj-geo.ru | [11 empty] | Телефон/факс +7 (495) 132-30-00, Адрес электронной почты inbox@inj-geo.ru | [12 empty] | 0 | [7 empty] | 0 | [6 empty] | 0 | [7 empty] | 0
[21 empty] | девиатор | [6 empty] | девиатор | [6 empty] | девиатор | [7 empty] | девиатор
Испытательная лаборатория ООО «ИнжГео» | [11 empty] | Испытательная лаборатория ООО «ИнжГео» | [8 empty] | x0 | Угол | X | Y |  |  |  | x0 |  | Угол | X | Y |  |  | x0 |  | Угол | X | Y |  |  |  | x0 |  | Угол | X | Y
Адрес места осуществления деятельности лаборатории: г. Москва, просп. Вернадского, д. 51, стр. 1 | [11 empty] | Адрес места осуществления деятельности лаборатории: г. Москва, просп. Вернадского, д. 51, стр. 1 | [9 empty] | 0 | [7 empty] | 0 | [6 empty] | 0 | [7 empty] | 0
Телефон +7(910)4557682, E-mail: slg85@mail.ru | [11 empty] | Телефон +7(910)4557682, E-mail: slg85@mail.ru | [9 empty] | 5 | [7 empty] | 5 | [6 empty] | 5 | [7 empty] | 5
[22 empty] | 10 | [7 empty] | 10 | [6 empty] | 10 | [7 empty] | 10
[12 empty] | Протокол испытаний № 13-63/366 от 30-10-2023 | [9 empty] | 15 | [7 empty] | 15 | [6 empty] | 15 | [7 empty] | 15
[22 empty] | 20 | [7 empty] | 20 | [6 empty] | 20 | [7 empty] | 20
[12 empty] | Наименование и адрес заказчика: Переход трубопровода через р. Енисей | [9 empty] | 25 | [7 empty] | 25 | [6 empty] | 25 | [7 empty] | 25
[12 empty] | Наименование объекта: ООО Регионстрой | [9 empty] | 30 | [7 empty] | 30 | [6 empty] | 30 | [7 empty] | 30
Наименование используемого метода/методики: ГОСТ 12248.4-2020 | [11 empty] | Наименование используемого метода/методики: ГОСТ 12248.3-2020 | [9 empty] | 35 | [7 empty] | 35 | [6 empty] | 35 | [7 empty] | 35
Условия проведения испытания: температура окружающей среды (18 - 25)0С, влажность воздуха (40 - 75)% | [11 empty] | Условия проведения испытания: температура окружающей среды (18 - 25)0С, влажность воздуха (40 - 75)% | [9 empty] | 40 | [7 empty] | 40 | [6 empty] | 40 | [7 empty] | 40
[12 empty] | Дата получение объекта подлежащего испытаниям: 03-10-2023 | [9 empty] | 45 | [7 empty] | 45 | [6 empty] | 45 | [7 empty] | 45
[12 empty] | Дата испытания: 25.10.2022-19.11.2366 | [9 empty] | 50 | [7 empty] | 50 | [6 empty] | 50 | [7 empty] | 50
[22 empty] | 55 | [7 empty] | 55 | [6 empty] | 55 | [7 empty] | 55
Испытание грунтов методом трехосного сжатия | [11 empty] | Испытание грунтов методом трехосного сжатия | [9 empty] | 60 | [7 empty] | 60 | [6 empty] | 60 | [7 empty] | 60
[22 empty] | 65 | [7 empty] | 65 | [6 empty] | 65 | [7 empty] | 65
Лабораторный номер: | [6 empty] | We, д.е. = |  |  |  |  | Лабораторный номер: |  | 1401 |  |  |  | We, д.е. = | 0.183 |  |  | 70 | [7 empty] | 70 | [6 empty] | 70 | [7 empty] | 70
Номер скважины: | [6 empty] | ρ, г/см3 = |  |  |  |  | Номер скважины: |  | BH-160 |  |  |  | ρ, г/см3 = | 2.03 |  |  | 75 | [7 empty] | 75 | [6 empty] | 75 | [7 empty] | 75
Глубина отбора, м: | [6 empty] | ρs, г/см3 = |  |  |  |  | Глубина отбора, м: |  | 8 |  |  |  | ρs, г/см3 = | 2.71 |  |  | 80 | [7 empty] | 80 | [6 empty] | 80 | [7 empty] | 80
Наименование грунта: | [6 empty] | e, д.е. = |  |  |  |  | Наименование грунта: |  | Щебенистый грунт, заполнитель суглинок, слабольдистый, легкий пылеватый, после оттаивания текучепластичный |  |  |  | e, д.е. = | 0.5792759 |  |  | 85 | [7 empty] | 85 | [6 empty] | 85 | [7 empty] | 85
Схема проведения опыта: | [6 empty] | IL, д.е. = |  |  |  |  | Схема проведения опыта: |  | КД |  |  |  | IL, д.е. = | 0.903478 |  |  | 90 | [7 empty] | 90 | [6 empty] | 90 | [7 empty] | 90
[22 empty] | 95 | [7 empty] | 95 | [6 empty] | 95 | [7 empty] | 95
[22 empty] | 100 | [7 empty] | 100 | [6 empty] | 100 | [7 empty] | 100
Результаты испытаний | [11 empty] | Результаты испытаний | [9 empty] | 105 | [7 empty] | 105 | [6 empty] | 105 | [7 empty] | 105
[22 empty] | 110 | [7 empty] | 110 | [6 empty] | 110 | [7 empty] | 110
[22 empty] | 115 | [7 empty] | 115 | [6 empty] | 115 | [7 empty] | 115
[22 empty] | 120 | [7 empty] | 120 | [6 empty] | 120 | [7 empty] | 120
[22 empty] | 125 | [7 empty] | 125 | [6 empty] | 125 | [7 empty] | 125
[22 empty] | 130 | [7 empty] | 130 | [6 empty] | 130 | [7 empty] | 130
[22 empty] | 135 | [7 empty] | 135 | [6 empty] | 135 | [7 empty] | 135
[22 empty] | 140 | [7 empty] | 140 | [6 empty] | 140 | [7 empty] | 140
[22 empty] | 145 | [7 empty] | 145 | [6 empty] | 145 | [7 empty] | 145
[22 empty] | 150 | [7 empty] | 150 | [6 empty] | 150 | [7 empty] | 150
[22 empty] | 155 | [7 empty] | 155 | [6 empty] | 155 | [7 empty] | 155
[22 empty] | 160 | [7 empty] | 160 | [6 empty] | 160 | [7 empty] | 160
[22 empty] | 165 | [7 empty] | 165 | [6 empty] | 165 | [7 empty] | 165
[22 empty] | 170 | [7 empty] | 170 | [6 empty] | 170 | [7 empty] | 170
[22 empty] | 175 | [7 empty] | 175 | [6 empty] | 175 | [7 empty] | 175
[22 empty] | 180 | [7 empty] | 180 | [6 empty] | 180 | [7 empty] | 180
[13 empty] | Давление в камере, Мпа σ3 | Вертикальная нагрузка, Мпа σ1 | Поровое давление, Мпа u
| K0, д.е. | 0.398185 |  |  |  |  | Коэфф. Точки | [5 empty] | 0.159152 | 0.6683149 | [5 empty] | 1 | [6 empty] | σ3,кПа | σ1,кПа | u, кПа |  |  |  | 4
| q_zg, МПа | 0.06337194 | [10 empty] | 0.259152 | 1.070594 | [27 empty] | δ3, Мпа | δ1-δ3, МПа | δ1, МПа | δ1, КПа
|  |  | Модуль деформации, МПа: | [9 empty] | 0.359152 | 1.472873 | [21 empty] | С, МПа:
|  |  | Е0= |  | Точки модуля (полное напр.), МПа |  |  |  | 0.06337194 | 0.1013951 | [25 empty] | φ, град:
|  |  | E50 = |  | qf (полное напр.), МПа |  |  |  | 0.2275937 | [26 empty] | E, Мпа
|  |  | Коэф. Поперечной деформации, ϑ = | [9 empty] | Эффективные значения угла внутреннего трения и удельного сцепления ϕ', С' | [13 empty] | x | 0
[13 empty] | ϕ', град. = | 37 | [12 empty] | y |  |  |  | С, кПа | φ,°
[13 empty] | С', МПа = | 0.007
| Исполнитель: | [6 empty] | Морозов Д.С. |  |  |  |  | Исполнитель: |  |  |  |  | Морозов Д.С.
| Начальник исп. лаборатории: | [6 empty] | Семиколенова Л.Г. |  |  |  |  | Начальник исп. лаборатории: |  |  |  |  | Семиколенова Л.Г.
Лист 1 , всего листов 2 | [11 empty] | Лист 2 , всего листов 2
Частичное воспроизведение протокола испытаний без письменного разрешения ООО «ИнжГео» ЗАПРЕЩАЕТСЯ | [11 empty] | Частичное воспроизведение протокола испытаний без письменного разрешения ООО «ИнжГео» ЗАПРЕЩАЕТСЯ
[5 empty] | второй график |  | первый график | [9 empty] | К Пуассона
dev50 | epsE50 | ind | devE0 | epsE0 | dev | eps | sigma |  | dev1 | eps1 | dev2 | eps2 | dev3 | eps3 |  | Глины
0.06844169 | 0.002399662 |  |  |  | 0 | 0 |  |  | 0 | 0 | 0 | 0 | 0 | 0 |  | < 0 | 0,20-0,30
ind |  |  |  |  | 0.03802316 | 0.0007998872 |  |  | 0.0954912 | 0.002008833 | 0.1554912 | 0.001950324 | 0.2154912 | 0.002114561 |  | 0-0,25 | 0,30-0,38
2 |  |  |  |  | 0.06844169 | 0.002399662 |  |  | 0.1472417 | 0.003225012 | 0.2506295 | 0.003223248 | 0.3135773 | 0.0032282 |  | 0,25< | 0,38-0,45
E0 |  |  |  |  | 0.07790504 | 0.004782842 |  |  | 0.2200569 | 0.004837518 | 0.3557581 | 0.004834872 | 0.4608621 | 0.0048423 |  | Суглинки | 0,35-0,37
epsE0 | devE0 |  |  |  | 0.08092568 | 0.006377123 |  |  | 0.2545815 | 0.0060265 | 0.405721 | 0.005850971 | 0.5568606 | 0.006343684 |  | Пески и супеси | 0,30-0,35
0.0007998872 | 0.03802316 |  |  |  | 0.08599711 | 0.007971404 |  |  | 0.2853128 | 0.00806253 | 0.4640126 | 0.00805812 | 0.6112632 | 0.0080705
[5 empty] | 0.09721082 | 0.009565685 |  |  | 0.3086034 | 0.009675036 | 0.4962792 | 0.009669744 | 0.6704427 | 0.0096846
График E50 |  | График E |  |  | 0.09365829 | 0.01115997 |  |  | 0.3312407 | 0.01128754 | 0.5361589 | 0.01128137 | 0.7161395 | 0.0112987
eps | q | sigma |  |  | 0.09443099 | 0.01275425 |  |  | 0.3521702 | 0.01290005 | 0.5652929 | 0.01289299 | 0.7576216 | 0.0129128
Горизонтальная линия E50 |  | Касательная |  |  | 0.1016204 | 0.01434853 |  |  | 0.3713368 | 0.01451255 | 0.5915227 | 0.01450462 | 0.7977568 | 0.0145269
0 |  | a | b |  | 0.110318 | 0.01594281 |  |  | 0.384186 | 0.01612506 | 0.6164896 | 0.01611624 | 0.8342132 | 0.016141
|  |  | 0 |  | 0.1116154 | 0.01753709 |  |  | 0.396663 | 0.01773757 | 0.6414351 | 0.01772786 | 0.8607585 | 0.0177551
Вертикальная линия E50 |  | p1 и p2 |  |  | 0.1056038 | 0.01913137 |  |  | 0.4091129 | 0.01935007 | 0.6575005 | 0.01933949 | 0.8885608 | 0.0193692
| 0 | 0 |  |  | 0.1103749 | 0.02072565 |  |  | 0.420381 | 0.02096258 | 0.6776273 | 0.02095111 | 0.9126879 | 0.0209833
[5 empty] | 0.1110202 | 0.02231993 |  |  | 0.4316126 | 0.02257509 | 0.6911568 | 0.02256274 | 0.9418078 | 0.0225974
Касательная линия E50 |  |  |  |  | 0.1116277 | 0.02391421 |  |  | 0.4402529 | 0.02418759 | 0.7045304 | 0.02417436 | 0.9539883 | 0.0242115
0 | 0 | Горизонтальная 1 |  |  | 0.1152075 | 0.02550849 |  |  | 0.4458472 | 0.0258001 | 0.7165896 | 0.02578598 | 0.9776975 | 0.0258256
[5 empty] | 0.1197402 | 0.02710277 |  |  | 0.4533561 | 0.0274126 | 0.7218253 | 0.02739761 | 0.9882045 | 0.0274397
Горизонтальная линия qкр |  |  |  |  | 0.1232158 | 0.02869705 |  |  | 0.4612118 | 0.02902511 | 0.7293862 | 0.02900923 | 1.005505 | 0.0290538
Горизонтальная линия q |  | Горизонтальная 2 |  |  | 0.1236244 | 0.03029133 |  |  | 0.4655904 | 0.03063762 | 0.7413593 | 0.03062086 | 1.012633 | 0.0306679
0 |  | 0 |  |  | 0.1229562 | 0.03188562 |  |  | 0.4719539 | 0.03225012 | 0.748684 | 0.03223248 | 1.030004 | 0.032282
[5 empty] | 0.1282011 | 0.0334799 |  |  | 0.4754643 | 0.03386263 | 0.7591998 | 0.0338441 | 1.039335 | 0.0338961
Вертикальная линия q |  |  |  |  | 0.1243494 | 0.03507418 |  |  | 0.4792835 | 0.03547513 | 0.7658461 | 0.03545573 | 1.055142 | 0.0355102
| 0 |  |  |  | 0.1323912 | 0.03666846 |  |  | 0.4852733 | 0.03708764 | 0.7748623 | 0.03706735 | 1.060143 | 0.0371243
[5 empty] | 0.1273165 | 0.03826274 |  |  | 0.4890958 | 0.03870015 | 0.7788878 | 0.03867898 | 1.071752 | 0.0387384
[5 empty] | 0.1311155 | 0.03985702 |  |  | 0.4947129 | 0.04031265 | 0.7869622 | 0.0402906 | 1.072988 | 0.0403525
[5 empty] | 0.1357782 | 0.0414513 |  |  | 0.4977865 | 0.04192516 | 0.7968247 | 0.04190222 | 1.090866 | 0.0419666
[5 empty] | 0.1352949 | 0.04304558 |  |  | 0.5004785 | 0.04353766 | 0.798315 | 0.04351385 | 1.098103 | 0.0435807
[5 empty] | 0.1356555 | 0.04463986 |  |  | 0.5023509 | 0.04515017 | 0.7991723 | 0.04512547 | 1.094715 | 0.0451948
[5 empty] | 0.1368834 | 0.04623414 |  |  | 0.5059657 | 0.04676268 | 0.8060361 | 0.0467371 | 1.103819 | 0.0468089
[5 empty] | 0.1328765 | 0.04782842 |  |  | 0.5052846 | 0.04837518 | 0.8045459 | 0.04834872 | 1.107431 | 0.048423
[5 empty] | 0.1337993 | 0.0494227 |  |  | 0.5091629 | 0.04998769 | 0.811442 | 0.04996034 | 1.113721 | 0.0500371
[5 empty] | 0.1236402 | 0.05101698 |  |  | 0.5080245 | 0.05160019 | 0.8060553 | 0.05157197 | 1.107385 | 0.0516512
[5 empty] | 0.1324044 | 0.05261126 |  |  | 0.5065031 | 0.0532127 | 0.8039973 | 0.05318359 | 1.111797 | 0.0532653
[5 empty] | 0.1350973 | 0.05420555 |  |  | 0.5073724 | 0.05482521 | 0.8033496 | 0.05479522 | 1.111524 | 0.0548794
[5 empty] | 0.1247239 | 0.05579983 |  |  | 0.5065524 | 0.05643771 | 0.8029443 | 0.05640684 | 1.09931 | 0.0564935
[5 empty] | 0.1232896 | 0.05739411 |  |  | 0.5020631 | 0.05805022 | 0.7989132 | 0.05801846 | 1.105098 | 0.0581076
[5 empty] | 0.1317994 | 0.05898839 |  |  | 0.5023246 | 0.05966272 | 0.8014882 | 0.05963009 | 1.098733 | 0.0597217
[5 empty] | 0.1322588 | 0.06058267 |  |  | 0.499857 | 0.06127523 | 0.7984014 | 0.06124171 | 1.096159 | 0.0613358
[5 empty] | 0.1286727 | 0.06217695 |  |  | 0.4992803 | 0.06288774 | 0.7971844 | 0.06285334 | 1.08902 | 0.0629499
[5 empty] | 0.1290466 | 0.06377123 |  |  | 0.4948147 | 0.06450024 | 0.7920694 | 0.06446496 | 1.082359 | 0.064564
[5 empty] | 0.1243855 | 0.06536551 |  |  | 0.49498 | 0.06611275 | 0.7901883 | 0.06607658 | 1.076821 | 0.0661781
[5 empty] | 0.1216947 | 0.06695979 |  |  | 0.4935965 | 0.06772526 | 0.7859729 | 0.06768821 | 1.07185 | 0.0677922
[5 empty] | 0.1249794 | 0.06855407 |  |  | 0.4903842 | 0.06933776 | 0.7767551 | 0.06929983 | 1.07509 | 0.0694063
[5 empty] | 0.1262448 | 0.07014835 |  |  | 0.488563 | 0.07095027 | 0.7784669 | 0.07091146 | 1.067085 | 0.0710204
[5 empty] | 0.1254961 | 0.07174263 |  |  | 0.4832533 | 0.07256277 | 0.7687403 | 0.07252308 | 1.057079 | 0.0726345
[5 empty] | 0.1157386 | 0.07333691 |  |  | 0.4821748 | 0.07417528 | 0.769607 | 0.0741347 | 1.054515 | 0.0742486
[5 empty] | 0.1199775 | 0.0749312 |  |  | 0.4804478 | 0.07578779 | 0.7583991 | 0.07574633 | 1.044039 | 0.0758627
[5 empty] | 0.1152179 | 0.07652548 |  |  | 0.4765923 | 0.07740029 | 0.7540485 | 0.07735795 | 1.046693 | 0.0774768
[5 empty] | 0.117465 | 0.07811976 |  |  | 0.4704283 | 0.0790128 | 0.7515871 | 0.07896958 | 1.032622 | 0.0790909
[5 empty] | 0.1256954 | 0.07971404 |  |  | 0.469476 | 0.0806253 | 0.7451468 | 0.0805812 | 1.029971 | 0.080705
[5 empty] | 0.1168215 | 0.08130832 |  |  | 0.4672553 | 0.08223781 | 0.7430587 | 0.08219282 | 1.022182 | 0.0823191
[5 empty] | 0.1218518 | 0.0829026 |  |  | 0.462651 | 0.08385032 | 0.7370178 | 0.08380445 | 1.021527 | 0.0839332
[5 empty] | 0.1118035 | 0.08449688 |  |  | 0.461439 | 0.08546282 | 0.7309355 | 0.08541607 | 1.006477 | 0.0855473
[5 empty] | 0.1136934 | 0.08609116 |  |  | 0.4573843 | 0.08707533 | 0.7256159 | 0.0870277 | 0.9957552 | 0.0871614
[5 empty] | 0.1125386 | 0.08768544 |  |  | 0.4524521 | 0.08868783 | 0.7241631 | 0.08863932 | 0.9926047 | 0.0887755
[5 empty] | 0.119356 | 0.08927972 |  |  | 0.448108 | 0.09030034 | 0.7126809 | 0.09025094 | 0.9787693 | 0.0903896
[5 empty] | 0.1151627 | 0.090874 |  |  | 0.4466172 | 0.09191285 | 0.7066734 | 0.09186257 | 0.9722922 | 0.0920037
[5 empty] | 0.1129756 | 0.09246828 |  |  | 0.4376452 | 0.09352535 | 0.7022446 | 0.09347419 | 0.9578169 | 0.0936178
[5 empty] | 0.1048116 | 0.09406256 |  |  | 0.4327572 | 0.09513786 | 0.6891985 | 0.09508582 | 0.9483867 | 0.0952319
[5 empty] | 0.1116879 | 0.09565685 |  |  | 0.4325187 | 0.09675036 | 0.6835391 | 0.09669744 | 0.9423451 | 0.096846
[5 empty] | 0.101613 | 0.09725113 |  |  | 0.425195 | 0.09836287 | 0.6764704 | 0.09830907 | 0.9336354 | 0.0984601
[5 empty] | 0.1014703 | 0.09884541 |  |  | 0.4245515 | 0.09997538 | 0.6714964 | 0.09992069 | 0.9234011 | 0.1000742
[5 empty] | 0.1092358 | 0.1004397 |  |  | 0.4199597 | 0.1015879 | 0.6637464 | 0.1015323 | 0.9138027 | 0.1016883
[5 empty] | 0.0979337 | 0.102034 |  |  | 0.4144936 | 0.1032004 | 0.6621914 | 0.1031439 | 0.9012298 | 0.1033024
[5 empty] | 0.09958839 | 0.1036282 |  |  | 0.4069203 | 0.1048129 | 0.6475582 | 0.1047556 | 0.8927561 | 0.1049165
[5 empty] | 0.09822416 | 0.1052225 |  |  | 0.4022332 | 0.1064254 | 0.6438958 | 0.1063672 | 0.8813868 | 0.1065306
[5 empty] | 0.09286532 | 0.1068168 |  |  | 0.399926 | 0.1080379 | 0.6374529 | 0.1079788 | 0.8739273 | 0.1081447
[5 empty] | 0.09853619 | 0.1084111 |  |  | 0.3953922 | 0.1096504 | 0.6292785 | 0.1095904 | 0.8603828 | 0.1097588
[5 empty] | 0.09526108 | 0.1100054 |  |  | 0.3904255 | 0.1112629 | 0.6211214 | 0.1112021 | 0.8549586 | 0.1113729
[5 empty] | 0.09006429 | 0.1115997 |  |  | 0.3814193 | 0.1128754 | 0.6113305 | 0.1128137 | 0.8363599 | 0.112987
[5 empty] | 0.08897015 | 0.1131939 |  |  | 0.3783672 | 0.1144879 | 0.6070548 | 0.1144253 | 0.8327921 | 0.1146011
[5 empty] | 0.09600295 | 0.1147882 |  |  | 0.3757628 | 0.1161004 | 0.6009429 | 0.1160369 | 0.8232605 | 0.1162152
[5 empty] | 0.09418703 | 0.1163825 |  |  | 0.3686998 | 0.1177129 | 0.593544 | 0.1176486 | 0.8163702 | 0.1178293
[5 empty] | 0.09554668 | 0.1179768 |  |  | 0.3669716 | 0.1193254 | 0.5834067 | 0.1192602 | 0.8059267 | 0.1194434
[5 empty] | 0.08610621 | 0.1195711 |  |  | 0.3649718 | 0.120938 | 0.5834801 | 0.1208718 | 0.8041351 | 0.1210575
[5 empty] | 0.09488995 | 0.1211653 |  |  | 0.365494 | 0.1225505 | 0.5745129 | 0.1224834 | 0.7915007 | 0.1226716
[5 empty] | 0.09587878 | 0.1227596 |  |  | 0.3611318 | 0.124163 | 0.5752541 | 0.124095 | 0.7940289 | 0.1242857
[5 empty] | 0.0889197 | 0.1243539 |  |  | 0.3640554 | 0.1257755 | 0.5737913 | 0.1257067 | 0.7916127 | 0.1258998
[5 empty] | 0.0889953 | 0.1259482 |  |  | 0.3619583 | 0.127388 | 0.5771697 | 0.1273183 | 0.7933019 | 0.1275139
[5 empty] | 0.09110381 | 0.1275425 |  |  | 0.3642958 | 0.1290005 | 0.5753615 | 0.1289299 | 0.7858878 | 0.129128
[5 empty] | 0.08624343 | 0.1291367 |  |  | 0.3616609 | 0.130613 | 0.5757558 | 0.1305415 | 0.7894552 | 0.1307421
[5 empty] | 0.09141239 | 0.130731 |  |  | 0.3646467 | 0.1322255 | 0.5818417 | 0.1321532 | 0.7958891 | 0.1323562
[5 empty] | 0.08860888 | 0.1323253 |  |  | 0.3640465 | 0.133838 | 0.5816082 | 0.1337648 | 0.7993743 | 0.1339703
[5 empty] | 0.08783113 | 0.1339196 |  |  | 0.3633533 | 0.1354505 | 0.5837444 | 0.1353764 | 0.7911959 | 0.1355844
[5 empty] | 0.09407735 | 0.1355139 |  |  | 0.3643602 | 0.137063 | 0.5800393 | 0.136988 | 0.7974386 | 0.1371985
[5 empty] | 0.09334576 | 0.1371081 |  |  | 0.3670604 | 0.1386755 | 0.586382 | 0.1385997 | 0.7981874 | 0.1388126
[5 empty] | 0.08663456 | 0.1387024 |  |  | 0.368247 | 0.140288 | 0.5885616 | 0.1402113 | 0.8042273 | 0.1404267
[5 empty] | 0.08994197 | 0.1402967 |  |  | 0.3698131 | 0.1419005 | 0.5834671 | 0.1418229 | 0.8000431 | 0.1420408
[5 empty] | 0.08727955 | 0.141891 |  |  | 0.3712519 | 0.143513 | 0.5884875 | 0.1434345 | 0.8070198 | 0.1436549
[5 empty] | 0.09785822 | 0.1434853 |  |  | 0.3706575 | 0.1451255 | 0.5911221 | 0.1450462 | 0.8094423 | 0.145269
[5 empty] | 0.09271015 | 0.1450795 |  |  | 0.371657 | 0.1467381 | 0.5946598 | 0.1466578 | 0.8134249 | 0.1468831
[5 empty] | 0.09978142 | 0.1466738 |  |  | 0.3767445 | 0.1483506 | 0.59931 | 0.1482694 | 0.8191346 | 0.1484972
[5 empty] | 0.1030181 | 0.1482681 |  |  | 0.3814125 | 0.1499631 | 0.6082424 | 0.149881 | 0.833322 | 0.1501113
[5 empty] | 0.1053663 | 0.1498624 |  |  | 0.3824533 | 0.1515756 | 0.6101269 | 0.1514927 | 0.8388318 | 0.1517254
[5 empty] | 0.104772 | 0.1514567 |  |  | 0.3895595 | 0.1531881 | 0.6154331 | 0.1531043 | 0.8449086 | 0.1533395
[5 empty] | 0.09918131 | 0.153051 |  |  | 0.3929234 | 0.1548006 | 0.6309308 | 0.1547159 | 0.8610971 | 0.1549536
[5 empty] | 0.1085403 | 0.1546452 |  |  | 0.3976375 | 0.1564131 | 0.6362898 | 0.1563275 | 0.8692419 | 0.1565677
[5 empty] | 0.1027951 | 0.1562395 |  |  | 0.4054942 | 0.1580256 | 0.64388 | 0.1579392 | 0.8773878 | 0.1581818
[5 empty] | 0.1008918 | 0.1578338 |  |  | 0.4100861 | 0.1596381 | 0.6489709 | 0.1595508 | 0.8893793 | 0.1597959
[5 empty] | 0.1028819 | 0.1594281 |  |  | 0.4112054 | 0.1612506 | 0.6592325 | 0.1611624 | 0.9064611 | 0.16141
[5 empty] | 0.113848 | 0.1610224 |  |  | 0.4177469 | 0.1628631 | 0.6679785 | 0.162774 | 0.9150974 | 0.1630241
[5 empty] | 0.1017917 | 0.1626166 |  |  | 0.4226915 | 0.1644756 | 0.6694761 | 0.1643856 | 0.9232962 | 0.1646382
[5 empty] | 0.1157148 | 0.1642109 |  |  | 0.4247504 | 0.1660881 | 0.6785379 | 0.1659973 | 0.9311058 | 0.1662523
[5 empty] | 0.106619 | 0.1658052 |  |  | 0.4297301 | 0.1677006 | 0.6788741 | 0.1676089 | 0.9349405 | 0.1678664
[5 empty] | 0.105506 | 0.1673995 |  |  | 0.4318373 | 0.1693131 | 0.6875954 | 0.1692205 | 0.9379148 | 0.1694805
[5 empty] | 0.1103774 | 0.1689938 |  |  | 0.4368786 | 0.1709256 | 0.6936123 | 0.1708321 | 0.9542432 | 0.1710946
[5 empty] | 0.1062351 | 0.170588 |  |  | 0.4374604 | 0.1725381 | 0.6953351 | 0.1724438 | 0.9617401 | 0.1727087
[5 empty] | 0.1180807 | 0.1721823 |  |  | 0.4393894 | 0.1741507 | 0.7035743 | 0.1740554 | 0.96662 | 0.1743228
[5 empty] | 0.119916 | 0.1737766 |  |  | 0.4437722 | 0.1757632 | 0.7066405 | 0.175667 | 0.9745972 | 0.1759369
[5 empty] | 0.1157425 | 0.1753709 |  |  | 0.4491153 | 0.1773757 | 0.7124441 | 0.1772786 | 0.9761863 | 0.177551
[5 empty] | 0.1155696 | 0.1769652 |  |  | 0.4484254 | 0.1789882 | 0.7183956 | 0.1788903 | 0.9797017 | 0.1791651
[5 empty] | 0.1224431 | 0.1785594 |  |  | 0.4550372 | 0.1806007 | 0.7222601 | 0.1805019 | 0.9926985 | 0.1807792
[5 empty] | 0.1163465 | 0.1801537 |  |  | 0.4588253 | 0.1822132 | 0.7307098 | 0.1821135 | 0.9968653 | 0.1823933
[5 empty] | 0.1162504 | 0.181748 |  |  | 0.4624252 | 0.1838257 | 0.7296292 | 0.1837251 | 1.002598 | 0.1840074
[5 empty] | 0.1241255 | 0.1833423 |  |  | 0.464224 | 0.1854382 | 0.7368384 | 0.1853368 | 1.01425 | 0.1856215
[5 empty] | 0.1199423 | 0.1849366 |  |  | 0.4672085 | 0.1870507 | 0.7417574 | 0.1869484 | 1.014871 | 0.1872356
[5 empty] | 0.1186714 | 0.1865308 |  |  | 0.4677656 | 0.1886632 | 0.7523062 | 0.18856 | 1.022115 | 0.1888497
[5 empty] | 0.1262836 | 0.1881251 |  |  | 0.4713822 | 0.1902757 | 0.7543048 | 0.1901716 | 1.030332 | 0.1904638
[5 empty] | 0.1287493 | 0.1897194 |  |  | 0.4773452 | 0.1918882 | 0.7560734 | 0.1917833 | 1.042875 | 0.1920779
[5 empty] | 0.1170874 | 0.1913137 |  |  | 0.4786415 | 0.1935007 | 0.7575319 | 0.1933949 | 1.040696 | 0.193692
[5 empty] | 0.1224119 | 0.192908 |  |  | 0.4756963 | 0.1951132 | 0.7616216 | 0.1950065 | 1.041272 | 0.1953061
[5 empty] | 0.1287293 | 0.1945023 |  |  | 0.4768141 | 0.1967257 | 0.7612595 | 0.1966181 | 1.049543 | 0.1969202
[5 empty] | 0.1230397 | 0.1960965 |  |  | 0.4778051 | 0.1983382 | 0.7635548 | 0.1982298 | 1.046055 | 0.1985343
[5 empty] | 0.1233427 | 0.1976908 |  |  | 0.4799689 | 0.1999508 | 0.7701066 | 0.1998414 | 1.048007 | 0.2001484
[5 empty] | 0.1276384 | 0.1992851 |  |  | 0.481805 | 0.2015633 | 0.7703144 | 0.201453 | 1.057599 | 0.2017625
[5 empty] | 0.1309267 | 0.2008794 |  |  | 0.4844131 | 0.2031758 | 0.7689776 | 0.2030646 | 1.05883 | 0.2033766
[5 empty] | 0.1232074 | 0.2024737 |  |  | 0.4845927 | 0.2047883 | 0.7734953 | 0.2046763 | 1.056798 | 0.2049907
[5 empty] | 0.1254803 | 0.2040679 |  |  | 0.4882434 | 0.2064008 | 0.7707671 | 0.2062879 | 1.066503 | 0.2066048
[5 empty] | 0.1237455 | 0.2056622 |  |  | 0.4882647 | 0.2080133 | 0.7763921 | 0.2078995 | 1.068444 | 0.2082189
[5 empty] | 0.1280028 | 0.2072565 |  |  | 0.4859564 | 0.2096258 | 0.7783698 | 0.2095111 | 1.06392 | 0.209833
[5 empty] | 0.1272521 | 0.2088508 |  |  | 0.4896179 | 0.2112383 | 0.7775995 | 0.2111227 | 1.06343 | 0.2114471
[5 empty] | 0.1274933 | 0.2104451 |  |  | 0.4895489 | 0.2128508 | 0.7769806 | 0.2127344 | 1.066973 | 0.2130612
[5 empty] | 0.1217263 | 0.2120393 |  |  | 0.4888489 | 0.2144633 | 0.7785122 | 0.214346 | 1.071048 | 0.2146753
[5 empty] | 0.1239509 | 0.2136336 |  |  | 0.4923174 | 0.2160758 | 0.7794939 | 0.2159576 | 1.079854 | 0.2162894
[5 empty] | 0.1301671 | 0.2152279 |  |  | 0.4920542 | 0.2176883 | 0.781225 | 0.2175692 | 1.07539 | 0.2179035
[5 empty] | 0.1273747 | 0.2168222 |  |  | 0.4909588 | 0.2193008 | 0.7843047 | 0.2191809 | 1.077657 | 0.2195176
[5 empty] | 0.1305737 | 0.2184165 |  |  | 0.4924307 | 0.2209133 | 0.7871324 | 0.2207925 | 1.080051 | 0.2211317
[5 empty] | 0.1297639 | 0.2200107 |  |  | 0.4947696 | 0.2225258 | 0.7842075 | 0.2224041 | 1.086773 | 0.2227458
[5 empty] | 0.1209453 | 0.221605 |  |  | 0.4948749 | 0.2241383 | 0.7890292 | 0.2240157 | 1.082322 | 0.2243599
[5 empty] | 0.1301176 | 0.2231993 |  |  | 0.4950464 | 0.2257509 | 0.789997 | 0.2256274 | 1.084097 | 0.225974
[5 empty] | 0.1252809 | 0.2247936 |  |  | 0.4970836 | 0.2273634 | 0.7938102 | 0.227239 | 1.084496 | 0.2275881
[5 empty] | 0.122435 | 0.2263879 |  |  | 0.4984861 | 0.2289759 | 0.7943681 | 0.2288506 | 1.08842 | 0.2292022
[5 empty] | 0.1345798 | 0.2279821 |  |  | 0.4984534 | 0.2305884 | 0.79507 | 0.2304622 | 1.089366 | 0.2308163
[5 empty] | 0.1327151 | 0.2295764 |  |  | 0.4961852 | 0.2322009 | 0.7975153 | 0.2320739 | 1.091235 | 0.2324304
[5 empty] | 0.127841 | 0.2311707 |  |  | 0.496881 | 0.2338134 | 0.7956033 | 0.2336855 | 1.086625 | 0.2340445
[5 empty] | 0.1289572 | 0.232765 |  |  | 0.4978404 | 0.2354259 | 0.7971333 | 0.2352971 | 1.087035 | 0.2356586
[5 empty] | 0.1350636 | 0.2343593 |  |  | 0.500863 | 0.2370384 | 0.7986048 | 0.2369087 | 1.097764 | 0.2372727
[5 empty] | 0.1251603 | 0.2359536 |  |  | 0.5015484 | 0.2386509 | 0.793917 | 0.2385204 | 1.095612 | 0.2388868
[5 empty] | 0.135247 | 0.2375478 |  |  | 0.4988962 | 0.2402634 | 0.7964692 | 0.240132 | 1.094378 | 0.2405009
[5 empty] | 0.1313236 | 0.2391421 |  |  | 0.4999059 | 0.2418759 | 0.7969609 | 0.2417436 | 1.09776 | 0.242115
[5 empty] | 0.13139 | 0.2407364 |  |  | 0.5023772 | 0.2434884 | 0.7992913 | 0.2433552 | 1.096058 | 0.2437291
[5 empty] | 0.1294462 | 0.2423307 |  |  | 0.5036095 | 0.2451009 | 0.8020598 | 0.2449669 | 1.097971 | 0.2453432
[5 empty] | 0.135492 | 0.243925 |  |  | 0.4991026 | 0.2467134 | 0.8008657 | 0.2465785 | 1.093098 | 0.2469573
[5 empty] | 0.1225272 | 0.2455192 |  |  | 0.5027559 | 0.2483259 | 0.8016083 | 0.2481901 | 1.100937 | 0.2485714
[5 empty] | 0.1255519 | 0.2471135 |  |  | 0.5019691 | 0.2499384 | 0.8003871 | 0.2498017 | 1.094589 | 0.2501855
[5 empty] | 0.1355659 | 0.2487078 |  |  | 0.5024418 | 0.2515509 | 0.7989013 | 0.2514133 | 1.101252 | 0.2517996
[5 empty] | 0.1225618 | 0.2503021 |  |  | 0.5033735 | 0.2531635 | 0.8017502 | 0.253025 | 1.097525 | 0.2534137
[5 empty] | 0.1283267 | 0.2518964 |  |  | 0.5019309 | 0.254776 | 0.7952703 | 0.2546366 | 1.092957 | 0.2550278
[5 empty] | 0.1257874 | 0.2534906 |  |  | 0.5015162 | 0.2563885 | 0.7944171 | 0.2562482 | 1.098842 | 0.2566419
[5 empty] | 0.1309775 | 0.2550849 |  |  | 0.4972134 | 0.258001 | 0.788636 | 0.2578598 | 1.092831 | 0.258256
[5 empty] | 0.1199308 | 0.2566792 |  |  | 0.4920521 | 0.2596135 | 0.7900337 | 0.2594715 | 1.076008 | 0.2598701
[5 empty] | 0.129681 | 0.2582735 |  |  | 0.4902622 | 0.261226 | 0.7816164 | 0.2610831 | 1.073458 | 0.2614842
[5 empty] | 0.1172617 | 0.2598678 |  |  | 0.4834733 | 0.2628385 | 0.7749908 | 0.2626947 | 1.054366 | 0.2630983
[5 empty] | 0.1167068 | 0.261462 |  |  | 0.4795154 | 0.264451 | 0.7611631 | 0.2643063 | 1.045517 | 0.2647124
[5 empty] | 0.1160499 | 0.2630563 |  |  | 0.470418 | 0.2660635 | 0.75214 | 0.265918 | 1.033495 | 0.2663265
[5 empty] | 0.1173247 | 0.2646506 |  |  | 0.4649111 | 0.267676 | 0.7459279 | 0.2675296 | 1.019185 | 0.2679406
[5 empty] | 0.119565 | 0.2662449 |  |  | 0.4612243 | 0.2692885 | 0.7346332 | 0.2691412 | 1.007071 | 0.2695547
[5 empty] | 0.1178045 | 0.2678392 |  |  | 0.4514874 | 0.270901 | 0.7180623 | 0.2707528 | 0.9922386 | 0.2711688
[5 empty] | 0.1090768 | 0.2694334 |  |  | 0.4484302 | 0.2725135 | 0.7091218 | 0.2723645 | 0.9725721 | 0.2727829
[5 empty] | 0.1144158 | 0.2710277 |  |  | 0.4380825 | 0.274126 | 0.6973181 | 0.2739761 | 0.9596562 | 0.274397
[5 empty] | 0.1098551 | 0.272622 |  |  | 0.4320739 | 0.2757385 | 0.6942577 | 0.2755877 | 0.9481755 | 0.2760111
[5 empty] | 0.1124248 | 0.2742163 |  |  | 0.4265343 | 0.277351 | 0.686347 | 0.2771993 | 0.9369148 | 0.2776252
[5 empty] | 0.1060393 | 0.2758106 |  |  | 0.4230238 | 0.2789636 | 0.6777487 | 0.278811 | 0.9282033 | 0.2792393
[5 empty] | 0.1076485 | 0.2774049 |  |  | 0.4161973 | 0.2805761 | 0.6659235 | 0.2804226 | 0.9173609 | 0.2808534
[5 empty] | 0.1102526 | 0.2789991 |  |  | 0.4152511 | 0.2821886 | 0.6574669 | 0.2820342 | 0.9033753 | 0.2824675
[5 empty] | 0.1088514 | 0.2805934 |  |  | 0.406185 | 0.2838011 | 0.6530784 | 0.2836458 | 0.8944459 | 0.2840816
[5 empty] | 0.0964449 | 0.2821877 |  |  | 0.4039985 | 0.2854136 | 0.6446577 | 0.2852575 | 0.883072 | 0.2856957
[5 empty] | 0.1070329 | 0.283782 |  |  | 0.3951914 | 0.2870261 | 0.6304041 | 0.2868691 | 0.871153 | 0.2873098
[5 empty] | 0.1046154 | 0.2853763 |  |  | 0.3932633 | 0.2886386 | 0.6220172 | 0.2884807 | 0.8619881 | 0.2889239
[5 empty] | 0.1021923 | 0.2869705 |  |  | 0.3857141 | 0.2902511 | 0.6182965 | 0.2900923 | 0.8464767 | 0.290538
[5 empty] | 0.09876356 | 0.2885648 |  |  | 0.3798433 | 0.2918636 | 0.6081415 | 0.2917039 | 0.8387181 | 0.2921521
[5 empty] | 0.09632903 | 0.2901591 |  |  | 0.3744507 | 0.2934761 | 0.5949518 | 0.2933156 | 0.8243117 | 0.2937662
[5 empty] | 0.08788867 | 0.2917534 |  |  | 0.3698359 | 0.2950886 | 0.5872268 | 0.2949272 | 0.8126567 | 0.2953803
[5 empty] | 0.09044239 | 0.2933477 |  |  | 0.3645987 | 0.2967011 | 0.580066 | 0.2965388 | 0.7976526 | 0.2969944
[5 empty] | 0.09299012 | 0.2949419 |  |  | 0.3610387 | 0.2983136 | 0.570869 | 0.2981504 | 0.7848985 | 0.2986085
[5 empty] | 0.09453177 | 0.2965362 |  |  | 0.3511556 | 0.2999261 | 0.5615353 | 0.2997621 | 0.7739939 | 0.3002226
[5 empty] | 0.08406726 | 0.2981305 |  |  | 0.3503491 | 0.3015386 | 0.5527643 | 0.3013737 | 0.7598381 | 0.3018367
[5 empty] | 0.09059652 | 0.2997248 |  |  | 0.343919 | 0.3031511 | 0.5482556 | 0.3029853 | 0.7517303 | 0.3034508
[5 empty] | 0.08411946 | 0.3013191 |  |  | 0.3389649 | 0.3047636 | 0.5400087 | 0.3045969 | 0.73707 | 0.3050649
[5 empty] | 0.08763601 | 0.3029133 |  |  | 0.3330865 | 0.3063762 | 0.5290232 | 0.3062086 | 0.7227564 | 0.306679
[5 empty] | 0.08714608 | 0.3045076 |  |  | 0.3262834 | 0.3079887 | 0.5179985 | 0.3078202 | 0.7134889 | 0.3082931
[5 empty] | 0.0866496 | 0.3061019 |  |  | 0.3191555 | 0.3096012 | 0.507534 | 0.3094318 | 0.6952668 | 0.3099072
[5 empty] | 0.07514648 | 0.3076962 |  |  | 0.3163023 | 0.3112137 | 0.5015295 | 0.3110434 | 0.6936895 | 0.3115213
[5 empty] | 0.08163665 | 0.3092905 |  |  | 0.3081236 | 0.3128262 | 0.4924843 | 0.3126551 | 0.6707561 | 0.3131354
[5 empty] | 0.07712002 | 0.3108847 |  |  | 0.301919 | 0.3144387 | 0.4809979 | 0.3142667 | 0.6604662 | 0.3147495
[5 empty] | 0.07759652 | 0.312479 |  |  | 0.2969884 | 0.3160512 | 0.47487 | 0.3158783 | 0.6480189 | 0.3163636
[5 empty] | 0.07306606 | 0.3140733 |  |  | 0.2902312 | 0.3176637 | 0.4685999 | 0.3174899 | 0.6415137 | 0.3179777
[5 empty] | 0.06552857 | 0.3156676 |  |  | 0.2848473 | 0.3192762 | 0.4591872 | 0.3191016 | 0.6199498 | 0.3195918
[5 empty] | 0.07198396 | 0.3172619 |  |  | 0.2796363 | 0.3208887 | 0.4427315 | 0.3207132 | 0.6081266 | 0.3212059