## 1
Общество с ограниченной ответственностью "Инженерная геология" (ООО "ИнжГео") | [11 empty] | Общество с ограниченной ответственностью "Инженерная геология" (ООО "ИнжГео")
Юр. адрес: 117279, г. Москва, ул. Миклухо-Маклая, 36 а, этаж 5, пом. XXIII к. 76-84 | [11 empty] | Юр. адрес: 117279, г. Москва, ул. Миклухо-Маклая, 36 а, этаж 5, пом. XXIII к. 76-84 | [8 empty] | нагр |  |  | X0 | Y0 | R |  | нагр |  |  |  | X0 | Y0 | R | нагр |  |  |  | X0 | Y0 | R |  | нагр |  |  |  | X0 | Y0 | R
Телефон/факс +7 (495) 132-30-00, Адрес электронной почты inbox@inj-geo.ru | [11 empty] | Телефон/факс +7 (495) 132-30-00, Адрес электронной почты inbox@inj-geo.ru | [12 empty] | 0 | [7 empty] | 0 | [6 empty] | 0 | [7 empty] | 0
[21 empty] | девиатор | [6 empty] | девиатор | [6 empty] | девиатор | [7 empty] | девиатор
Испытательная лаборатория ООО «ИнжГео» | [11 empty] | Испытательная лаборатория ООО «ИнжГео» | [8 empty] | x0 | Угол | X | Y |  |  |  | x0 |  | Угол | X | Y |  |  | x0 |  | Угол | X | Y |  |  |  | x0 |  | Угол | X | Y
Адрес места осуществления деятельности лаборатории: г. Москва, просп. Вернадского, д. 51, стр. 1 | [11 empty] | Адрес места осуществления деятельности лаборатории: г. Москва, просп. Вернадского, д. 51, стр. 1 | [9 empty] | 0 | [7 empty] | 0 | [6 empty] | 0 | [7 empty] | 0
Телефон +7(910)4557682, E-mail: slg85@mail.ru | [11 empty] | Телефон +7(910)4557682, E-mail: slg85@mail.ru | [9 empty] | 5 | [7 empty] | 5 | [6 empty] | 5 | [7 empty] | 5
[22 empty] | 10 | [7 empty] | 10 | [6 empty] | 10 | [7 empty] | 10
[12 empty] | Протокол испытаний № 13-63/371 от 04-11-2023 | [9 empty] | 15 | [7 empty] | 15 | [6 empty] | 15 | [7 empty] | 15
[22 empty] | 20 | [7 empty] | 20 | [6 empty] | 20 | [7 empty] | 20
[12 empty] | Наименование и адрес заказчика: Переход трубопровода через р. Енисей | [9 empty] | 25 | [7 empty] | 25 | [6 empty] | 25 | [7 empty] | 25
[12 empty] | Наименование объекта: ООО Регионстрой | [9 empty] | 30 | [7 empty] | 30 | [6 empty] | 30 | [7 empty] | 30
Наименование используемого метода/методики: ГОСТ 12248.4-2020 | [11 empty] | Наименование используемого метода/методики: ГОСТ 12248.3-2020 | [9 empty] | 35 | [7 empty] | 35 | [6 empty] | 35 | [7 empty] | 35
Условия проведения испытания: температура окружающей среды (18 - 25)0С, влажность воздуха (40 - 75)% | [11 empty] | Условия проведения испытания: температура окружающей среды (18 - 25)0С, влажность воздуха (40 - 75)% | [9 empty] | 40 | [7 empty] | 40 | [6 empty] | 40 | [7 empty] | 40
[12 empty] | Дата получение объекта подлежащего испытаниям: 08-10-2023 | [9 empty] | 45 | [7 empty] | 45 | [6 empty] | 45 | [7 empty] | 45
[12 empty] | Дата испытания: 25.10.2022-19.11.2371 | [9 empty] | 50 | [7 empty] | 50 | [6 empty] | 50 | [7 empty] | 50
[22 empty] | 55 | [7 empty] | 55 | [6 empty] | 55 | [7 empty] | 55
Испытание грунтов методом трехосного сжатия | [11 empty] | Испытание грунтов методом трехосного сжатия | [9 empty] | 60 | [7 empty] | 60 | [6 empty] | 60 | [7 empty] | 60
[22 empty] | 65 | [7 empty] | 65 | [6 empty] | 65 | [7 empty] | 65
Лабораторный номер: | [6 empty] | We, д.е. = |  |  |  |  | Лабораторный номер: |  | 1406 |  |  |  | We, д.е. = | 0.194 |  |  | 70 | [7 empty] | 70 | [6 empty] | 70 | [7 empty] | 70
Номер скважины: | [6 empty] | ρ, г/см3 = |  |  |  |  | Номер скважины: |  | BH-164 |  |  |  | ρ, г/см3 = | 2.02 |  |  | 75 | [7 empty] | 75 | [6 empty] | 75 | [7 empty] | 75
Глубина отбора, м: | [6 empty] | ρs, г/см3 = |  |  |  |  | Глубина отбора, м: |  | 9.9 |  |  |  | ρs, г/см3 = | 2.73 |  |  | 80 | [7 empty] | 80 | [6 empty] | 80 | [7 empty] | 80
Наименование грунта: | [6 empty] | e, д.е. = |  |  |  |  | Наименование грунта: |  | Щебенистый грунт, заполнитель суглинок, льдистый, легкий пылеватый, после оттаивания текучепластичный |  |  |  | e, д.е. = | 0.6136733 |  |  | 85 | [7 empty] | 85 | [6 empty] | 85 | [7 empty] | 85
Схема проведения опыта: | [6 empty] | IL, д.е. = |  |  |  |  | Схема проведения опыта: |  | КД |  |  |  | IL, д.е. = | 0.9210508 |  |  | 90 | [7 empty] | 90 | [6 empty] | 90 | [7 empty] | 90
[22 empty] | 95 | [7 empty] | 95 | [6 empty] | 95 | [7 empty] | 95
[22 empty] | 100 | [7 empty] | 100 | [6 empty] | 100 | [7 empty] | 100
Результаты испытаний | [11 empty] | Результаты испытаний | [9 empty] | 105 | [7 empty] | 105 | [6 empty] | 105 | [7 empty] | 105
[22 empty] | 110 | [7 empty] | 110 | [6 empty] | 110 | [7 empty] | 110
[22 empty] | 115 | [7 empty] | 115 | [6 empty] | 115 | [7 empty] | 115
[22 empty] | 120 | [7 empty] | 120 | [6 empty] | 120 | [7 empty] | 120
[22 empty] | 125 | [7 empty] | 125 | [6 empty] | 125 | [7 empty] | 125
[22 empty] | 130 | [7 empty] | 130 | [6 empty] | 130 | [7 empty] | 130
[22 empty] | 135 | [7 empty] | 135 | [6 empty] | 135 | [7 empty] | 135
[22 empty] | 140 | [7 empty] | 140 | [6 empty] | 140 | [7 empty] | 140
[22 empty] | 145 | [7 empty] | 145 | [6 empty] | 145 | [7 empty] | 145
[22 empty] | 150 | [7 empty] | 150 | [6 empty] | 150 | [7 empty] | 150
[22 empty] | 155 | [7 empty] | 155 | [6 empty] | 155 | [7 empty] | 155
[22 empty] | 160 | [7 empty] | 160 | [6 empty] | 160 | [7 empty] | 160
[22 empty] | 165 | [7 empty] | 165 | [6 empty] | 165 | [7 empty] | 165
[22 empty] | 170 | [7 empty] | 170 | [6 empty] | 170 | [7 empty] | 170
[22 empty] | 175 | [7 empty] | 175 | [6 empty] | 175 | [7 empty] | 175
[22 empty] | 180 | [7 empty] | 180 | [6 empty] | 180 | [7 empty] | 180
[13 empty] | Давление в камере, Мпа σ3 | Вертикальная нагрузка, Мпа σ1 | Поровое давление, Мпа u
| K0, д.е. | 0.3706796 |  |  |  |  | Коэфф. Точки | [5 empty] | 0.1959804 | 0.8865894 | [5 empty] | 1 | [6 empty] | σ3,кПа | σ1,кПа | u, кПа |  |  |  | 4
| q_zg, МПа | 0.07264594 | [10 empty] | 0.2959804 | 1.326139 | [27 empty] | δ3, Мпа | δ1-δ3, МПа | δ1, МПа | δ1, КПа
|  |  | Модуль деформации, МПа: | [9 empty] | 0.3959804 | 1.765688 | [21 empty] | С, МПа:
|  |  | Е0= |  | Точки модуля (полное напр.), МПа |  |  |  | 0.07264594 | 0.1162335 | [25 empty] | φ, град:
|  |  | E50 = |  | qf (полное напр.), МПа |  |  |  | 0.2875143 | [26 empty] | E, Мпа
|  |  | Коэф. Поперечной деформации, ϑ = | [9 empty] | Эффективные значения угла внутреннего трения и удельного сцепления ϕ', С' | [13 empty] | x | 0
[13 empty] | ϕ', град. = | 39 | [12 empty] | y |  |  |  | С, кПа | φ,°
[13 empty] | С', МПа = | 0.006
| Исполнитель: | [6 empty] | Морозов Д.С. |  |  |  |  | Исполнитель: |  |  |  |  | Морозов Д.С.
| Начальник исп. лаборатории: | [6 empty] | Семиколенова Л.Г. |  |  |  |  | Начальник исп. лаборатории: |  |  |  |  | Семиколенова Л.Г.
Лист 1 , всего листов 2 | [11 empty] | Лист 2 , всего листов 2
Частичное воспроизведение протокола испытаний без письменного разрешения ООО «ИнжГео» ЗАПРЕЩАЕТСЯ | [11 empty] | Частичное воспроизведение протокола испытаний без письменного разрешения ООО «ИнжГео» ЗАПРЕЩАЕТСЯ
[5 empty] | второй график |  | первый график | [9 empty] | К Пуассона
dev50 | epsE50 | ind | devE0 | epsE0 | dev | eps | sigma |  | dev1 | eps1 | dev2 | eps2 | dev3 | eps3 |  | Глины
0.09153388 | 0.002587418 |  |  |  | 0 | 0 |  |  | 0 | 0 | 0 | 0 | 0 | 0 |  | < 0 | 0,20-0,30
ind |  |  |  |  | 0.04358756 | 0.0008624727 |  |  | 0.11758824 | 0.00232673364 | 0.17758824 | 0.002174517 | 0.1392438 | 0.001620768 |  | 0-0,25 | 0,30-0,38
2 |  |  |  |  | 0.09153388 | 0.002587418 |  |  | 0.160988 | 0.003234597 | 0.2634008 | 0.003230008 | 0.23758824 | 0.00255685 |  | 0,25< | 0,38-0,45
E0 |  |  |  |  | 0.1002073 | 0.004785673 |  |  | 0.2525973 | 0.004851896 | 0.4066503 | 0.004845011 | 0.4627116 | 0.004862303 |  | Суглинки | 0,35-0,37
epsE0 | devE0 |  |  |  | 0.1098382 | 0.006380897 |  |  | 0.3453045 | 0.00698020092 | 0.5150793 | 0.006523552 | 0.6015967 | 0.006483071 |  | Пески и супеси | 0,30-0,35
0.0008624727 | 0.04358756 |  |  |  | 0.1111476 | 0.007976121 |  |  | 0.3687107 | 0.008086493 | 0.5580882 | 0.008075019 | 0.684854 | 0.00767055
[5 empty] | 0.1282636 | 0.009571346 |  |  | 0.3979416 | 0.009703791 | 0.6160175 | 0.009690023 | 0.7623107 | 0.009724606
График E50 |  | График E |  |  | 0.1243147 | 0.01116657 |  |  | 0.430788 | 0.01132109 | 0.6553746 | 0.01130503 | 0.8216371 | 0.01134537
eps | q | sigma |  |  | 0.1294289 | 0.01276179 |  |  | 0.4617 | 0.01293839 | 0.7040263 | 0.01292003 | 0.8818143 | 0.01296614
Горизонтальная линия E50 |  | Касательная |  |  | 0.1387346 | 0.01435702 |  |  | 0.4887278 | 0.01455569 | 0.7381393 | 0.01453503 | 0.9326449 | 0.01458691
0 |  | a | b |  | 0.14336 | 0.01595224 |  |  | 0.5095214 | 0.01617299 | 0.7684801 | 0.01615004 | 0.9832314 | 0.01620768
|  |  | 0 |  | 0.1464334 | 0.01754747 |  |  | 0.5291308 | 0.01779028 | 0.7989155 | 0.01776504 | 1.030376 | 0.01782844
Вертикальная линия E50 |  | p1 и p2 |  |  | 0.1540829 | 0.01914269 |  |  | 0.5437062 | 0.01940758 | 0.8289122 | 0.01938005 | 1.071182 | 0.01944921
| 0 | 0 |  |  | 0.1504369 | 0.02073792 |  |  | 0.5653977 | 0.02102488 | 0.8455368 | 0.02099505 | 1.098251 | 0.02106998
[5 empty] | 0.1546235 | 0.02233314 |  |  | 0.5749552 | 0.02264218 | 0.8659559 | 0.02261005 | 1.130386 | 0.02269075
Касательная линия E50 |  |  |  |  | 0.1457688 | 0.02392836 |  |  | 0.5930289 | 0.02425948 | 0.8814363 | 0.02422506 | 1.16489 | 0.02431151
0 | 0 | Горизонтальная 1 |  |  | 0.1528891 | 0.02552359 |  |  | 0.5997689 | 0.02587678 | 0.9027446 | 0.02584006 | 1.185464 | 0.02593228
[5 empty] | 0.1609476 | 0.02711881 |  |  | 0.6086253 | 0.02749408 | 0.9160475 | 0.02745506 | 1.201312 | 0.02755305
Горизонтальная линия qкр |  |  |  |  | 0.155931 | 0.02871404 |  |  | 0.6214935 | 0.02911137 | 0.9265056 | 0.02907007 | 1.225146 | 0.02917382
Горизонтальная линия q |  | Горизонтальная 2 |  |  | 0.1588262 | 0.03030926 |  |  | 0.6278903 | 0.03072867 | 0.9326233 | 0.03068507 | 1.234917 | 0.03079459
0 |  | 0 |  |  | 0.1716199 | 0.03190449 |  |  | 0.6316214 | 0.03234597 | 0.9495261 | 0.03230008 | 1.247899 | 0.03241535
[5 empty] | 0.1692988 | 0.03349971 |  |  | 0.6436348 | 0.03396327 | 0.9620364 | 0.03391508 | 1.263888 | 0.03403612
Вертикальная линия q |  |  |  |  | 0.1708496 | 0.03509493 |  |  | 0.6482782 | 0.03558057 | 0.974577 | 0.03553008 | 1.28388 | 0.03565689
| 0 |  |  |  | 0.1722592 | 0.03669016 |  |  | 0.6528997 | 0.03719787 | 0.9783705 | 0.03714509 | 1.29797 | 0.03727766
[5 empty] | 0.1625143 | 0.03828538 |  |  | 0.6584471 | 0.03881516 | 0.9920395 | 0.03876009 | 1.309155 | 0.03889842
[5 empty] | 0.1646015 | 0.03988061 |  |  | 0.6676684 | 0.04043246 | 1.001707 | 0.0403751 | 1.317032 | 0.04051919
[5 empty] | 0.1785077 | 0.04147583 |  |  | 0.6717114 | 0.04204976 | 1.000095 | 0.0419901 | 1.328095 | 0.04213996
[5 empty] | 0.1652197 | 0.04307105 |  |  | 0.6757241 | 0.04366706 | 1.012526 | 0.0436051 | 1.342341 | 0.04376073
[5 empty] | 0.1667241 | 0.04466628 |  |  | 0.6792543 | 0.04528436 | 1.013423 | 0.04522011 | 1.346266 | 0.04538149
[5 empty] | 0.1830678 | 0.0462615 |  |  | 0.68505 | 0.04690166 | 1.019009 | 0.04683511 | 1.348666 | 0.04700226
[5 empty] | 0.1760627 | 0.04785673 |  |  | 0.687259 | 0.04851896 | 1.021506 | 0.04845011 | 1.359437 | 0.04862303
[5 empty] | 0.1819706 | 0.04945195 |  |  | 0.690609 | 0.05013625 | 1.030159 | 0.05006512 | 1.369708 | 0.0502438
[5 empty] | 0.1737682 | 0.05104718 |  |  | 0.6838089 | 0.05175355 | 1.023842 | 0.05168012 | 1.357777 | 0.05186456
[5 empty] | 0.1824625 | 0.0526424 |  |  | 0.6853902 | 0.05337085 | 1.020559 | 0.05329513 | 1.35773 | 0.05348533
[5 empty] | 0.1730605 | 0.05423762 |  |  | 0.6885358 | 0.05498815 | 1.019938 | 0.05491013 | 1.361731 | 0.0551061
[5 empty] | 0.1635692 | 0.05583285 |  |  | 0.6886732 | 0.05660545 | 1.025819 | 0.05652513 | 1.361999 | 0.05672687
[5 empty] | 0.1759956 | 0.05742807 |  |  | 0.6805299 | 0.05822275 | 1.022444 | 0.05814014 | 1.355689 | 0.05834763
[5 empty] | 0.1803466 | 0.0590233 |  |  | 0.6801333 | 0.05984005 | 1.018952 | 0.05975514 | 1.350757 | 0.0599684
[5 empty] | 0.1656292 | 0.06061852 |  |  | 0.6832109 | 0.06145734 | 1.018185 | 0.06137015 | 1.348857 | 0.06158917
[5 empty] | 0.1758505 | 0.06221375 |  |  | 0.6805902 | 0.06307464 | 1.009684 | 0.06298515 | 1.343143 | 0.06320994
[5 empty] | 0.1710173 | 0.06380897 |  |  | 0.6773985 | 0.06469194 | 1.003089 | 0.06460015 | 1.335172 | 0.06483071
[5 empty] | 0.1761367 | 0.06540419 |  |  | 0.6723634 | 0.06630924 | 1.005141 | 0.06621516 | 1.337196 | 0.06645147
[5 empty] | 0.1662157 | 0.06699942 |  |  | 0.6653123 | 0.06792654 | 0.9953808 | 0.06783016 | 1.324872 | 0.06807224
[5 empty] | 0.1682613 | 0.06859464 |  |  | 0.6683727 | 0.06954384 | 0.9931494 | 0.06944516 | 1.318554 | 0.06969301
[5 empty] | 0.1652803 | 0.07018987 |  |  | 0.6630719 | 0.07116114 | 0.9874874 | 0.07106017 | 1.321597 | 0.07131378
[5 empty] | 0.1692799 | 0.07178509 |  |  | 0.6610376 | 0.07277843 | 0.9756357 | 0.07267517 | 1.307055 | 0.07293454
[5 empty] | 0.157267 | 0.07338032 |  |  | 0.656997 | 0.07439573 | 0.9714349 | 0.07429018 | 1.299584 | 0.07455531
[5 empty] | 0.1622486 | 0.07497554 |  |  | 0.6506778 | 0.07601303 | 0.972826 | 0.07590518 | 1.292938 | 0.07617608
[5 empty] | 0.1692316 | 0.07657076 |  |  | 0.6502072 | 0.07763033 | 0.9666495 | 0.07752018 | 1.290072 | 0.07779685
[5 empty] | 0.1662231 | 0.07816599 |  |  | 0.6401129 | 0.07924763 | 0.9620464 | 0.07913519 | 1.280741 | 0.07941761
[5 empty] | 0.1632012 | 0.07976121 |  |  | 0.6385222 | 0.08086493 | 0.9523575 | 0.08075019 | 1.275 | 0.08103838
[5 empty] | 0.153044 | 0.08135644 |  |  | 0.6370626 | 0.08248223 | 0.9419234 | 0.08236519 | 1.259803 | 0.08265915
[5 empty] | 0.1617567 | 0.08295166 |  |  | 0.6336652 | 0.08409952 | 0.9363057 | 0.0839802 | 1.254275 | 0.08427992
[5 empty] | 0.161362 | 0.08454689 |  |  | 0.6247544 | 0.08571682 | 0.9349677 | 0.0855952 | 1.250461 | 0.08590068
[5 empty] | 0.1628828 | 0.08614211 |  |  | 0.6209372 | 0.08733412 | 0.9267042 | 0.08721021 | 1.237782 | 0.08752145
[5 empty] | 0.1443417 | 0.08773733 |  |  | 0.6193031 | 0.08895142 | 0.9178479 | 0.08882521 | 1.230018 | 0.08914222
[5 empty] | 0.1447614 | 0.08933256 |  |  | 0.6087416 | 0.09056872 | 0.9061318 | 0.09044021 | 1.210847 | 0.09076299
[5 empty] | 0.1421649 | 0.09092778 |  |  | 0.602542 | 0.09218602 | 0.8971886 | 0.09205522 | 1.207447 | 0.09238376
[5 empty] | 0.1515747 | 0.09252301 |  |  | 0.596294 | 0.09380332 | 0.8879514 | 0.09367022 | 1.197297 | 0.09400452
[5 empty] | 0.1550137 | 0.09411823 |  |  | 0.5943869 | 0.09542061 | 0.8853529 | 0.09528523 | 1.172775 | 0.09562529
[5 empty] | 0.1395046 | 0.09571346 |  |  | 0.5885101 | 0.09703791 | 0.8741259 | 0.09690023 | 1.17286 | 0.09724606
[5 empty] | 0.1450643 | 0.09730868 |  |  | 0.5793531 | 0.09865521 | 0.8658035 | 0.09851523 | 1.159731 | 0.09886683
[5 empty] | 0.1495466 | 0.0989039 |  |  | 0.5767055 | 0.1002725 | 0.8514184 | 0.1001302 | 1.149166 | 0.1004876
[5 empty] | 0.1389033 | 0.1004991 |  |  | 0.5717037 | 0.1018898 | 0.8455041 | 0.1017452 | 1.136342 | 0.1021084
[5 empty] | 0.147167 | 0.1020944 |  |  | 0.5638324 | 0.1035071 | 0.834609 | 0.1033602 | 1.118592 | 0.1037291
[5 empty] | 0.1403701 | 0.1036896 |  |  | 0.5599906 | 0.1051244 | 0.8326505 | 0.1049752 | 1.107831 | 0.1053499
[5 empty] | 0.1405453 | 0.1052848 |  |  | 0.5520064 | 0.1067417 | 0.8228188 | 0.1065903 | 1.091414 | 0.1069707
[5 empty] | 0.1377252 | 0.10688 |  |  | 0.5440077 | 0.108359 | 0.8079042 | 0.1082053 | 1.081698 | 0.1085914
[5 empty] | 0.1219423 | 0.1084752 |  |  | 0.5364228 | 0.1099763 | 0.7946969 | 0.1098203 | 1.069837 | 0.1102122
[5 empty] | 0.1282292 | 0.1100705 |  |  | 0.5273796 | 0.1115936 | 0.783787 | 0.1114353 | 1.056488 | 0.111833
[5 empty] | 0.1266185 | 0.1116657 |  |  | 0.5237061 | 0.1132109 | 0.7819648 | 0.1130503 | 1.037606 | 0.1134537
[5 empty] | 0.1321427 | 0.1132609 |  |  | 0.5188304 | 0.1148282 | 0.7701204 | 0.1146653 | 1.026047 | 0.1150745
[5 empty] | 0.1328345 | 0.1148561 |  |  | 0.5105806 | 0.1164455 | 0.759944 | 0.1162803 | 1.019265 | 0.1166953
[5 empty] | 0.1267263 | 0.1164514 |  |  | 0.5020847 | 0.1180628 | 0.7569259 | 0.1178953 | 1.002318 | 0.118316
[5 empty] | 0.1168509 | 0.1180466 |  |  | 0.5004708 | 0.1196801 | 0.7463562 | 0.1195103 | 0.9928601 | 0.1199368
[5 empty] | 0.1142406 | 0.1196418 |  |  | 0.4957669 | 0.1212974 | 0.7435251 | 0.1211253 | 0.9855472 | 0.1215576
[5 empty] | 0.1179282 | 0.121237 |  |  | 0.4940011 | 0.1229147 | 0.7376228 | 0.1227403 | 0.9802349 | 0.1231783
[5 empty] | 0.1299009 | 0.1228323 |  |  | 0.4896014 | 0.124532 | 0.7359396 | 0.1243553 | 0.9797789 | 0.1247991
[5 empty] | 0.1189523 | 0.1244275 |  |  | 0.4933958 | 0.1261493 | 0.7365637 | 0.1259703 | 0.9661347 | 0.1264199
[5 empty] | 0.1160502 | 0.1260227 |  |  | 0.4898591 | 0.1277666 | 0.7296198 | 0.1275853 | 0.9734144 | 0.1280406
[5 empty] | 0.1221924 | 0.1276179 |  |  | 0.4878182 | 0.1293839 | 0.7272515 | 0.1292003 | 0.9738359 | 0.1296614
[5 empty] | 0.1143764 | 0.1292132 |  |  | 0.4918548 | 0.1310012 | 0.7328449 | 0.1308153 | 0.9679157 | 0.1312822
[5 empty] | 0.1145998 | 0.1308084 |  |  | 0.4931595 | 0.1326185 | 0.7291859 | 0.1324303 | 0.9693351 | 0.1329029
[5 empty] | 0.1278603 | 0.1324036 |  |  | 0.4949228 | 0.1342358 | 0.7313606 | 0.1340453 | 0.9730752 | 0.1345237
[5 empty] | 0.1231554 | 0.1339988 |  |  | 0.4967353 | 0.1358531 | 0.7334551 | 0.1356603 | 0.9736173 | 0.1361445
[5 empty] | 0.1314828 | 0.1355941 |  |  | 0.4962878 | 0.1374704 | 0.7394552 | 0.1372753 | 0.9742425 | 0.1377652
[5 empty] | 0.1188401 | 0.1371893 |  |  | 0.4937706 | 0.1390877 | 0.7427471 | 0.1388903 | 0.9872322 | 0.139386
[5 empty] | 0.1242248 | 0.1387845 |  |  | 0.4960745 | 0.140705 | 0.7378168 | 0.1405053 | 0.9849674 | 0.1410068
[5 empty] | 0.1236346 | 0.1403797 |  |  | 0.4982901 | 0.1423223 | 0.7484504 | 0.1421203 | 0.9819295 | 0.1426276
[5 empty] | 0.1240778 | 0.141975 |  |  | 0.4993078 | 0.1439396 | 0.7422337 | 0.1437353 | 0.9844997 | 0.1442483
[5 empty] | 0.125826 | 0.1435702 |  |  | 0.4987183 | 0.1455569 | 0.7475529 | 0.1453503 | 0.9971591 | 0.1458691
[5 empty] | 0.1329447 | 0.1451654 |  |  | 0.5059334 | 0.1471742 | 0.7473109 | 0.1469653 | 0.9997774 | 0.1474899
[5 empty] | 0.1213618 | 0.1467606 |  |  | 0.5104553 | 0.1487915 | 0.7531267 | 0.1485804 | 1.005004 | 0.1491106
[5 empty] | 0.1330049 | 0.1483559 |  |  | 0.5155686 | 0.1504088 | 0.7702993 | 0.1501954 | 1.020133 | 0.1507314
[5 empty] | 0.1408018 | 0.1499511 |  |  | 0.5166893 | 0.1520261 | 0.7768066 | 0.1518104 | 1.020897 | 0.1523522
[5 empty] | 0.1426802 | 0.1515463 |  |  | 0.5223331 | 0.1536434 | 0.7826267 | 0.1534254 | 1.032929 | 0.1539729
[5 empty] | 0.1315679 | 0.1531415 |  |  | 0.5330162 | 0.1552607 | 0.7956378 | 0.1550404 | 1.047062 | 0.1555937
[5 empty] | 0.1303927 | 0.1547368 |  |  | 0.5361545 | 0.156878 | 0.8078181 | 0.1566554 | 1.07163 | 0.1572145
[5 empty] | 0.1360823 | 0.156332 |  |  | 0.548064 | 0.1584953 | 0.8154455 | 0.1582704 | 1.083364 | 0.1588352
[5 empty] | 0.1425644 | 0.1579272 |  |  | 0.5545605 | 0.1601126 | 0.8238983 | 0.1598854 | 1.095199 | 0.160456
[5 empty] | 0.1458916 | 0.1595224 |  |  | 0.5606602 | 0.1617299 | 0.8373545 | 0.1615004 | 1.102266 | 0.1620768
[5 empty] | 0.1381862 | 0.1611176 |  |  | 0.5633586 | 0.1633472 | 0.8451061 | 0.1631154 | 1.118746 | 0.1636975
[5 empty] | 0.1474507 | 0.1627129 |  |  | 0.5676522 | 0.1649645 | 0.8516189 | 0.1647304 | 1.121923 | 0.1653183
[5 empty] | 0.1436875 | 0.1643081 |  |  | 0.5735262 | 0.1665817 | 0.8526556 | 0.1663454 | 1.130558 | 0.1669391
[5 empty] | 0.1418989 | 0.1659033 |  |  | 0.5815897 | 0.168199 | 0.8625298 | 0.1679604 | 1.14707 | 0.1685598
[5 empty] | 0.146087 | 0.1674985 |  |  | 0.5814517 | 0.1698163 | 0.8716547 | 0.1695754 | 1.159175 | 0.1701806
[5 empty] | 0.1502543 | 0.1690938 |  |  | 0.5858211 | 0.1714336 | 0.8777438 | 0.1711904 | 1.168593 | 0.1718014
[5 empty] | 0.158403 | 0.170689 |  |  | 0.588907 | 0.1730509 | 0.8815104 | 0.1728054 | 1.17424 | 0.1734221
[5 empty] | 0.1445354 | 0.1722842 |  |  | 0.5937183 | 0.1746682 | 0.885868 | 0.1744204 | 1.175436 | 0.1750429
[5 empty] | 0.1436538 | 0.1738794 |  |  | 0.6044642 | 0.1762855 | 0.8973298 | 0.1760354 | 1.191898 | 0.1766637
[5 empty] | 0.1567604 | 0.1754747 |  |  | 0.6031536 | 0.1779028 | 0.9070094 | 0.1776504 | 1.199344 | 0.1782844
[5 empty] | 0.1488655 | 0.1770699 |  |  | 0.6094955 | 0.1795201 | 0.90882 | 0.1792654 | 1.212491 | 0.1799052
[5 empty] | 0.1540312 | 0.1786651 |  |  | 0.6152061 | 0.1811374 | 0.9160035 | 0.1808804 | 1.217559 | 0.181526
[5 empty] | 0.1482391 | 0.1802603 |  |  | 0.619415 | 0.1827547 | 0.9271184 | 0.1824954 | 1.219017 | 0.1831467
[5 empty] | 0.1614496 | 0.1818556 |  |  | 0.6206162 | 0.184372 | 0.9257911 | 0.1841104 | 1.234716 | 0.1847675
[5 empty] | 0.1616235 | 0.1834508 |  |  | 0.6247547 | 0.1859893 | 0.9391917 | 0.1857254 | 1.240944 | 0.1863883
[5 empty] | 0.1617213 | 0.185046 |  |  | 0.6321758 | 0.1876066 | 0.9420901 | 0.1873404 | 1.250195 | 0.188009
[5 empty] | 0.1627037 | 0.1866412 |  |  | 0.6379247 | 0.1892239 | 0.9449566 | 0.1889554 | 1.260558 | 0.1896298
[5 empty] | 0.1625313 | 0.1882365 |  |  | 0.6384467 | 0.1908412 | 0.9502612 | 0.1905705 | 1.262025 | 0.1912506
[5 empty] | 0.1571647 | 0.1898317 |  |  | 0.6451868 | 0.1924585 | 0.9646739 | 0.1921855 | 1.270287 | 0.1928713
[5 empty] | 0.1636209 | 0.1914269 |  |  | 0.6427905 | 0.1940758 | 0.967265 | 0.1938005 | 1.277334 | 0.1944921
[5 empty] | 0.1620556 | 0.1930221 |  |  | 0.6486673 | 0.1956931 | 0.9646531 | 0.1954155 | 1.286224 | 0.1961129
[5 empty] | 0.1644808 | 0.1946174 |  |  | 0.6490324 | 0.1973104 | 0.9677273 | 0.1970305 | 1.292646 | 0.1977337
[5 empty] | 0.1588965 | 0.1962126 |  |  | 0.648861 | 0.1989277 | 0.9707472 | 0.1986455 | 1.287994 | 0.1993544
[5 empty] | 0.1653025 | 0.1978078 |  |  | 0.6510525 | 0.200545 | 0.9736119 | 0.2002605 | 1.28737 | 0.2009752
[5 empty] | 0.1716987 | 0.199403 |  |  | 0.6542065 | 0.2021623 | 0.9761206 | 0.2018755 | 1.29347 | 0.202596
[5 empty] | 0.1620848 | 0.2009983 |  |  | 0.6537223 | 0.2037796 | 0.9820725 | 0.2034905 | 1.293195 | 0.2042167
[5 empty] | 0.1604609 | 0.2025935 |  |  | 0.6562993 | 0.2053969 | 0.9834667 | 0.2051055 | 1.296943 | 0.2058375
[5 empty] | 0.1648266 | 0.2041887 |  |  | 0.6562371 | 0.2070142 | 0.9776023 | 0.2067205 | 1.302313 | 0.2074583
[5 empty] | 0.1651819 | 0.2057839 |  |  | 0.661135 | 0.2086315 | 0.9864786 | 0.2083355 | 1.306803 | 0.209079
[5 empty] | 0.1715267 | 0.2073792 |  |  | 0.6631924 | 0.2102488 | 0.9909945 | 0.2099505 | 1.313513 | 0.2106998
[5 empty] | 0.1768607 | 0.2089744 |  |  | 0.6651088 | 0.2118661 | 0.9875495 | 0.2115655 | 1.307942 | 0.2123206
[5 empty] | 0.1711839 | 0.2105696 |  |  | 0.6607837 | 0.2134834 | 0.9955424 | 0.2131805 | 1.317688 | 0.2139413
[5 empty] | 0.1654961 | 0.2121648 |  |  | 0.6642164 | 0.2151007 | 0.9873726 | 0.2147955 | 1.31875 | 0.2155621
[5 empty] | 0.1657971 | 0.2137601 |  |  | 0.6665064 | 0.216718 | 0.9971392 | 0.2164105 | 1.323327 | 0.2171829
[5 empty] | 0.1720868 | 0.2153553 |  |  | 0.6654531 | 0.2183353 | 0.9948413 | 0.2180255 | 1.320818 | 0.2188036
[5 empty] | 0.1733651 | 0.2169505 |  |  | 0.6660559 | 0.2199526 | 0.9957781 | 0.2196405 | 1.321022 | 0.2204244
[5 empty] | 0.1746318 | 0.2185457 |  |  | 0.6674143 | 0.2215699 | 1.000449 | 0.2212555 | 1.330938 | 0.2220452
[5 empty] | 0.1768868 | 0.2201409 |  |  | 0.6689277 | 0.2231872 | 1.003552 | 0.2228705 | 1.325264 | 0.2236659
[5 empty] | 0.1681299 | 0.2217362 |  |  | 0.6693955 | 0.2248045 | 1.002788 | 0.2244855 | 1.329399 | 0.2252867
[5 empty] | 0.161361 | 0.2233314 |  |  | 0.6722172 | 0.2264218 | 0.9994552 | 0.2261005 | 1.329043 | 0.2269075
[5 empty] | 0.1735799 | 0.2249266 |  |  | 0.6761922 | 0.2280391 | 1.002253 | 0.2277155 | 1.337594 | 0.2285282
[5 empty] | 0.1667865 | 0.2265218 |  |  | 0.6730199 | 0.2296564 | 1.00948 | 0.2293305 | 1.332351 | 0.230149
[5 empty] | 0.1699807 | 0.2281171 |  |  | 0.6723998 | 0.2312737 | 1.008936 | 0.2309455 | 1.338612 | 0.2317698
[5 empty] | 0.1761622 | 0.2297123 |  |  | 0.6761312 | 0.232891 | 1.01042 | 0.2325606 | 1.336778 | 0.2333905
[5 empty] | 0.1683311 | 0.2313075 |  |  | 0.6779137 | 0.2345083 | 1.00743 | 0.2341756 | 1.346545 | 0.2350113
[5 empty] | 0.164487 | 0.2329027 |  |  | 0.6736466 | 0.2361256 | 1.014968 | 0.2357906 | 1.345015 | 0.2366321
[5 empty] | 0.1786299 | 0.234498 |  |  | 0.6747293 | 0.2377429 | 1.01143 | 0.2374056 | 1.347284 | 0.2382528
[5 empty] | 0.1677596 | 0.2360932 |  |  | 0.6810614 | 0.2393602 | 1.009917 | 0.2390206 | 1.346953 | 0.2398736
[5 empty] | 0.163876 | 0.2376884 |  |  | 0.6775422 | 0.2409775 | 1.011028 | 0.2406356 | 1.34072 | 0.2414944
[5 empty] | 0.1779789 | 0.2392836 |  |  | 0.6816712 | 0.2425948 | 1.013861 | 0.2422506 | 1.351183 | 0.2431151
[5 empty] | 0.1720682 | 0.2408789 |  |  | 0.6822478 | 0.2442121 | 1.016617 | 0.2438656 | 1.344543 | 0.2447359
[5 empty] | 0.1761438 | 0.2424741 |  |  | 0.6825714 | 0.2458294 | 1.014193 | 0.2454806 | 1.349397 | 0.2463567
[5 empty] | 0.1712054 | 0.2440693 |  |  | 0.6803414 | 0.2474467 | 1.01869 | 0.2470956 | 1.351244 | 0.2479774
[5 empty] | 0.169253 | 0.2456645 |  |  | 0.6826574 | 0.249064 | 1.011407 | 0.2487106 | 1.352684 | 0.2495982
[5 empty] | 0.1652864 | 0.2472598 |  |  | 0.6819186 | 0.2506813 | 1.013842 | 0.2503256 | 1.349115 | 0.251219
[5 empty] | 0.1633055 | 0.248855 |  |  | 0.6779247 | 0.2522986 | 1.013795 | 0.2519406 | 1.350236 | 0.2528398
[5 empty] | 0.1663025 | 0.2504502 |  |  | 0.6781748 | 0.2539159 | 1.012064 | 0.2535556 | 1.355846 | 0.2544605
[5 empty] | 0.1699985 | 0.2520454 |  |  | 0.6813535 | 0.2555332 | 1.012987 | 0.2551706 | 1.349985 | 0.2560813
[5 empty] | 0.163286 | 0.2536407 |  |  | 0.6814831 | 0.2571505 | 1.009665 | 0.2567856 | 1.350244 | 0.2577021
[5 empty] | 0.1722102 | 0.2552359 |  |  | 0.6755068 | 0.2587678 | 1.004018 | 0.2584006 | 1.334473 | 0.2593228
[5 empty] | 0.1708162 | 0.2568311 |  |  | 0.6696024 | 0.2603851 | 1.00391 | 0.2600156 | 1.336427 | 0.2609436
[5 empty] | 0.1741493 | 0.2584263 |  |  | 0.6666473 | 0.2620024 | 0.9921047 | 0.2616306 | 1.315161 | 0.2625644
[5 empty] | 0.1622545 | 0.2600216 |  |  | 0.6554191 | 0.2636197 | 0.9832659 | 0.2632456 | 1.305228 | 0.2641851
[5 empty] | 0.172177 | 0.2616168 |  |  | 0.6526955 | 0.265237 | 0.9719574 | 0.2648606 | 1.283783 | 0.2658059
[5 empty] | 0.1539621 | 0.263212 |  |  | 0.6428539 | 0.2668543 | 0.9614429 | 0.2664756 | 1.268881 | 0.2674267
[5 empty] | 0.1676549 | 0.2648072 |  |  | 0.630472 | 0.2684716 | 0.9447861 | 0.2680906 | 1.255976 | 0.2690474
[5 empty] | 0.1533005 | 0.2664025 |  |  | 0.6265274 | 0.2700889 | 0.9279509 | 0.2697056 | 1.235023 | 0.2706682
[5 empty] | 0.1599442 | 0.2679977 |  |  | 0.6169975 | 0.2717062 | 0.918101 | 0.2713206 | 1.221976 | 0.272289
[5 empty] | 0.1426311 | 0.2695929 |  |  | 0.6036601 | 0.2733235 | 0.9031001 | 0.2729356 | 1.209289 | 0.2739097
[5 empty] | 0.1534063 | 0.2711881 |  |  | 0.5981927 | 0.2749408 | 0.8910121 | 0.2745506 | 1.191618 | 0.2755305
[5 empty] | 0.1463151 | 0.2727833 |  |  | 0.5888728 | 0.2765581 | 0.8751007 | 0.2761657 | 1.169515 | 0.2771513
[5 empty] | 0.1363987 | 0.2743786 |  |  | 0.581578 | 0.2781753 | 0.8705295 | 0.2777807 | 1.155637 | 0.278772
[5 empty] | 0.1345446 | 0.2759738 |  |  | 0.5756821 | 0.2797926 | 0.8547663 | 0.2793957 | 1.136916 | 0.2803928
[5 empty] | 0.1376837 | 0.277569 |  |  | 0.5640741 | 0.2814099 | 0.847877 | 0.2810107 | 1.126091 | 0.2820136
[5 empty] | 0.1398158 | 0.2791642 |  |  | 0.5588391 | 0.2830272 | 0.8320478 | 0.2826257 | 1.118613 | 0.2836343
[5 empty] | 0.1299408 | 0.2807595 |  |  | 0.549977 | 0.2846445 | 0.829478 | 0.2842407 | 1.09848 | 0.2852551
[5 empty] | 0.1380587 | 0.2823547 |  |  | 0.5432871 | 0.2862618 | 0.8174671 | 0.2858557 | 1.087292 | 0.2868759
[5 empty] | 0.1421693 | 0.2839499 |  |  | 0.5360692 | 0.2878791 | 0.8081143 | 0.2874707 | 1.067248 | 0.2884966
[5 empty] | 0.1382725 | 0.2855451 |  |  | 0.5314227 | 0.2894964 | 0.7923191 | 0.2890857 | 1.048748 | 0.2901174
[5 empty] | 0.1223682 | 0.2871404 |  |  | 0.5239473 | 0.2911137 | 0.7830808 | 0.2907007 | 1.04269 | 0.2917382
[5 empty] | 0.1284563 | 0.2887356 |  |  | 0.5152426 | 0.292731 | 0.7731988 | 0.2923157 | 1.019073 | 0.2933589
[5 empty] | 0.1335367 | 0.2903308 |  |  | 0.509108 | 0.2943483 | 0.7576726 | 0.2939307 | 1.014598 | 0.2949797
[5 empty] | 0.1246093 | 0.291926 |  |  | 0.5002433 | 0.2959656 | 0.7485014 | 0.2955457 | 0.9966616 | 0.2966005
[5 empty] | 0.116674 | 0.2935213 |  |  | 0.4958479 | 0.2975829 | 0.7358846 | 0.2971607 | 0.9864647 | 0.2982212
[5 empty] | 0.1127307 | 0.2951165 |  |  | 0.4885215 | 0.2992002 | 0.7284216 | 0.2987757 | 0.973406 | 0.299842
[5 empty] | 0.1207792 | 0.2967117 |  |  | 0.4786637 | 0.3008175 | 0.7204119 | 0.3003907 | 0.9563847 | 0.3014628
[5 empty] | 0.1228194 | 0.2983069 |  |  | 0.4695739 | 0.3024348 | 0.7057547 | 0.3020057 | 0.9339999 | 0.3030835
[5 empty] | 0.1198514 | 0.2999022 |  |  | 0.4633519 | 0.3040521 | 0.6885494 | 0.3036207 | 0.9226508 | 0.3047043
[5 empty] | 0.1078748 | 0.3014974 |  |  | 0.4600971 | 0.3056694 | 0.6787955 | 0.3052357 | 0.9013365 | 0.3063251
[5 empty] | 0.1088897 | 0.3030926 |  |  | 0.4531092 | 0.3072867 | 0.6754922 | 0.3068507 | 0.8975562 | 0.3079459
[5 empty] | 0.102896 | 0.3046878 |  |  | 0.4441877 | 0.308904 | 0.6599391 | 0.3084657 | 0.882709 | 0.3095666
[5 empty] | 0.1118934 | 0.3062831 |  |  | 0.4340323 | 0.3105213 | 0.6519353 | 0.3100807 | 0.8573942 | 0.3111874
[5 empty] | 0.111882 | 0.3078783 |  |  | 0.4273424 | 0.3121386 | 0.6388804 | 0.3116957 | 0.8474109 | 0.3128082
[5 empty] | 0.0998616 | 0.3094735 |  |  | 0.4225177 | 0.3137559 | 0.6269737 | 0.3133107 | 0.8322582 | 0.3144289
[5 empty] | 0.1068321 | 0.3110687 |  |  | 0.4134577 | 0.3153732 | 0.6178145 | 0.3149257 | 0.8154353 | 0.3160497
[5 empty] | 0.09179337 | 0.312664 |  |  | 0.4027621 | 0.3169905 | 0.6065023 | 0.3165407 | 0.7959414 | 0.3176705
[5 empty] | 0.1047453 | 0.3142592 |  |  | 0.3922304 | 0.3186078 | 0.5923364 | 0.3181558 | 0.7863755 | 0.3192912
[5 empty] | 0.09668789 | 0.3158544 |  |  | 0.3879622 | 0.3202251 | 0.5756161 | 0.3197708 | 0.764737 | 0.320912
[5 empty] | 0.09862092 | 0.3174496 |  |  | 0.3785571 | 0.3218424 | 0.570341 | 0.3213858 | 0.7558249 | 0.3225328