## 1
Общество с ограниченной ответственностью "Инженерная геология" (ООО "ИнжГео") | [11 empty] | Общество с ограниченной ответственностью "Инженерная геология" (ООО "ИнжГео")
Юр. адрес: 117279, г. Москва, ул. Миклухо-Маклая, 36 а, этаж 5, пом. XXIII к. 76-84 | [11 empty] | Юр. адрес: 117279, г. Москва, ул. Миклухо-Маклая, 36 а, этаж 5, пом. XXIII к. 76-84 | [8 empty] | нагр |  |  | X0 | Y0 | R |  | нагр |  |  |  | X0 | Y0 | R | нагр |  |  |  | X0 | Y0 | R |  | нагр |  |  |  | X0 | Y0 | R
Телефон/факс +7 (495) 132-30-00, Адрес электронной почты inbox@inj-geo.ru | [11 empty] | Телефон/факс +7 (495) 132-30-00, Адрес электронной почты inbox@inj-geo.ru | [12 empty] | 0 | [7 empty] | 0 | [6 empty] | 0 | [7 empty] | 0
[21 empty] | девиатор | [6 empty] | девиатор | [6 empty] | девиатор | [7 empty] | девиатор
Испытательная лаборатория ООО «ИнжГео» | [11 empty] | Испытательная лаборатория ООО «ИнжГео» | [8 empty] | x0 | Угол | X | Y |  |  |  | x0 |  | Угол | X | Y |  |  | x0 |  | Угол | X | Y |  |  |  | x0 |  | Угол | X | Y
Адрес места осуществления деятельности лаборатории: г. Москва, просп. Вернадского, д. 51, стр. 1 | [11 empty] | Адрес места осуществления деятельности лаборатории: г. Москва, просп. Вернадского, д. 51, стр. 1 | [9 empty] | 0 | [7 empty] | 0 | [6 empty] | 0 | [7 empty] | 0
Телефон +7(910)4557682, E-mail: slg85@mail.ru | [11 empty] | Телефон +7(910)4557682, E-mail: slg85@mail.ru | [9 empty] | 5 | [7 empty] | 5 | [6 empty] | 5 | [7 empty] | 5
[22 empty] | 10 | [7 empty] | 10 | [6 empty] | 10 | [7 empty] | 10
[12 empty] | Протокол испытаний № 13-63/378 от 11-11-2023 | [9 empty] | 15 | [7 empty] | 15 | [6 empty] | 15 | [7 empty] | 15
[22 empty] | 20 | [7 empty] | 20 | [6 empty] | 20 | [7 empty] | 20
[12 empty] | Наименование и адрес заказчика: Переход трубопровода через р. Енисей | [9 empty] | 25 | [7 empty] | 25 | [6 empty] | 25 | [7 empty] | 25
[12 empty] | Наименование объекта: ООО Регионстрой | [9 empty] | 30 | [7 empty] | 30 | [6 empty] | 30 | [7 empty] | 30
Наименование используемого метода/методики: ГОСТ 12248.4-2020 | [11 empty] | Наименование используемого метода/методики: ГОСТ 12248.3-2020 | [9 empty] | 35 | [7 empty] | 35 | [6 empty] | 35 | [7 empty] | 35
Условия проведения испытания: температура окружающей среды (18 - 25)0С, влажность воздуха (40 - 75)% | [11 empty] | Условия проведения испытания: температура окружающей среды (18 - 25)0С, влажность воздуха (40 - 75)% | [9 empty] | 40 | [7 empty] | 40 | [6 empty] | 40 | [7 empty] | 40
[12 empty] | Дата получение объекта подлежащего испытаниям: 15-10-2023 | [9 empty] | 45 | [7 empty] | 45 | [6 empty] | 45 | [7 empty] | 45
[12 empty] | Дата испытания: 25.10.2022-19.11.2378 | [9 empty] | 50 | [7 empty] | 50 | [6 empty] | 50 | [7 empty] | 50
[22 empty] | 55 | [7 empty] | 55 | [6 empty] | 55 | [7 empty] | 55
Испытание грунтов методом трехосного сжатия | [11 empty] | Испытание грунтов методом трехосного сжатия | [9 empty] | 60 | [7 empty] | 60 | [6 empty] | 60 | [7 empty] | 60
[22 empty] | 65 | [7 empty] | 65 | [6 empty] | 65 | [7 empty] | 65
Лабораторный номер: | [6 empty] | We, д.е. = |  |  |  |  | Лабораторный номер: |  | 1413 |  |  |  | We, д.е. = | 0.176 |  |  | 70 | [7 empty] | 70 | [6 empty] | 70 | [7 empty] | 70
Номер скважины: | [6 empty] | ρ, г/см3 = |  |  |  |  | Номер скважины: |  | BH-168 |  |  |  | ρ, г/см3 = | 1.95 |  |  | 75 | [7 empty] | 75 | [6 empty] | 75 | [7 empty] | 75
Глубина отбора, м: | [6 empty] | ρs, г/см3 = |  |  |  |  | Глубина отбора, м: |  | 5.3 |  |  |  | ρs, г/см3 = | 2.72 |  |  | 80 | [7 empty] | 80 | [6 empty] | 80 | [7 empty] | 80
Наименование грунта: | [6 empty] | e, д.е. = |  |  |  |  | Наименование грунта: |  | Щебенистый грунт, заполнитель суглинок, слабольдистый, легкий пылеватый, после оттаивания текучепластичный |  |  |  | e, д.е. = | 0.6403692 |  |  | 85 | [7 empty] | 85 | [6 empty] | 85 | [7 empty] | 85
Схема проведения опыта: | [6 empty] | IL, д.е. = |  |  |  |  | Схема проведения опыта: |  | КД |  |  |  | IL, д.е. = | 0.9002494 |  |  | 90 | [7 empty] | 90 | [6 empty] | 90 | [7 empty] | 90
[22 empty] | 95 | [7 empty] | 95 | [6 empty] | 95 | [7 empty] | 95
[22 empty] | 100 | [7 empty] | 100 | [6 empty] | 100 | [7 empty] | 100
Результаты испытаний | [11 empty] | Результаты испытаний | [9 empty] | 105 | [7 empty] | 105 | [6 empty] | 105 | [7 empty] | 105
[22 empty] | 110 | [7 empty] | 110 | [6 empty] | 110 | [7 empty] | 110
[22 empty] | 115 | [7 empty] | 115 | [6 empty] | 115 | [7 empty] | 115
[22 empty] | 120 | [7 empty] | 120 | [6 empty] | 120 | [7 empty] | 120
[22 empty] | 125 | [7 empty] | 125 | [6 empty] | 125 | [7 empty] | 125
[22 empty] | 130 | [7 empty] | 130 | [6 empty] | 130 | [7 empty] | 130
[22 empty] | 135 | [7 empty] | 135 | [6 empty] | 135 | [7 empty] | 135
[22 empty] | 140 | [7 empty] | 140 | [6 empty] | 140 | [7 empty] | 140
[22 empty] | 145 | [7 empty] | 145 | [6 empty] | 145 | [7 empty] | 145
[22 empty] | 150 | [7 empty] | 150 | [6 empty] | 150 | [7 empty] | 150
[22 empty] | 155 | [7 empty] | 155 | [6 empty] | 155 | [7 empty] | 155
[22 empty] | 160 | [7 empty] | 160 | [6 empty] | 160 | [7 empty] | 160
[22 empty] | 165 | [7 empty] | 165 | [6 empty] | 165 | [7 empty] | 165
[22 empty] | 170 | [7 empty] | 170 | [6 empty] | 170 | [7 empty] | 170
[22 empty] | 175 | [7 empty] | 175 | [6 empty] | 175 | [7 empty] | 175
[22 empty] | 180 | [7 empty] | 180 | [6 empty] | 180 | [7 empty] | 180
[13 empty] | Давление в камере, Мпа σ3 | Вертикальная нагрузка, Мпа σ1 | Поровое давление, Мпа u
| K0, д.е. | 0.5616289 |  |  |  |  | Коэфф. Точки | [5 empty] | 0.101283 | 0.2946003 | [5 empty] | 1 | [6 empty] | σ3,кПа | σ1,кПа | u, кПа |  |  |  | 4
| q_zg, МПа | 0.05688346 | [10 empty] | 0.201283 | 0.5507073 | [27 empty] | δ3, Мпа | δ1-δ3, МПа | δ1, МПа | δ1, КПа
|  |  | Модуль деформации, МПа: | [9 empty] | 0.301283 | 0.8068144 | [21 empty] | С, МПа:
|  |  | Е0= |  | Точки модуля (полное напр.), МПа |  |  |  | 0.05688346 | 0.09101353 | [25 empty] | φ, град:
|  |  | E50 = |  | qf (полное напр.), МПа |  |  |  | 0.1627171 | [26 empty] | E, Мпа
|  |  | Коэф. Поперечной деформации, ϑ = | [9 empty] | Эффективные значения угла внутреннего трения и удельного сцепления ϕ', С' | [13 empty] | x | 0
[13 empty] | ϕ', град. = | 26 | [12 empty] | y |  |  |  | С, кПа | φ,°
[13 empty] | С', МПа = | 0.011
| Исполнитель: | [6 empty] | Морозов Д.С. |  |  |  |  | Исполнитель: |  |  |  |  | Морозов Д.С.
| Начальник исп. лаборатории: | [6 empty] | Семиколенова Л.Г. |  |  |  |  | Начальник исп. лаборатории: |  |  |  |  | Семиколенова Л.Г.
Лист 1 , всего листов 2 | [11 empty] | Лист 2 , всего листов 2
Частичное воспроизведение протокола испытаний без письменного разрешения ООО «ИнжГео» ЗАПРЕЩАЕТСЯ | [11 empty] | Частичное воспроизведение протокола испытаний без письменного разрешения ООО «ИнжГео» ЗАПРЕЩАЕТСЯ
[5 empty] | второй график |  | первый график | [9 empty] | К Пуассона
dev50 | epsE50 | ind | devE0 | epsE0 | dev | eps | sigma |  | dev1 | eps1 | dev2 | eps2 | dev3 | eps3 |  | Глины
0.06143413 | 0.001593667 |  |  |  | 0.03413007 | 0.0005312224 |  |  | 0.05026249 | 0.0007823177 | 0 | 0 | 0.1314382 | 0.0006427451 |  | < 0 | 0,20-0,30
ind |  |  |  |  | 0.06143413 | 0.001593667 |  |  | 0.07551099 | 0.001596481 | 0.1048273 | 0.0008209997 | 0.2096555 | 0.001595549 |  | 0-0,25 | 0,30-0,38
2 |  |  |  |  | 0.06874621 | 0.003180461 |  |  | 0.09665864 | 0.00283758 | 0.1747122 | 0.00283758 | 0.2527657 | 0.002651944 |  | 0,25< | 0,38-0,45
E0 |  |  |  |  | 0.06991324 | 0.004770692 |  |  | 0.109526 | 0.004789444 | 0.1977155 | 0.004789444 | 0.289531 | 0.004786646 |  | Суглинки | 0,35-0,37
epsE0 | devE0 |  |  |  | 0.07602223 | 0.006360922 |  |  | 0.1205209 | 0.006385925 | 0.2140478 | 0.006385925 | 0.3159655 | 0.006382194 |  | Пески и супеси | 0,30-0,35
0.0005312224 | 0.03413007 |  |  |  | 0.08017949 | 0.007951153 |  |  | 0.128773 | 0.007982407 | 0.2310193 | 0.007982407 | 0.3391426 | 0.007977743
[5 empty] | 0.09249134 | 0.009541383 |  |  | 0.1362912 | 0.009578888 | 0.2446987 | 0.009578888 | 0.3585535 | 0.009573291
График E50 |  | График E |  |  | 0.08406411 | 0.01113161 |  |  | 0.1435844 | 0.01117537 | 0.2564547 | 0.01117537 | 0.3767893 | 0.01116884
eps | q | sigma |  |  | 0.09300413 | 0.01272184 |  |  | 0.1475618 | 0.01277185 | 0.2677558 | 0.01277185 | 0.3877413 | 0.01276439
Горизонтальная линия E50 |  | Касательная |  |  | 0.09941771 | 0.01431207 |  |  | 0.1532321 | 0.01436833 | 0.2743706 | 0.01436833 | 0.4012007 | 0.01435994
0 |  | a | b |  | 0.09141118 | 0.01590231 |  |  | 0.1574044 | 0.01596481 | 0.2821679 | 0.01596481 | 0.4144586 | 0.01595549
|  |  | 0 |  | 0.1050909 | 0.01749254 |  |  | 0.1607876 | 0.01756129 | 0.2913162 | 0.01756129 | 0.4219062 | 0.01755103
Вертикальная линия E50 |  | p1 и p2 |  |  | 0.0975631 | 0.01908277 |  |  | 0.1633906 | 0.01915778 | 0.2950843 | 0.01915778 | 0.4319346 | 0.01914658
| 0 | 0 |  |  | 0.1009342 | 0.020673 |  |  | 0.1673225 | 0.02075426 | 0.3002406 | 0.02075426 | 0.4395352 | 0.02074213
[5 empty] | 0.1013105 | 0.02226323 |  |  | 0.1698922 | 0.02235074 | 0.305754 | 0.02235074 | 0.443499 | 0.02233768
Касательная линия E50 |  |  |  |  | 0.09873975 | 0.02385346 |  |  | 0.1715086 | 0.02394722 | 0.3112931 | 0.02394722 | 0.4470167 | 0.02393323
0 | 0 | Горизонтальная 1 |  |  | 0.1101357 | 0.02544369 |  |  | 0.1743576 | 0.0255437 | 0.3135582 | 0.0255437 | 0.4538785 | 0.02552878
[5 empty] | 0.1024854 | 0.02703392 |  |  | 0.1753433 | 0.02714018 | 0.3178089 | 0.02714018 | 0.462071 | 0.02712432
Горизонтальная линия qкр |  |  |  |  | 0.1117799 | 0.02862415 |  |  | 0.1791517 | 0.02873666 | 0.3221198 | 0.02873666 | 0.4641577 | 0.02871987
Горизонтальная линия q |  | Горизонтальная 2 |  |  | 0.1100107 | 0.03021438 |  |  | 0.1796687 | 0.03033315 | 0.3252656 | 0.03033315 | 0.4699018 | 0.03031542
0 |  | 0 |  |  | 0.1141687 | 0.03180461 |  |  | 0.1817803 | 0.03192963 | 0.3279208 | 0.03192963 | 0.4778668 | 0.03191097
[5 empty] | 0.1142452 | 0.03339484 |  |  | 0.1845725 | 0.03352611 | 0.3318602 | 0.03352611 | 0.479116 | 0.03350652
Вертикальная линия q |  |  |  |  | 0.1092314 | 0.03498507 |  |  | 0.1863312 | 0.03512259 | 0.3350584 | 0.03512259 | 0.4848129 | 0.03510207
| 0 |  |  |  | 0.1131184 | 0.0365753 |  |  | 0.1867425 | 0.03671907 | 0.3374901 | 0.03671907 | 0.4888208 | 0.03669762
[5 empty] | 0.1138976 | 0.03816553 |  |  | 0.1888923 | 0.03831555 | 0.3411298 | 0.03831555 | 0.494503 | 0.03829316
[5 empty] | 0.1215599 | 0.03975576 |  |  | 0.1899665 | 0.03991203 | 0.3424523 | 0.03991203 | 0.4968231 | 0.03988871
[5 empty] | 0.1130968 | 0.04134599 |  |  | 0.1900512 | 0.04150852 | 0.3435322 | 0.04150852 | 0.5007444 | 0.04148426
[5 empty] | 0.1214992 | 0.04293622 |  |  | 0.1905323 | 0.043105 | 0.3474441 | 0.043105 | 0.5011302 | 0.04307981
[5 empty] | 0.1228683 | 0.04452645 |  |  | 0.1926959 | 0.04470148 | 0.3480626 | 0.04470148 | 0.5026439 | 0.04467536
[5 empty] | 0.1228658 | 0.04611669 |  |  | 0.1933173 | 0.04629796 | 0.3494243 | 0.04629796 | 0.5055314 | 0.04627091
[5 empty] | 0.1118416 | 0.04770692 |  |  | 0.1921157 | 0.04789444 | 0.3483214 | 0.04789444 | 0.5026204 | 0.04786646
[5 empty] | 0.1167405 | 0.04929715 |  |  | 0.1915344 | 0.04949092 | 0.3469745 | 0.04949092 | 0.5033768 | 0.049462
[5 empty] | 0.1125683 | 0.05088738 |  |  | 0.1914354 | 0.0510874 | 0.3478149 | 0.0510874 | 0.5017279 | 0.05105755
[5 empty] | 0.1173296 | 0.05247761 |  |  | 0.1919263 | 0.05268388 | 0.3462561 | 0.05268388 | 0.4996929 | 0.0526531
[5 empty] | 0.1140291 | 0.05406784 |  |  | 0.1918143 | 0.05428037 | 0.3460115 | 0.05428037 | 0.5012913 | 0.05424865
[5 empty] | 0.1186714 | 0.05565807 |  |  | 0.1910069 | 0.05587685 | 0.3465944 | 0.05587685 | 0.4995423 | 0.0558442
[5 empty] | 0.1092613 | 0.0572483 |  |  | 0.1897115 | 0.05747333 | 0.3453181 | 0.05747333 | 0.4983651 | 0.05743975
[5 empty] | 0.1098032 | 0.05883853 |  |  | 0.1902354 | 0.05906981 | 0.3410961 | 0.05906981 | 0.4936791 | 0.05903529
[5 empty] | 0.1123019 | 0.06042876 |  |  | 0.1883861 | 0.06066629 | 0.3413416 | 0.06066629 | 0.4936037 | 0.06063084
[5 empty] | 0.108762 | 0.06201899 |  |  | 0.1882709 | 0.06226277 | 0.3399681 | 0.06226277 | 0.491558 | 0.06222639
[5 empty] | 0.1161881 | 0.06360922 |  |  | 0.1872972 | 0.06385925 | 0.3374889 | 0.06385925 | 0.4873614 | 0.06382194
[5 empty] | 0.1165849 | 0.06519945 |  |  | 0.1863724 | 0.06545574 | 0.3381174 | 0.06545574 | 0.4892331 | 0.06541749
[5 empty] | 0.1059571 | 0.06678968 |  |  | 0.185804 | 0.06705222 | 0.335967 | 0.06705222 | 0.4848926 | 0.06701304
[5 empty] | 0.1153093 | 0.06837991 |  |  | 0.1842993 | 0.0686487 | 0.3329509 | 0.0686487 | 0.481159 | 0.06860859
[5 empty] | 0.115646 | 0.06997014 |  |  | 0.1841656 | 0.07024518 | 0.3307826 | 0.07024518 | 0.4768517 | 0.07020413
[5 empty] | 0.1109721 | 0.07156037 |  |  | 0.1826105 | 0.07184166 | 0.3308754 | 0.07184166 | 0.4736899 | 0.07179968
[5 empty] | 0.113292 | 0.0731506 |  |  | 0.1808412 | 0.07343814 | 0.3257427 | 0.07343814 | 0.473693 | 0.07339523
[5 empty] | 0.1126105 | 0.07474083 |  |  | 0.1801653 | 0.07503462 | 0.3245978 | 0.07503462 | 0.4704803 | 0.07499078
[5 empty] | 0.1059322 | 0.07633107 |  |  | 0.1780899 | 0.0766311 | 0.3228542 | 0.0766311 | 0.4684711 | 0.07658633
[5 empty] | 0.1022616 | 0.0779213 |  |  | 0.1769227 | 0.07822759 | 0.3210251 | 0.07822759 | 0.4664846 | 0.07818188
[5 empty] | 0.1055399 | 0.07951153 |  |  | 0.1771517 | 0.07982407 | 0.3180892 | 0.07982407 | 0.4604686 | 0.07977743
[5 empty] | 0.1017234 | 0.08110176 |  |  | 0.1761464 | 0.08142055 | 0.3187107 | 0.08142055 | 0.4597843 | 0.08137297
[5 empty] | 0.101827 | 0.08269199 |  |  | 0.1747007 | 0.08301703 | 0.3133784 | 0.08301703 | 0.4562387 | 0.08296852
[5 empty] | 0.09886605 | 0.08428222 |  |  | 0.1737387 | 0.08461351 | 0.3113358 | 0.08461351 | 0.4520946 | 0.08456407
[5 empty] | 0.1058556 | 0.08587245 |  |  | 0.1715844 | 0.08620999 | 0.3086264 | 0.08620999 | 0.4491148 | 0.08615962
[5 empty] | 0.1008108 | 0.08746268 |  |  | 0.169562 | 0.08780647 | 0.3060937 | 0.08780647 | 0.4420624 | 0.08775517
[5 empty] | 0.09974668 | 0.08905291 |  |  | 0.1677954 | 0.08940296 | 0.3029814 | 0.08940296 | 0.4396 | 0.08935072
[5 empty] | 0.0986785 | 0.09064314 |  |  | 0.1672089 | 0.09099944 | 0.302133 | 0.09099944 | 0.4338907 | 0.09094626
[5 empty] | 0.09962133 | 0.09223337 |  |  | 0.1649264 | 0.09259592 | 0.2966919 | 0.09259592 | 0.4306973 | 0.09254181
[5 empty] | 0.09159031 | 0.0938236 |  |  | 0.1635721 | 0.0941924 | 0.2950017 | 0.0941924 | 0.4244825 | 0.09413736
[5 empty] | 0.09660057 | 0.09541383 |  |  | 0.16127 | 0.09578888 | 0.2912059 | 0.09578888 | 0.4212095 | 0.09573291
[5 empty] | 0.1006316 | 0.09700406 |  |  | 0.1595429 | 0.09738536 | 0.2881455 | 0.09738536 | 0.4185288 | 0.09732846
[5 empty] | 0.09657734 | 0.09859429 |  |  | 0.1588554 | 0.09898184 | 0.2853762 | 0.09898184 | 0.410948 | 0.09892401
[5 empty] | 0.08944858 | 0.1001845 |  |  | 0.1556313 | 0.1005783 | 0.2827599 | 0.1005783 | 0.4074175 | 0.1005196
[5 empty] | 0.098267 | 0.1017748 |  |  | 0.1545052 | 0.1021748 | 0.2811591 | 0.1021748 | 0.4050275 | 0.1021151
[5 empty] | 0.09705427 | 0.103365 |  |  | 0.1523114 | 0.1037713 | 0.2773359 | 0.1037713 | 0.3981679 | 0.1037107
[5 empty] | 0.09483202 | 0.1049552 |  |  | 0.1499844 | 0.1053678 | 0.2743529 | 0.1053678 | 0.3939288 | 0.1053062
[5 empty] | 0.08762193 | 0.1065454 |  |  | 0.1496587 | 0.1069643 | 0.2681722 | 0.1069643 | 0.3866001 | 0.1069017
[5 empty] | 0.09244565 | 0.1081357 |  |  | 0.1469688 | 0.1085607 | 0.2662563 | 0.1085607 | 0.3831718 | 0.1084973
[5 empty] | 0.08832483 | 0.1097259 |  |  | 0.1456493 | 0.1101572 | 0.2625673 | 0.1101572 | 0.377034 | 0.1100928
[5 empty] | 0.08728113 | 0.1113161 |  |  | 0.1425344 | 0.1117537 | 0.2580677 | 0.1117537 | 0.3746766 | 0.1116884
[5 empty] | 0.08833622 | 0.1129064 |  |  | 0.1415588 | 0.1133502 | 0.2561197 | 0.1133502 | 0.3728897 | 0.1132839
[5 empty] | 0.08251174 | 0.1144966 |  |  | 0.1414569 | 0.1149467 | 0.2527857 | 0.1149467 | 0.3668632 | 0.1148795
[5 empty] | 0.07682935 | 0.1160868 |  |  | 0.1392631 | 0.1165431 | 0.2526281 | 0.1165431 | 0.3640871 | 0.116475
[5 empty] | 0.08731072 | 0.1176771 |  |  | 0.1392121 | 0.1181396 | 0.251109 | 0.1181396 | 0.3595515 | 0.1180706
[5 empty] | 0.07797749 | 0.1192673 |  |  | 0.1383381 | 0.1197361 | 0.2498908 | 0.1197361 | 0.3616464 | 0.1196661
[5 empty] | 0.07785133 | 0.1208575 |  |  | 0.1365758 | 0.1213326 | 0.2478359 | 0.1213326 | 0.3590617 | 0.1212617
[5 empty] | 0.0828652 | 0.1224478 |  |  | 0.1374272 | 0.1229291 | 0.2487481 | 0.1229291 | 0.3598738 | 0.1228572
[5 empty] | 0.07691159 | 0.124038 |  |  | 0.1374766 | 0.1245255 | 0.2482374 | 0.1245255 | 0.3591123 | 0.1244528
[5 empty] | 0.07698847 | 0.1256282 |  |  | 0.1377756 | 0.126122 | 0.2471162 | 0.126122 | 0.3590798 | 0.1260483
[5 empty] | 0.08609425 | 0.1272184 |  |  | 0.1374215 | 0.1277185 | 0.2470801 | 0.1277185 | 0.3577695 | 0.1276439
[5 empty] | 0.08422733 | 0.1288087 |  |  | 0.138712 | 0.129315 | 0.2503243 | 0.129315 | 0.358075 | 0.1292394
[5 empty] | 0.08338613 | 0.1303989 |  |  | 0.1389443 | 0.1309115 | 0.2508443 | 0.1309115 | 0.3624896 | 0.130835
[5 empty] | 0.07756905 | 0.1319891 |  |  | 0.1374161 | 0.132508 | 0.2513356 | 0.132508 | 0.3596068 | 0.1324305
[5 empty] | 0.0837745 | 0.1335794 |  |  | 0.1388248 | 0.1341044 | 0.2514935 | 0.1341044 | 0.3621197 | 0.1340261
[5 empty] | 0.07900089 | 0.1351696 |  |  | 0.1397678 | 0.1357009 | 0.2506135 | 0.1357009 | 0.364322 | 0.1356216
[5 empty] | 0.08224663 | 0.1367598 |  |  | 0.1396427 | 0.1372974 | 0.252591 | 0.1372974 | 0.3639069 | 0.1372172
[5 empty] | 0.07751013 | 0.1383501 |  |  | 0.1406468 | 0.1388939 | 0.2521215 | 0.1388939 | 0.3638679 | 0.1388127
[5 empty] | 0.08778979 | 0.1399403 |  |  | 0.1403776 | 0.1404904 | 0.2550003 | 0.1404904 | 0.3666983 | 0.1404083
[5 empty] | 0.08512986 | 0.1415305 |  |  | 0.140937 | 0.1420868 | 0.2558305 | 0.1420868 | 0.3678155 | 0.1420038
[5 empty] | 0.08672088 | 0.1431207 |  |  | 0.1404903 | 0.1436833 | 0.2557921 | 0.1436833 | 0.3717569 | 0.1435994
[5 empty] | 0.07954261 | 0.144711 |  |  | 0.1418421 | 0.1452798 | 0.256074 | 0.1452798 | 0.3747264 | 0.1451949
[5 empty] | 0.080547 | 0.1463012 |  |  | 0.1436159 | 0.1468763 | 0.261738 | 0.1468763 | 0.3761244 | 0.1467905
[5 empty] | 0.08368602 | 0.1478914 |  |  | 0.1458352 | 0.1484728 | 0.2641457 | 0.1484728 | 0.3789512 | 0.148386
[5 empty] | 0.09491162 | 0.1494817 |  |  | 0.1485236 | 0.1500692 | 0.268459 | 0.1500692 | 0.3887072 | 0.1499816
[5 empty] | 0.09017578 | 0.1510719 |  |  | 0.1504045 | 0.1516657 | 0.2718396 | 0.1516657 | 0.3917928 | 0.1515771
[5 empty] | 0.08643045 | 0.1526621 |  |  | 0.1513016 | 0.1532622 | 0.2737493 | 0.1532622 | 0.3945082 | 0.1531727
[5 empty] | 0.08962759 | 0.1542524 |  |  | 0.1529382 | 0.1548587 | 0.2770498 | 0.1548587 | 0.4011539 | 0.1547682
[5 empty] | 0.09071917 | 0.1558426 |  |  | 0.155838 | 0.1564552 | 0.280303 | 0.1564552 | 0.4083302 | 0.1563638
[5 empty] | 0.09666341 | 0.1574328 |  |  | 0.1569245 | 0.1580517 | 0.2823706 | 0.1580517 | 0.4119375 | 0.1579593
[5 empty] | 0.09954432 | 0.1590231 |  |  | 0.1588315 | 0.1596481 | 0.2852138 | 0.1596481 | 0.4125058 | 0.1595549
[5 empty] | 0.09040413 | 0.1606133 |  |  | 0.1605023 | 0.1612446 | 0.2880914 | 0.1612446 | 0.4153832 | 0.1611504
[5 empty] | 0.09424437 | 0.1622035 |  |  | 0.161341 | 0.1628411 | 0.2916112 | 0.1628411 | 0.4208775 | 0.1627459
[5 empty] | 0.1040666 | 0.1637937 |  |  | 0.1618503 | 0.1644376 | 0.2927777 | 0.1644376 | 0.427095 | 0.1643415
[5 empty] | 0.1018722 | 0.165384 |  |  | 0.1644324 | 0.1660341 | 0.2942951 | 0.1660341 | 0.430442 | 0.165937
[5 empty] | 0.1016629 | 0.1669742 |  |  | 0.1647898 | 0.1676305 | 0.2968679 | 0.1676305 | 0.4317249 | 0.1675326
[5 empty] | 0.1034401 | 0.1685644 |  |  | 0.1667249 | 0.169227 | 0.2987004 | 0.169227 | 0.4337499 | 0.1691281
[5 empty] | 0.1012053 | 0.1701547 |  |  | 0.1666402 | 0.1708235 | 0.3015971 | 0.1708235 | 0.4368235 | 0.1707237
[5 empty] | 0.1029601 | 0.1717449 |  |  | 0.1681381 | 0.17242 | 0.3033623 | 0.17242 | 0.441352 | 0.1723192
[5 empty] | 0.108706 | 0.1733351 |  |  | 0.169321 | 0.1740165 | 0.3050005 | 0.1740165 | 0.4438416 | 0.1739148
[5 empty] | 0.1054445 | 0.1749254 |  |  | 0.1707914 | 0.1756129 | 0.3097159 | 0.1756129 | 0.4457988 | 0.1755103
[5 empty] | 0.0981916 | 0.1765156 |  |  | 0.1710572 | 0.1772094 | 0.3116232 | 0.1772094 | 0.4493495 | 0.1771059
[5 empty] | 0.1049819 | 0.1781058 |  |  | 0.1723846 | 0.1788059 | 0.3129417 | 0.1788059 | 0.4544662 | 0.1787014
[5 empty] | 0.1007931 | 0.179696 |  |  | 0.1743594 | 0.1804024 | 0.3166459 | 0.1804024 | 0.4540012 | 0.180297
[5 empty] | 0.1105991 | 0.1812863 |  |  | 0.1749398 | 0.1819989 | 0.3171603 | 0.1819989 | 0.4612455 | 0.1818925
[5 empty] | 0.1133736 | 0.1828765 |  |  | 0.1773842 | 0.1835954 | 0.3186096 | 0.1835954 | 0.4607904 | 0.1834881
[5 empty] | 0.1110904 | 0.1844667 |  |  | 0.178851 | 0.1851918 | 0.3218186 | 0.1851918 | 0.468627 | 0.1850836
[5 empty] | 0.1107235 | 0.186057 |  |  | 0.1795984 | 0.1867883 | 0.3256118 | 0.1867883 | 0.4684467 | 0.1866792
[5 empty] | 0.1122466 | 0.1876472 |  |  | 0.1791848 | 0.1883848 | 0.3248139 | 0.1883848 | 0.4694405 | 0.1882747
[5 empty] | 0.1086335 | 0.1892374 |  |  | 0.1810685 | 0.1899813 | 0.3285497 | 0.1899813 | 0.4737997 | 0.1898703
[5 empty] | 0.1059294 | 0.1908277 |  |  | 0.1812566 | 0.1915778 | 0.328732 | 0.1915778 | 0.4748634 | 0.1914658
[5 empty] | 0.1162187 | 0.1924179 |  |  | 0.1824166 | 0.1931742 | 0.3298634 | 0.1931742 | 0.4754644 | 0.1930614
[5 empty] | 0.1145017 | 0.1940081 |  |  | 0.1820666 | 0.1947707 | 0.3286768 | 0.1947707 | 0.4790394 | 0.1946569
[5 empty] | 0.1127783 | 0.1955984 |  |  | 0.1820065 | 0.1963672 | 0.331372 | 0.1963672 | 0.479888 | 0.1962525
[5 empty] | 0.1160484 | 0.1971886 |  |  | 0.1835362 | 0.1979637 | 0.3315487 | 0.1979637 | 0.4782098 | 0.197848
[5 empty] | 0.1083119 | 0.1987788 |  |  | 0.1831555 | 0.1995602 | 0.3314065 | 0.1995602 | 0.4806044 | 0.1994436
[5 empty] | 0.1125687 | 0.200369 |  |  | 0.1841642 | 0.2011567 | 0.3311453 | 0.2011567 | 0.4797714 | 0.2010391
[5 empty] | 0.1178187 | 0.2019593 |  |  | 0.1839622 | 0.2027531 | 0.3330647 | 0.2027531 | 0.4827104 | 0.2026347
[5 empty] | 0.1130619 | 0.2035495 |  |  | 0.1856494 | 0.2043496 | 0.3353645 | 0.2043496 | 0.485321 | 0.2042302
[5 empty] | 0.1112981 | 0.2051397 |  |  | 0.1844255 | 0.2059461 | 0.3357444 | 0.2059461 | 0.4855028 | 0.2058258
[5 empty] | 0.1085272 | 0.20673 |  |  | 0.1853905 | 0.2075426 | 0.336704 | 0.2075426 | 0.4831554 | 0.2074213
[5 empty] | 0.1077491 | 0.2083202 |  |  | 0.1857441 | 0.2091391 | 0.3342432 | 0.2091391 | 0.4845785 | 0.2090169
[5 empty] | 0.1089638 | 0.2099104 |  |  | 0.1864863 | 0.2107355 | 0.3375617 | 0.2107355 | 0.4879715 | 0.2106124
[5 empty] | 0.1101711 | 0.2115007 |  |  | 0.1865168 | 0.212332 | 0.3374591 | 0.212332 | 0.4898342 | 0.212208
[5 empty] | 0.108371 | 0.2130909 |  |  | 0.1869355 | 0.2139285 | 0.3366352 | 0.2139285 | 0.488166 | 0.2138035
[5 empty] | 0.1145633 | 0.2146811 |  |  | 0.1872423 | 0.215525 | 0.3366898 | 0.215525 | 0.4901666 | 0.215399
[5 empty] | 0.113748 | 0.2162714 |  |  | 0.186437 | 0.2171215 | 0.3392225 | 0.2171215 | 0.4915357 | 0.2169946
[5 empty] | 0.1109249 | 0.2178616 |  |  | 0.1874195 | 0.2187179 | 0.3380331 | 0.2187179 | 0.4903727 | 0.2185901
[5 empty] | 0.1110939 | 0.2194518 |  |  | 0.1878896 | 0.2203144 | 0.3404212 | 0.2203144 | 0.4937774 | 0.2201857
[5 empty] | 0.1202551 | 0.221042 |  |  | 0.1884471 | 0.2219109 | 0.3418867 | 0.2219109 | 0.4930493 | 0.2217812
[5 empty] | 0.1114082 | 0.2226323 |  |  | 0.1886919 | 0.2235074 | 0.3410292 | 0.2235074 | 0.4934879 | 0.2233768
[5 empty] | 0.1165531 | 0.2242225 |  |  | 0.1881239 | 0.2251039 | 0.3412484 | 0.2251039 | 0.493993 | 0.2249723
[5 empty] | 0.1166899 | 0.2258127 |  |  | 0.1896428 | 0.2267004 | 0.3429442 | 0.2267004 | 0.495564 | 0.2265679
[5 empty] | 0.1178183 | 0.227403 |  |  | 0.1894486 | 0.2282968 | 0.3432161 | 0.2282968 | 0.4969007 | 0.2281634
[5 empty] | 0.1129383 | 0.2289932 |  |  | 0.188841 | 0.2298933 | 0.341664 | 0.2298933 | 0.4941025 | 0.229759
[5 empty] | 0.1160498 | 0.2305834 |  |  | 0.18882 | 0.2314898 | 0.3410875 | 0.2314898 | 0.4933692 | 0.2313545
[5 empty] | 0.1111527 | 0.2321737 |  |  | 0.1901854 | 0.2330863 | 0.3444864 | 0.2330863 | 0.4968002 | 0.2329501
[5 empty] | 0.1142468 | 0.2337639 |  |  | 0.190437 | 0.2346828 | 0.3425604 | 0.2346828 | 0.4961953 | 0.2345456
[5 empty] | 0.1123322 | 0.2353541 |  |  | 0.1906746 | 0.2362792 | 0.3436092 | 0.2362792 | 0.4984539 | 0.2361412
[5 empty] | 0.1204086 | 0.2369443 |  |  | 0.1907982 | 0.2378757 | 0.3443326 | 0.2378757 | 0.4976758 | 0.2377367
[5 empty] | 0.1194761 | 0.2385346 |  |  | 0.1906075 | 0.2394722 | 0.3452302 | 0.2394722 | 0.4988604 | 0.2393323
[5 empty] | 0.1135344 | 0.2401248 |  |  | 0.1894025 | 0.2410687 | 0.3446018 | 0.2410687 | 0.4973075 | 0.2409278
[5 empty] | 0.1185836 | 0.241715 |  |  | 0.1904828 | 0.2426652 | 0.3426471 | 0.2426652 | 0.4977165 | 0.2425234
[5 empty] | 0.1166235 | 0.2433053 |  |  | 0.1902485 | 0.2442616 | 0.3458658 | 0.2442616 | 0.4973872 | 0.2441189
[5 empty] | 0.111654 | 0.2448955 |  |  | 0.1900994 | 0.2458581 | 0.3432577 | 0.2458581 | 0.500519 | 0.2457145
[5 empty] | 0.117675 | 0.2464857 |  |  | 0.1908352 | 0.2474546 | 0.3445225 | 0.2474546 | 0.4958116 | 0.24731
[5 empty] | 0.1166865 | 0.248076 |  |  | 0.1910559 | 0.2490511 | 0.3427598 | 0.2490511 | 0.4988646 | 0.2489056
[5 empty] | 0.1106734 | 0.2496662 |  |  | 0.1901558 | 0.2506476 | 0.3445597 | 0.2506476 | 0.4996586 | 0.2505011
[5 empty] | 0.1124328 | 0.2512564 |  |  | 0.1901495 | 0.2522441 | 0.3426061 | 0.2522441 | 0.4965291 | 0.2520967
[5 empty] | 0.1119236 | 0.2528467 |  |  | 0.1893096 | 0.2538405 | 0.3427687 | 0.2538405 | 0.49617 | 0.2536922
[5 empty] | 0.1121758 | 0.2544369 |  |  | 0.1885839 | 0.255437 | 0.3413339 | 0.255437 | 0.4915061 | 0.2552878
[5 empty] | 0.1152196 | 0.2560271 |  |  | 0.1870202 | 0.2570335 | 0.3364883 | 0.2570335 | 0.4896624 | 0.2568833
[5 empty] | 0.1110848 | 0.2576173 |  |  | 0.1846664 | 0.25863 | 0.3331182 | 0.25863 | 0.4834635 | 0.2584789
[5 empty] | 0.1118015 | 0.2592076 |  |  | 0.1834702 | 0.2602265 | 0.3300101 | 0.2602265 | 0.4769343 | 0.2600744
[5 empty] | 0.1123999 | 0.2607978 |  |  | 0.1816795 | 0.2618229 | 0.3273503 | 0.2618229 | 0.4727996 | 0.26167
[5 empty] | 0.1089098 | 0.262388 |  |  | 0.178442 | 0.2634194 | 0.3219253 | 0.2634194 | 0.4653842 | 0.2632655
[5 empty] | 0.1103614 | 0.2639783 |  |  | 0.1766057 | 0.2650159 | 0.3193216 | 0.2650159 | 0.4591129 | 0.2648611
[5 empty] | 0.1097847 | 0.2655685 |  |  | 0.1730182 | 0.2666124 | 0.3124255 | 0.2666124 | 0.4520106 | 0.2664566
[5 empty] | 0.1002097 | 0.2671587 |  |  | 0.1708275 | 0.2682089 | 0.3093234 | 0.2682089 | 0.4471021 | 0.2680521
[5 empty] | 0.1076664 | 0.268749 |  |  | 0.1684813 | 0.2698053 | 0.3064019 | 0.2698053 | 0.4409121 | 0.2696477
[5 empty] | 0.1001849 | 0.2703392 |  |  | 0.1667274 | 0.2714018 | 0.3000472 | 0.2714018 | 0.4349655 | 0.2712432
[5 empty] | 0.1037952 | 0.2719294 |  |  | 0.1635137 | 0.2729983 | 0.2974459 | 0.2729983 | 0.4279871 | 0.2728388
[5 empty] | 0.1025216 | 0.2735197 |  |  | 0.1613847 | 0.2745948 | 0.2925784 | 0.2745948 | 0.4256914 | 0.2744343
[5 empty] | 0.09728077 | 0.2751099 |  |  | 0.1605254 | 0.2761913 | 0.2895369 | 0.2761913 | 0.4211705 | 0.2760299
[5 empty] | 0.08903532 | 0.2767001 |  |  | 0.1577589 | 0.2777878 | 0.2863824 | 0.2777878 | 0.4118307 | 0.2776254
[5 empty] | 0.09078523 | 0.2782903 |  |  | 0.155385 | 0.2793842 | 0.2807146 | 0.2793842 | 0.4099717 | 0.279221
[5 empty] | 0.09553042 | 0.2798806 |  |  | 0.1546036 | 0.2809807 | 0.2777333 | 0.2809807 | 0.4007931 | 0.2808165
[5 empty] | 0.09727081 | 0.2814708 |  |  | 0.1513147 | 0.2825772 | 0.2751382 | 0.2825772 | 0.3992948 | 0.2824121
[5 empty] | 0.09200636 | 0.283061 |  |  | 0.1501181 | 0.2841737 | 0.2724293 | 0.2841737 | 0.3915763 | 0.2840076
[5 empty] | 0.08773697 | 0.2846513 |  |  | 0.1479136 | 0.2857702 | 0.2695062 | 0.2857702 | 0.3851374 | 0.2856032
[5 empty] | 0.09046257 | 0.2862415 |  |  | 0.1453013 | 0.2873666 | 0.2640688 | 0.2873666 | 0.3819779 | 0.2871987
[5 empty] | 0.08218311 | 0.2878317 |  |  | 0.1432809 | 0.2889631 | 0.2602169 | 0.2889631 | 0.3745973 | 0.2887943
[5 empty] | 0.0858985 | 0.289422 |  |  | 0.1427523 | 0.2905596 | 0.2572503 | 0.2905596 | 0.3739955 | 0.2903898
[5 empty] | 0.08560868 | 0.2910122 |  |  | 0.1397155 | 0.2921561 | 0.2535687 | 0.2921561 | 0.3665721 | 0.2919854
[5 empty] | 0.08731357 | 0.2926024 |  |  | 0.1375703 | 0.2937526 | 0.247972 | 0.2937526 | 0.3622267 | 0.2935809
[5 empty] | 0.0790131 | 0.2941926 |  |  | 0.1369166 | 0.2953491 | 0.24586 | 0.2953491 | 0.3536593 | 0.2951765
[5 empty] | 0.0737072 | 0.2957829 |  |  | 0.1342544 | 0.2969455 | 0.2434324 | 0.2969455 | 0.3523693 | 0.296772
[5 empty] | 0.07639581 | 0.2973731 |  |  | 0.1325834 | 0.298542 | 0.237789 | 0.298542 | 0.3431566 | 0.2983676
[5 empty] | 0.07507884 | 0.2989633 |  |  | 0.1299036 | 0.3001385 | 0.2359297 | 0.3001385 | 0.3371208 | 0.2999631
[5 empty] | 0.07475623 | 0.3005536 |  |  | 0.1269148 | 0.301735 | 0.2315542 | 0.301735 | 0.3348617 | 0.3015587
[5 empty] | 0.07542791 | 0.3021438 |  |  | 0.125617 | 0.3033315 | 0.2282624 | 0.3033315 | 0.3308789 | 0.3031542
[5 empty] | 0.0760938 | 0.303734 |  |  | 0.12261 | 0.3049279 | 0.224654 | 0.3049279 | 0.3215721 | 0.3047498
[5 empty] | 0.06675384 | 0.3053243 |  |  | 0.1211937 | 0.3065244 | 0.2200288 | 0.3065244 | 0.3159411 | 0.3063453
[5 empty] | 0.06540795 | 0.3069145 |  |  | 0.118868 | 0.3081209 | 0.2173866 | 0.3081209 | 0.3135856 | 0.3079409
[5 empty] | 0.06705606 | 0.3085047 |  |  | 0.1171329 | 0.3097174 | 0.2134272 | 0.3097174 | 0.3085052 | 0.3095364
[5 empty] | 0.07269811 | 0.310095 |  |  | 0.1152881 | 0.3113139 | 0.2080505 | 0.3113139 | 0.3000997 | 0.311132
[5 empty] | 0.07133401 | 0.3116852 |  |  | 0.1136336 | 0.3129103 | 0.2029561 | 0.3129103 | 0.2959688 | 0.3127275
[5 empty] | 0.06796371 | 0.3132754 |  |  | 0.1106692 | 0.3145068 | 0.201644 | 0.3145068 | 0.2884121 | 0.3143231
[5 empty] | 0.06158712 | 0.3148656 |  |  | 0.1079948 | 0.3161033 | 0.1976138 | 0.3161033 | 0.2814295 | 0.3159186
[5 empty] | 0.05620417 | 0.3164559 |  |  | 0.1059104 | 0.3176998 | 0.1932654 | 0.3176998 | 0.2796205 | 0.3175142