## 1
Общество с ограниченной ответственностью "Инженерная геология" (ООО "ИнжГео") | [11 empty] | Общество с ограниченной ответственностью "Инженерная геология" (ООО "ИнжГео")
Юр. адрес: 117279, г. Москва, ул. Миклухо-Маклая, 36 а, этаж 5, пом. XXIII к. 76-84 | [11 empty] | Юр. адрес: 117279, г. Москва, ул. Миклухо-Маклая, 36 а, этаж 5, пом. XXIII к. 76-84 | [8 empty] | нагр |  |  | X0 | Y0 | R |  | нагр |  |  |  | X0 | Y0 | R | нагр |  |  |  | X0 | Y0 | R |  | нагр |  |  |  | X0 | Y0 | R
Телефон/факс +7 (495) 132-30-00, Адрес электронной почты inbox@inj-geo.ru | [11 empty] | Телефон/факс +7 (495) 132-30-00, Адрес электронной почты inbox@inj-geo.ru | [12 empty] | 0 | [7 empty] | 0 | [6 empty] | 0 | [7 empty] | 0
[21 empty] | девиатор | [6 empty] | девиатор | [6 empty] | девиатор | [7 empty] | девиатор
Испытательная лаборатория ООО «ИнжГео» | [11 empty] | Испытательная лаборатория ООО «ИнжГео» | [8 empty] | x0 | Угол | X | Y |  |  |  | x0 |  | Угол | X | Y |  |  | x0 |  | Угол | X | Y |  |  |  | x0 |  | Угол | X | Y
Адрес места осуществления деятельности лаборатории: г. Москва, просп. Вернадского, д. 51, стр. 1 | [11 empty] | Адрес места осуществления деятельности лаборатории: г. Москва, просп. Вернадского, д. 51, стр. 1 | [9 empty] | 0 | [7 empty] | 0 | [6 empty] | 0 | [7 empty] | 0
Телефон +7(910)4557682, E-mail: slg85@mail.ru | [11 empty] | Телефон +7(910)4557682, E-mail: slg85@mail.ru | [9 empty] | 5 | [7 empty] | 5 | [6 empty] | 5 | [7 empty] | 5
[22 empty] | 10 | [7 empty] | 10 | [6 empty] | 10 | [7 empty] | 10
[12 empty] | Протокол испытаний № 13-63/384 от 17-11-2023 | [9 empty] | 15 | [7 empty] | 15 | [6 empty] | 15 | [7 empty] | 15
[22 empty] | 20 | [7 empty] | 20 | [6 empty] | 20 | [7 empty] | 20
[12 empty] | Наименование и адрес заказчика: Переход трубопровода через р. Енисей | [9 empty] | 25 | [7 empty] | 25 | [6 empty] | 25 | [7 empty] | 25
[12 empty] | Наименование объекта: ООО Регионстрой | [9 empty] | 30 | [7 empty] | 30 | [6 empty] | 30 | [7 empty] | 30
Наименование используемого метода/методики: ГОСТ 12248.4-2020 | [11 empty] | Наименование используемого метода/методики: ГОСТ 12248.3-2020 | [9 empty] | 35 | [7 empty] | 35 | [6 empty] | 35 | [7 empty] | 35
Условия проведения испытания: температура окружающей среды (18 - 25)0С, влажность воздуха (40 - 75)% | [11 empty] | Условия проведения испытания: температура окружающей среды (18 - 25)0С, влажность воздуха (40 - 75)% | [9 empty] | 40 | [7 empty] | 40 | [6 empty] | 40 | [7 empty] | 40
[12 empty] | Дата получение объекта подлежащего испытаниям: 21-10-2023 | [9 empty] | 45 | [7 empty] | 45 | [6 empty] | 45 | [7 empty] | 45
[12 empty] | Дата испытания: 25.10.2022-19.11.2384 | [9 empty] | 50 | [7 empty] | 50 | [6 empty] | 50 | [7 empty] | 50
[22 empty] | 55 | [7 empty] | 55 | [6 empty] | 55 | [7 empty] | 55
Испытание грунтов методом трехосного сжатия | [11 empty] | Испытание грунтов методом трехосного сжатия | [9 empty] | 60 | [7 empty] | 60 | [6 empty] | 60 | [7 empty] | 60
[22 empty] | 65 | [7 empty] | 65 | [6 empty] | 65 | [7 empty] | 65
Лабораторный номер: | [6 empty] | We, д.е. = |  |  |  |  | Лабораторный номер: |  | 1419 |  |  |  | We, д.е. = | 0.28795416 |  |  | 70 | [7 empty] | 70 | [6 empty] | 70 | [7 empty] | 70
Номер скважины: | [6 empty] | ρ, г/см3 = |  |  |  |  | Номер скважины: |  | BH-164 |  |  |  | ρ, г/см3 = | 1.88 |  |  | 75 | [7 empty] | 75 | [6 empty] | 75 | [7 empty] | 75
Глубина отбора, м: | [6 empty] | ρs, г/см3 = |  |  |  |  | Глубина отбора, м: |  | 7.9 |  |  |  | ρs, г/см3 = | 2.7 |  |  | 80 | [7 empty] | 80 | [6 empty] | 80 | [7 empty] | 80
Наименование грунта: | [6 empty] | e, д.е. = |  |  |  |  | Наименование грунта: |  | Суглинок щебенистый, после оттаивания текучепластичный, легкий пылеватый |  |  |  | e, д.е. = | 0.8497214 |  |  | 85 | [7 empty] | 85 | [6 empty] | 85 | [7 empty] | 85
Схема проведения опыта: | [6 empty] | IL, д.е. = |  |  |  |  | Схема проведения опыта: |  | КД |  |  |  | IL, д.е. = | 0.86 |  |  | 90 | [7 empty] | 90 | [6 empty] | 90 | [7 empty] | 90
[22 empty] | 95 | [7 empty] | 95 | [6 empty] | 95 | [7 empty] | 95
[22 empty] | 100 | [7 empty] | 100 | [6 empty] | 100 | [7 empty] | 100
Результаты испытаний | [11 empty] | Результаты испытаний | [9 empty] | 105 | [7 empty] | 105 | [6 empty] | 105 | [7 empty] | 105
[22 empty] | 110 | [7 empty] | 110 | [6 empty] | 110 | [7 empty] | 110
[22 empty] | 115 | [7 empty] | 115 | [6 empty] | 115 | [7 empty] | 115
[22 empty] | 120 | [7 empty] | 120 | [6 empty] | 120 | [7 empty] | 120
[22 empty] | 125 | [7 empty] | 125 | [6 empty] | 125 | [7 empty] | 125
[22 empty] | 130 | [7 empty] | 130 | [6 empty] | 130 | [7 empty] | 130
[22 empty] | 135 | [7 empty] | 135 | [6 empty] | 135 | [7 empty] | 135
[22 empty] | 140 | [7 empty] | 140 | [6 empty] | 140 | [7 empty] | 140
[22 empty] | 145 | [7 empty] | 145 | [6 empty] | 145 | [7 empty] | 145
[22 empty] | 150 | [7 empty] | 150 | [6 empty] | 150 | [7 empty] | 150
[22 empty] | 155 | [7 empty] | 155 | [6 empty] | 155 | [7 empty] | 155
[22 empty] | 160 | [7 empty] | 160 | [6 empty] | 160 | [7 empty] | 160
[22 empty] | 165 | [7 empty] | 165 | [6 empty] | 165 | [7 empty] | 165
[22 empty] | 170 | [7 empty] | 170 | [6 empty] | 170 | [7 empty] | 170
[22 empty] | 175 | [7 empty] | 175 | [6 empty] | 175 | [7 empty] | 175
[22 empty] | 180 | [7 empty] | 180 | [6 empty] | 180 | [7 empty] | 180
[13 empty] | Давление в камере, Мпа σ3 | Вертикальная нагрузка, Мпа σ1 | Поровое давление, Мпа u
| K0, д.е. | 0.6744318 |  |  |  |  | Коэфф. Точки | [5 empty] | 0.1455496 | 0.3281302 | [5 empty] | 1 | [6 empty] | σ3,кПа | σ1,кПа | u, кПа |  |  |  | 4
| q_zg, МПа | 0.09816329 | [10 empty] | 0.2455496 | 0.5246761 | [27 empty] | δ3, Мпа | δ1-δ3, МПа | δ1, МПа | δ1, КПа
|  |  | Модуль деформации, МПа: | [9 empty] | 0.3455496 | 0.721222 | [21 empty] | С, МПа:
|  |  | Е0= |  | Точки модуля (полное напр.), МПа |  |  |  | 0.09816329 | 0.1570613 | [25 empty] | φ, град:
|  |  | E50 = |  | qf (полное напр.), МПа |  |  |  | 0.2692353 | [26 empty] | E, Мпа
|  |  | Коэф. Поперечной деформации, ϑ = | [9 empty] | Эффективные значения угла внутреннего трения и удельного сцепления ϕ', С' | [13 empty] | x | 0
[13 empty] | ϕ', град. = | 19 | [12 empty] | y |  |  |  | С, кПа | φ,°
[13 empty] | С', МПа = | 0.015
| Исполнитель: | [6 empty] | Морозов Д.С. |  |  |  |  | Исполнитель: |  |  |  |  | Морозов Д.С.
| Начальник исп. лаборатории: | [6 empty] | Семиколенова Л.Г. |  |  |  |  | Начальник исп. лаборатории: |  |  |  |  | Семиколенова Л.Г.
Лист 1 , всего листов 2 | [11 empty] | Лист 2 , всего листов 2
Частичное воспроизведение протокола испытаний без письменного разрешения ООО «ИнжГео» ЗАПРЕЩАЕТСЯ | [11 empty] | Частичное воспроизведение протокола испытаний без письменного разрешения ООО «ИнжГео» ЗАПРЕЩАЕТСЯ
[5 empty] | второй график |  | первый график | [9 empty] | К Пуассона
dev50 | epsE50 | ind | devE0 | epsE0 | dev | eps | sigma |  | dev1 | eps1 | dev2 | eps2 | dev3 | eps3 |  | Глины
0.1236857 | 0.003435047 |  |  |  | 0 | 0 |  |  | 0 | 0 | 0 | 0 | 0 | 0 |  | < 0 | 0,20-0,30
ind |  |  |  |  | 0.05889797 | 0.001145016 |  |  | 0.04366488 | 0.0008488742 | 0.07366488 | 0.0008084516 | 0.10366488 | 0.0008488742 |  | 0-0,25 | 0,30-0,38
2 |  |  |  |  | 0.1236857 | 0.003435047 |  |  | 0.09129031 | 0.002546622 | 0.1395633 | 0.002425355 | 0.1878362 | 0.002546622 |  | 0,25< | 0,38-0,45
E0 |  |  |  |  | 0.117425 | 0.004798451 |  |  | 0.1066211 | 0.004785058 | 0.1640328 | 0.00478323 | 0.2197967 | 0.004785058 |  | Суглинки | 0,35-0,37
epsE0 | devE0 |  |  |  | 0.1317607 | 0.006397935 |  |  | 0.1161078 | 0.006380077 | 0.1777622 | 0.006377639 | 0.2379666 | 0.006380077 |  | Пески и супеси | 0,30-0,35
0.001145016 | 0.05889797 |  |  |  | 0.153487 | 0.007997418 |  |  | 0.1236722 | 0.007975096 | 0.1918156 | 0.007972049 | 0.2545767 | 0.007975096
[5 empty] | 0.1477384 | 0.009596902 |  |  | 0.1309433 | 0.009570116 | 0.2023856 | 0.009566459 | 0.2693675 | 0.009570116
График E50 |  | График E |  |  | 0.1636497 | 0.01119639 |  |  | 0.1372503 | 0.01116513 | 0.2113646 | 0.01116087 | 0.2826792 | 0.01116513
eps | q | sigma |  |  | 0.1813556 | 0.01279587 |  |  | 0.1415222 | 0.01276015 | 0.2189449 | 0.01275528 | 0.2919523 | 0.01276015
Горизонтальная линия E50 |  | Касательная |  |  | 0.1829908 | 0.01439535 |  |  | 0.1460881 | 0.01435517 | 0.2240193 | 0.01434969 | 0.3003273 | 0.01435517
0 |  | a | b |  | 0.1916899 | 0.01599484 |  |  | 0.1502771 | 0.01595019 | 0.22998 | 0.0159441 | 0.3074444 | 0.01595019
|  |  | 0 |  | 0.1865877 | 0.01759432 |  |  | 0.1534183 | 0.01754521 | 0.2345195 | 0.01753851 | 0.3154441 | 0.01754521
Вертикальная линия E50 |  | p1 и p2 |  |  | 0.2088188 | 0.0191938 |  |  | 0.1556408 | 0.01914023 | 0.2391304 | 0.01913292 | 0.3194668 | 0.01914023
| 0 | 0 |  |  | 0.1985179 | 0.02079329 |  |  | 0.1588736 | 0.02073525 | 0.241405 | 0.02072733 | 0.3262529 | 0.02073525
[5 empty] | 0.2138198 | 0.02239277 |  |  | 0.1598459 | 0.02233027 | 0.2447359 | 0.02232174 | 0.3310428 | 0.02233027
Касательная линия E50 |  |  |  |  | 0.2028592 | 0.02399226 |  |  | 0.1624837 | 0.02392529 | 0.2491083 | 0.02391615 | 0.3347733 | 0.02392529
0 | 0 | Горизонтальная 1 |  |  | 0.2077681 | 0.02559174 |  |  | 0.1641967 | 0.02552031 | 0.2531314 | 0.02551056 | 0.3370211 | 0.02552031
[5 empty] | 0.2176001 | 0.02719122 |  |  | 0.1660479 | 0.02711533 | 0.2537587 | 0.02710497 | 0.3415414 | 0.02711533
Горизонтальная линия qкр |  |  |  |  | 0.2243389 | 0.02879071 |  |  | 0.1689239 | 0.02871035 | 0.2578697 | 0.02869938 | 0.3479073 | 0.02871035
Горизонтальная линия q |  | Горизонтальная 2 |  |  | 0.2269665 | 0.03039019 |  |  | 0.1710116 | 0.03030537 | 0.2610445 | 0.03029379 | 0.3498914 | 0.03030537
0 |  | 0 |  |  | 0.2094648 | 0.03198967 |  |  | 0.1720978 | 0.03190039 | 0.2630627 | 0.0318882 | 0.3560665 | 0.03190039
[5 empty] | 0.2158158 | 0.03358916 |  |  | 0.1732692 | 0.0334954 | 0.2656043 | 0.03348261 | 0.3568056 | 0.0334954
Вертикальная линия q |  |  |  |  | 0.2330015 | 0.03518864 |  |  | 0.1756126 | 0.03509042 | 0.268949 | 0.03507702 | 0.3616814 | 0.03509042
| 0 |  |  |  | 0.2190037 | 0.03678812 |  |  | 0.1767149 | 0.03668544 | 0.2717767 | 0.03667143 | 0.3634667 | 0.03668544
[5 empty] | 0.2258045 | 0.03838761 |  |  | 0.1790629 | 0.03828046 | 0.2718673 | 0.03826584 | 0.3659344 | 0.03828046
[5 empty] | 0.2373857 | 0.03998709 |  |  | 0.1799432 | 0.03987548 | 0.2741004 | 0.03986025 | 0.3678572 | 0.03987548
[5 empty] | 0.2337294 | 0.04158658 |  |  | 0.1805427 | 0.0414705 | 0.275956 | 0.04145466 | 0.372308 | 0.0414705
[5 empty] | 0.2388174 | 0.04318606 |  |  | 0.1812482 | 0.04306552 | 0.2773139 | 0.04304907 | 0.3724597 | 0.04306552
[5 empty] | 0.2386318 | 0.04478554 |  |  | 0.1815465 | 0.04466054 | 0.278454 | 0.04464348 | 0.3724849 | 0.04466054
[5 empty] | 0.2473715 | 0.04638503 |  |  | 0.1825806 | 0.04625556 | 0.2791265 | 0.04623789 | 0.3756724 | 0.04625556
[5 empty] | 0.2353674 | 0.04798451 |  |  | 0.1822748 | 0.04785058 | 0.2786135 | 0.0478323 | 0.3728604 | 0.04785058
[5 empty] | 0.230315 | 0.04958399 |  |  | 0.1822805 | 0.0494456 | 0.2788583 | 0.04942671 | 0.3738663 | 0.0494456
[5 empty] | 0.2441064 | 0.05118348 |  |  | 0.1816764 | 0.05104062 | 0.276936 | 0.05102112 | 0.3730464 | 0.05104062
[5 empty] | 0.2407533 | 0.05278296 |  |  | 0.1812694 | 0.05263564 | 0.2763573 | 0.05261553 | 0.3718148 | 0.05263564
[5 empty] | 0.2322652 | 0.05438245 |  |  | 0.1815666 | 0.05423065 | 0.2761328 | 0.05420994 | 0.372986 | 0.05423065
[5 empty] | 0.2326515 | 0.05598193 |  |  | 0.1800748 | 0.05582567 | 0.2749731 | 0.05580435 | 0.3697742 | 0.05582567
[5 empty] | 0.2369219 | 0.05758141 |  |  | 0.1796011 | 0.05742069 | 0.2757889 | 0.05739876 | 0.3699937 | 0.05742069
[5 empty] | 0.2320857 | 0.0591809 |  |  | 0.1793525 | 0.05901571 | 0.2738908 | 0.05899317 | 0.367759 | 0.05901571
[5 empty] | 0.2191526 | 0.06078038 |  |  | 0.1777358 | 0.06061073 | 0.2729895 | 0.06058757 | 0.3673844 | 0.06061073
[5 empty] | 0.2201319 | 0.06237986 |  |  | 0.177558 | 0.06220575 | 0.2708955 | 0.06218198 | 0.3647841 | 0.06220575
[5 empty] | 0.2400334 | 0.06397935 |  |  | 0.1771261 | 0.06380077 | 0.2689196 | 0.06377639 | 0.3643724 | 0.06380077
[5 empty] | 0.2378663 | 0.06557883 |  |  | 0.1752471 | 0.06539579 | 0.2698723 | 0.0653708 | 0.3622638 | 0.06539579
[5 empty] | 0.2356404 | 0.06717832 |  |  | 0.1755279 | 0.06699081 | 0.2662642 | 0.06696521 | 0.3613725 | 0.06699081
[5 empty] | 0.227365 | 0.0687778 |  |  | 0.1745755 | 0.06858583 | 0.265406 | 0.06855962 | 0.3579129 | 0.06858583
[5 empty] | 0.2180497 | 0.07037728 |  |  | 0.1736969 | 0.07018085 | 0.2642084 | 0.07015403 | 0.3544992 | 0.07018085
[5 empty] | 0.214704 | 0.07197677 |  |  | 0.1723989 | 0.07177587 | 0.262682 | 0.07174844 | 0.3546459 | 0.07177587
[5 empty] | 0.2153375 | 0.07357625 |  |  | 0.1707887 | 0.07337089 | 0.2601373 | 0.07334285 | 0.3526672 | 0.07337089
[5 empty] | 0.2079596 | 0.07517573 |  |  | 0.170773 | 0.0749659 | 0.2606851 | 0.07493726 | 0.3483775 | 0.0749659
[5 empty] | 0.2125798 | 0.07677522 |  |  | 0.168859 | 0.07656092 | 0.2567359 | 0.07653167 | 0.3462911 | 0.07656092
[5 empty] | 0.2162076 | 0.0783747 |  |  | 0.1672536 | 0.07815594 | 0.2568004 | 0.07812608 | 0.3448223 | 0.07815594
[5 empty] | 0.2078492 | 0.07997418 |  |  | 0.1664328 | 0.07975096 | 0.2547327 | 0.07972049 | 0.3444221 | 0.07975096
[5 empty] | 0.2033599 | 0.08157367 |  |  | 0.1652762 | 0.08134598 | 0.254353 | 0.0813149 | 0.3422422 | 0.08134598
[5 empty] | 0.2236815 | 0.08317315 |  |  | 0.1646903 | 0.082941 | 0.2524777 | 0.08290931 | 0.3400963 | 0.082941
[5 empty] | 0.1988452 | 0.08477264 |  |  | 0.1627977 | 0.08453602 | 0.2482415 | 0.08450372 | 0.336031 | 0.08453602
[5 empty] | 0.2048819 | 0.08637212 |  |  | 0.1612212 | 0.08613104 | 0.247179 | 0.08609813 | 0.332993 | 0.08613104
[5 empty] | 0.2108226 | 0.0879716 |  |  | 0.1605834 | 0.08772606 | 0.2449248 | 0.08769254 | 0.328829 | 0.08772606
[5 empty] | 0.2116982 | 0.08957109 |  |  | 0.1575071 | 0.08932108 | 0.2419137 | 0.08928695 | 0.3255856 | 0.08932108
[5 empty] | 0.2145399 | 0.09117057 |  |  | 0.1559149 | 0.0909161 | 0.2394801 | 0.09088136 | 0.3241095 | 0.0909161
[5 empty] | 0.1883785 | 0.09277005 |  |  | 0.1561295 | 0.09251112 | 0.2377588 | 0.09247577 | 0.3196474 | 0.09251112
[5 empty] | 0.1922451 | 0.09436954 |  |  | 0.1535736 | 0.09410614 | 0.2361845 | 0.09407018 | 0.317646 | 0.09410614
[5 empty] | 0.1991707 | 0.09596902 |  |  | 0.1525698 | 0.09570116 | 0.2324916 | 0.09566459 | 0.3146519 | 0.09570116
[5 empty] | 0.1981863 | 0.09756851 |  |  | 0.1506341 | 0.09729617 | 0.2296994 | 0.097259 | 0.3109978 | 0.09729617
[5 empty] | 0.1901993 | 0.09916799 |  |  | 0.1499182 | 0.09889119 | 0.2288714 | 0.09885341 | 0.3054787 | 0.09889119
[5 empty] | 0.1990298 | 0.1007675 |  |  | 0.1480775 | 0.1004862 | 0.2259556 | 0.1004478 | 0.3032029 | 0.1004862
[5 empty] | 0.1767178 | 0.102367 |  |  | 0.1455447 | 0.1020812 | 0.2240015 | 0.1020422 | 0.3009374 | 0.1020812
[5 empty] | 0.1903076 | 0.1039664 |  |  | 0.1431521 | 0.1036763 | 0.2209587 | 0.1036366 | 0.294549 | 0.1036763
[5 empty] | 0.1888437 | 0.1055659 |  |  | 0.1421322 | 0.1052713 | 0.2172768 | 0.1052311 | 0.2945045 | 0.1052713
[5 empty] | 0.1903704 | 0.1071654 |  |  | 0.1395175 | 0.1068663 | 0.2159053 | 0.1068255 | 0.2906706 | 0.1068663
[5 empty] | 0.1699321 | 0.1087649 |  |  | 0.1385405 | 0.1084613 | 0.2110938 | 0.1084199 | 0.2852143 | 0.1084613
[5 empty] | 0.1835732 | 0.1103644 |  |  | 0.1374336 | 0.1100563 | 0.208892 | 0.1100143 | 0.2824023 | 0.1100563
[5 empty] | 0.1833379 | 0.1119639 |  |  | 0.1350294 | 0.1116513 | 0.2077495 | 0.1116087 | 0.2788015 | 0.1116513
[5 empty] | 0.1822708 | 0.1135633 |  |  | 0.1329602 | 0.1132464 | 0.2052157 | 0.1132031 | 0.2749786 | 0.1132464
[5 empty] | 0.1694161 | 0.1151628 |  |  | 0.1326586 | 0.1148414 | 0.2039404 | 0.1147975 | 0.2717005 | 0.1148414
[5 empty] | 0.1568182 | 0.1167623 |  |  | 0.1311571 | 0.1164364 | 0.199773 | 0.1163919 | 0.271334 | 0.1164364
[5 empty] | 0.1705215 | 0.1183618 |  |  | 0.1312881 | 0.1180314 | 0.2009633 | 0.1179863 | 0.2698459 | 0.1180314
[5 empty] | 0.1535704 | 0.1199613 |  |  | 0.129984 | 0.1196264 | 0.1997607 | 0.1195807 | 0.268903 | 0.1196264
[5 empty] | 0.1670091 | 0.1215608 |  |  | 0.1296774 | 0.1212215 | 0.1969148 | 0.1211751 | 0.2661722 | 0.1212215
[5 empty] | 0.1758723 | 0.1231602 |  |  | 0.129253 | 0.1228165 | 0.1972896 | 0.1227696 | 0.266922 | 0.1228165
[5 empty] | 0.1599206 | 0.1247597 |  |  | 0.128805 | 0.1244115 | 0.1981723 | 0.124364 | 0.2681289 | 0.1244115
[5 empty] | 0.1620334 | 0.1263592 |  |  | 0.1295033 | 0.1260065 | 0.1990259 | 0.1259584 | 0.2659313 | 0.1260065
[5 empty] | 0.1762072 | 0.1279587 |  |  | 0.1307458 | 0.1276015 | 0.1983465 | 0.1275528 | 0.2675244 | 0.1276015
[5 empty] | 0.1564389 | 0.1295582 |  |  | 0.1305299 | 0.1291966 | 0.1987306 | 0.1291472 | 0.2686032 | 0.1291966
[5 empty] | 0.1567252 | 0.1311577 |  |  | 0.1298533 | 0.1307916 | 0.1985746 | 0.1307416 | 0.2696628 | 0.1307916
[5 empty] | 0.1650629 | 0.1327571 |  |  | 0.1314136 | 0.1323866 | 0.1997748 | 0.132336 | 0.2689984 | 0.1323866
[5 empty] | 0.1564486 | 0.1343566 |  |  | 0.1316084 | 0.1339816 | 0.2014276 | 0.1339304 | 0.268005 | 0.1339816
[5 empty] | 0.1648792 | 0.1359561 |  |  | 0.1308353 | 0.1355766 | 0.2003293 | 0.1355248 | 0.2693776 | 0.1355766
[5 empty] | 0.1783513 | 0.1375556 |  |  | 0.130892 | 0.1371717 | 0.2012763 | 0.1371192 | 0.2708115 | 0.1371717
[5 empty] | 0.1588617 | 0.1391551 |  |  | 0.132176 | 0.1387667 | 0.2026649 | 0.1387137 | 0.2734017 | 0.1387667
[5 empty] | 0.1604072 | 0.1407546 |  |  | 0.132185 | 0.1403617 | 0.2022914 | 0.1403081 | 0.2736433 | 0.1403617
[5 empty] | 0.1769844 | 0.142354 |  |  | 0.1336287 | 0.1419567 | 0.2023779 | 0.1419025 | 0.2738562 | 0.1419567
[5 empty] | 0.1818343 | 0.1439535 |  |  | 0.1332805 | 0.1435517 | 0.2043526 | 0.1434969 | 0.274503 | 0.1435517
[5 empty] | 0.1642146 | 0.145553 |  |  | 0.1338007 | 0.1451468 | 0.2062855 | 0.1450913 | 0.277608 | 0.1451468
[5 empty] | 0.1610285 | 0.1471525 |  |  | 0.1367174 | 0.1467418 | 0.2090668 | 0.1466857 | 0.278623 | 0.1467418
[5 empty] | 0.1771775 | 0.148752 |  |  | 0.1378585 | 0.1483368 | 0.2108863 | 0.1482801 | 0.2846996 | 0.1483368
[5 empty] | 0.1895632 | 0.1503515 |  |  | 0.140452 | 0.1499318 | 0.2148342 | 0.1498745 | 0.2889898 | 0.1499318
[5 empty] | 0.1860872 | 0.151951 |  |  | 0.1418258 | 0.1515268 | 0.2166004 | 0.1514689 | 0.2921453 | 0.1515268
[5 empty] | 0.1766511 | 0.1535504 |  |  | 0.1426079 | 0.1531218 | 0.2192748 | 0.1530633 | 0.2949179 | 0.1531218
[5 empty] | 0.1891565 | 0.1551499 |  |  | 0.1451263 | 0.1547169 | 0.2215476 | 0.1546578 | 0.2983593 | 0.1547169
[5 empty] | 0.199505 | 0.1567494 |  |  | 0.1468089 | 0.1563119 | 0.2252088 | 0.1562522 | 0.3036214 | 0.1563119
[5 empty] | 0.188598 | 0.1583489 |  |  | 0.1484837 | 0.1579069 | 0.2278482 | 0.1578466 | 0.304456 | 0.1579069
[5 empty] | 0.1934236 | 0.1599484 |  |  | 0.1497067 | 0.1595019 | 0.2276678 | 0.159441 | 0.308278 | 0.1595019
[5 empty] | 0.1971888 | 0.1615479 |  |  | 0.1502973 | 0.1610969 | 0.2301383 | 0.1610354 | 0.3091335 | 0.1610969
[5 empty] | 0.1859124 | 0.1631473 |  |  | 0.1524579 | 0.162692 | 0.2333633 | 0.1626298 | 0.3148274 | 0.162692
[5 empty] | 0.2025975 | 0.1647468 |  |  | 0.152891 | 0.164287 | 0.2344461 | 0.1642242 | 0.3139645 | 0.164287
[5 empty] | 0.2072472 | 0.1663463 |  |  | 0.1552986 | 0.165882 | 0.2355903 | 0.1658186 | 0.3177493 | 0.165882
[5 empty] | 0.2028646 | 0.1679458 |  |  | 0.1560832 | 0.167477 | 0.2378993 | 0.167413 | 0.3220866 | 0.167477
[5 empty] | 0.2104529 | 0.1695453 |  |  | 0.156947 | 0.169072 | 0.2406768 | 0.1690074 | 0.3219812 | 0.169072
[5 empty] | 0.2100152 | 0.1711448 |  |  | 0.1576923 | 0.1706671 | 0.2415261 | 0.1706019 | 0.3241377 | 0.1706671
[5 empty] | 0.2095545 | 0.1727442 |  |  | 0.1598213 | 0.1722621 | 0.2433507 | 0.1721963 | 0.3266608 | 0.1722621
[5 empty] | 0.1950741 | 0.1743437 |  |  | 0.1612364 | 0.1738571 | 0.2447541 | 0.1737907 | 0.3306552 | 0.1738571
[5 empty] | 0.206577 | 0.1759432 |  |  | 0.1607399 | 0.1754521 | 0.2465399 | 0.1753851 | 0.3323257 | 0.1754521
[5 empty] | 0.1970681 | 0.1775427 |  |  | 0.1633422 | 0.1770471 | 0.2481261 | 0.1769795 | 0.3343938 | 0.1770471
[5 empty] | 0.2086265 | 0.1791422 |  |  | 0.1638054 | 0.1786422 | 0.2514068 | 0.1785739 | 0.3366871 | 0.1786422
[5 empty] | 0.2192546 | 0.1807417 |  |  | 0.1648101 | 0.1802372 | 0.2518489 | 0.1801683 | 0.3389659 | 0.1802372
[5 empty] | 0.2078985 | 0.1823411 |  |  | 0.1662171 | 0.1818322 | 0.2544925 | 0.1817627 | 0.3423493 | 0.1818322
[5 empty] | 0.2245048 | 0.1839406 |  |  | 0.1673871 | 0.1834272 | 0.2564777 | 0.1833571 | 0.3448567 | 0.1834272
[5 empty] | 0.2290198 | 0.1855401 |  |  | 0.1675808 | 0.1850222 | 0.2574444 | 0.1849515 | 0.3459071 | 0.1850222
[5 empty] | 0.2303898 | 0.1871396 |  |  | 0.169159 | 0.1866173 | 0.2581328 | 0.186546 | 0.3499199 | 0.1866173
[5 empty] | 0.2125613 | 0.1887391 |  |  | 0.1694825 | 0.1882123 | 0.2602829 | 0.1881404 | 0.3488142 | 0.1882123
[5 empty] | 0.2284806 | 0.1903386 |  |  | 0.171312 | 0.1898073 | 0.2602348 | 0.1897348 | 0.3503094 | 0.1898073
[5 empty] | 0.2151296 | 0.191938 |  |  | 0.171166 | 0.1914023 | 0.262925 | 0.1913292 | 0.3512436 | 0.1914023
[5 empty] | 0.2257211 | 0.1935375 |  |  | 0.1717994 | 0.1929973 | 0.2625868 | 0.1929236 | 0.3535353 | 0.1929973
[5 empty] | 0.2153 | 0.195137 |  |  | 0.1724233 | 0.1945923 | 0.2644343 | 0.194518 | 0.3536076 | 0.1945923
[5 empty] | 0.2128658 | 0.1967365 |  |  | 0.1716378 | 0.1961874 | 0.2632673 | 0.1961124 | 0.3549604 | 0.1961874
[5 empty] | 0.2164186 | 0.198336 |  |  | 0.1725426 | 0.1977824 | 0.2639854 | 0.1977068 | 0.3575932 | 0.1977824
[5 empty] | 0.233958 | 0.1999355 |  |  | 0.1736375 | 0.1993774 | 0.2660885 | 0.1993012 | 0.3561059 | 0.1993774
[5 empty] | 0.2224839 | 0.2015349 |  |  | 0.1739225 | 0.2009724 | 0.2647765 | 0.2008956 | 0.356098 | 0.2009724
[5 empty] | 0.232996 | 0.2031344 |  |  | 0.1741974 | 0.2025674 | 0.2650489 | 0.2024901 | 0.3582694 | 0.2025674
[5 empty] | 0.2224942 | 0.2047339 |  |  | 0.175362 | 0.2041625 | 0.2662057 | 0.2040845 | 0.3605197 | 0.2041625
[5 empty] | 0.2379783 | 0.2063334 |  |  | 0.1757163 | 0.2057575 | 0.2659467 | 0.2056789 | 0.3595485 | 0.2057575
[5 empty] | 0.2184481 | 0.2079329 |  |  | 0.17496 | 0.2073525 | 0.2672715 | 0.2072733 | 0.3619557 | 0.2073525
[5 empty] | 0.2149033 | 0.2095324 |  |  | 0.176393 | 0.2089475 | 0.2685799 | 0.2088677 | 0.3599409 | 0.2089475
[5 empty] | 0.2173438 | 0.2111318 |  |  | 0.1761152 | 0.2105425 | 0.2697719 | 0.2104621 | 0.3629038 | 0.2105425
[5 empty] | 0.2397695 | 0.2127313 |  |  | 0.1767264 | 0.2121376 | 0.270347 | 0.2120565 | 0.3616442 | 0.2121376
[5 empty] | 0.23718 | 0.2143308 |  |  | 0.1768265 | 0.2137326 | 0.2693052 | 0.2136509 | 0.3637616 | 0.2137326
[5 empty] | 0.2385752 | 0.2159303 |  |  | 0.1769153 | 0.2153276 | 0.2705462 | 0.2152453 | 0.3641559 | 0.2153276
[5 empty] | 0.2199548 | 0.2175298 |  |  | 0.1773927 | 0.2169226 | 0.2697697 | 0.2168397 | 0.3648267 | 0.2169226
[5 empty] | 0.2373188 | 0.2191293 |  |  | 0.1775586 | 0.2185176 | 0.2720756 | 0.2184342 | 0.3633737 | 0.2185176
[5 empty] | 0.2276669 | 0.2207287 |  |  | 0.1768127 | 0.2201127 | 0.2721636 | 0.2200286 | 0.3653967 | 0.2201127
[5 empty] | 0.2249989 | 0.2223282 |  |  | 0.1770551 | 0.2217077 | 0.2713335 | 0.221623 | 0.3664953 | 0.2217077
[5 empty] | 0.2283146 | 0.2239277 |  |  | 0.1770854 | 0.2233027 | 0.2729851 | 0.2232174 | 0.3658693 | 0.2233027
[5 empty] | 0.2276138 | 0.2255272 |  |  | 0.1774036 | 0.2248977 | 0.2713181 | 0.2248118 | 0.3660183 | 0.2248977
[5 empty] | 0.2258963 | 0.2271267 |  |  | 0.1782096 | 0.2264927 | 0.2739324 | 0.2264062 | 0.367242 | 0.2264927
[5 empty] | 0.2301619 | 0.2287262 |  |  | 0.1782031 | 0.2280878 | 0.2737278 | 0.2280006 | 0.3670402 | 0.2280878
[5 empty] | 0.2204104 | 0.2303257 |  |  | 0.1785841 | 0.2296828 | 0.2721039 | 0.229595 | 0.3692126 | 0.2296828
[5 empty] | 0.2256417 | 0.2319251 |  |  | 0.1791523 | 0.2312778 | 0.2732606 | 0.2311894 | 0.3698587 | 0.2312778
[5 empty] | 0.2238554 | 0.2335246 |  |  | 0.1799077 | 0.2328728 | 0.2742977 | 0.2327838 | 0.3697785 | 0.2328728
[5 empty] | 0.2250515 | 0.2351241 |  |  | 0.1783501 | 0.2344678 | 0.2727149 | 0.2343783 | 0.3681715 | 0.2344678
[5 empty] | 0.2292297 | 0.2367236 |  |  | 0.1802794 | 0.2360628 | 0.2735121 | 0.2359727 | 0.3699375 | 0.2360628
[5 empty] | 0.2373899 | 0.2383231 |  |  | 0.1798954 | 0.2376579 | 0.2746889 | 0.2375671 | 0.3685761 | 0.2376579
[5 empty] | 0.2355317 | 0.2399226 |  |  | 0.1789979 | 0.2392529 | 0.2756452 | 0.2391615 | 0.3692871 | 0.2392529
[5 empty] | 0.2346551 | 0.241522 |  |  | 0.1801869 | 0.2408479 | 0.2745808 | 0.2407559 | 0.3683702 | 0.2408479
[5 empty] | 0.2397599 | 0.2431215 |  |  | 0.1796621 | 0.2424429 | 0.2754955 | 0.2423503 | 0.371525 | 0.2424429
[5 empty] | 0.2348457 | 0.244721 |  |  | 0.1800235 | 0.2440379 | 0.2746889 | 0.2439447 | 0.3682513 | 0.2440379
[5 empty] | 0.2349125 | 0.2463205 |  |  | 0.1806709 | 0.245633 | 0.2747609 | 0.2455391 | 0.3684488 | 0.245633
[5 empty] | 0.2379601 | 0.24792 |  |  | 0.1791042 | 0.247228 | 0.2748114 | 0.2471335 | 0.3716172 | 0.247228
[5 empty] | 0.2399882 | 0.2495195 |  |  | 0.1800231 | 0.248823 | 0.2744399 | 0.2487279 | 0.3684562 | 0.248823
[5 empty] | 0.2339951 | 0.2511189 |  |  | 0.1796196 | 0.250418 | 0.275232 | 0.2503223 | 0.3686489 | 0.250418
[5 empty] | 0.2216483 | 0.2527184 |  |  | 0.1792141 | 0.252013 | 0.2736549 | 0.2519168 | 0.3702205 | 0.252013
[5 empty] | 0.2387399 | 0.2543179 |  |  | 0.1780017 | 0.2536081 | 0.274357 | 0.2535112 | 0.3681545 | 0.2536081
[5 empty] | 0.2353314 | 0.2559174 |  |  | 0.1769271 | 0.2552031 | 0.271407 | 0.2551056 | 0.3674436 | 0.2552031
[5 empty] | 0.2264843 | 0.2575169 |  |  | 0.1772356 | 0.2567981 | 0.2696739 | 0.2567 | 0.3620804 | 0.2567981
[5 empty] | 0.23826 | 0.2591164 |  |  | 0.175672 | 0.2583931 | 0.2681262 | 0.2582944 | 0.3592576 | 0.2583931
[5 empty] | 0.2147203 | 0.2607158 |  |  | 0.1732816 | 0.2599881 | 0.2652328 | 0.2598888 | 0.3550678 | 0.2599881
[5 empty] | 0.2149265 | 0.2623153 |  |  | 0.1709092 | 0.2615832 | 0.2604625 | 0.2614832 | 0.3518037 | 0.2615832
[5 empty] | 0.2109402 | 0.2639148 |  |  | 0.169 | 0.2631782 | 0.2579841 | 0.2630776 | 0.345858 | 0.2631782
[5 empty] | 0.2228229 | 0.2655143 |  |  | 0.1658989 | 0.2647732 | 0.2532662 | 0.264672 | 0.3408234 | 0.2647732
[5 empty] | 0.2036362 | 0.2671138 |  |  | 0.163251 | 0.2663682 | 0.2514777 | 0.2662664 | 0.3363924 | 0.2663682
[5 empty] | 0.2034416 | 0.2687133 |  |  | 0.1613013 | 0.2679632 | 0.2475873 | 0.2678609 | 0.3317578 | 0.2679632
[5 empty] | 0.2133006 | 0.2703127 |  |  | 0.1600949 | 0.2695583 | 0.2443638 | 0.2694553 | 0.3265122 | 0.2695583
[5 empty] | 0.1932747 | 0.2719122 |  |  | 0.1566768 | 0.2711533 | 0.240876 | 0.2710497 | 0.3247483 | 0.2711533
[5 empty] | 0.2014255 | 0.2735117 |  |  | 0.155792 | 0.2727483 | 0.2369926 | 0.2726441 | 0.3181587 | 0.2727483
[5 empty] | 0.1978125 | 0.2751112 |  |  | 0.1536814 | 0.2743433 | 0.2340754 | 0.2742385 | 0.3131276 | 0.2743433
[5 empty] | 0.1863011 | 0.2767107 |  |  | 0.1513325 | 0.2759383 | 0.2301497 | 0.2758329 | 0.3111233 | 0.2759383
[5 empty] | 0.1877804 | 0.2783102 |  |  | 0.1502767 | 0.2775333 | 0.2270137 | 0.2774273 | 0.3088049 | 0.2775333
[5 empty] | 0.1962503 | 0.2799096 |  |  | 0.148214 | 0.2791284 | 0.225967 | 0.2790217 | 0.3018723 | 0.2791284
[5 empty] | 0.1867106 | 0.2815091 |  |  | 0.1448443 | 0.2807234 | 0.2226095 | 0.2806161 | 0.2997251 | 0.2807234
[5 empty] | 0.1921611 | 0.2831086 |  |  | 0.1438674 | 0.2823184 | 0.2203412 | 0.2822105 | 0.2947633 | 0.2823184
[5 empty] | 0.1856018 | 0.2847081 |  |  | 0.1426832 | 0.2839134 | 0.2158617 | 0.283805 | 0.2919865 | 0.2839134
[5 empty] | 0.1670325 | 0.2863076 |  |  | 0.1403917 | 0.2855084 | 0.214271 | 0.2853994 | 0.2874945 | 0.2855084
[5 empty] | 0.187453 | 0.2879071 |  |  | 0.1374927 | 0.2871035 | 0.2119689 | 0.2869938 | 0.2834872 | 0.2871035
[5 empty] | 0.1738631 | 0.2895065 |  |  | 0.1363861 | 0.2886985 | 0.2090552 | 0.2885882 | 0.2794643 | 0.2886985
[5 empty] | 0.1622628 | 0.291106 |  |  | 0.1342719 | 0.2902935 | 0.2051297 | 0.2901826 | 0.2755256 | 0.2902935
[5 empty] | 0.1696519 | 0.2927055 |  |  | 0.1331498 | 0.2918885 | 0.2019924 | 0.291777 | 0.2709709 | 0.2918885
[5 empty] | 0.1740303 | 0.294305 |  |  | 0.1305199 | 0.2934835 | 0.200543 | 0.2933714 | 0.2695999 | 0.2934835
[5 empty] | 0.1723977 | 0.2959045 |  |  | 0.127582 | 0.2950786 | 0.1976813 | 0.2949658 | 0.2651124 | 0.2950786
[5 empty] | 0.1527541 | 0.297504 |  |  | 0.1262359 | 0.2966736 | 0.1935073 | 0.2965602 | 0.2616083 | 0.2966736
[5 empty] | 0.1560993 | 0.2991035 |  |  | 0.1247816 | 0.2982686 | 0.1910207 | 0.2981546 | 0.2547872 | 0.2982686
[5 empty] | 0.1494332 | 0.3007029 |  |  | 0.122919 | 0.2998636 | 0.1868214 | 0.2997491 | 0.251149 | 0.2998636
[5 empty] | 0.1607556 | 0.3023024 |  |  | 0.120148 | 0.3014586 | 0.1835092 | 0.3013435 | 0.2500935 | 0.3014586
[5 empty] | 0.1550664 | 0.3039019 |  |  | 0.1192684 | 0.3030537 | 0.180484 | 0.3029379 | 0.2439204 | 0.3030537
[5 empty] | 0.1393654 | 0.3055014 |  |  | 0.1167802 | 0.3046487 | 0.1778456 | 0.3045323 | 0.2402295 | 0.3046487
[5 empty] | 0.1446524 | 0.3071009 |  |  | 0.1145832 | 0.3062437 | 0.1752938 | 0.3061267 | 0.2343206 | 0.3062437
[5 empty] | 0.1419274 | 0.3087004 |  |  | 0.1132774 | 0.3078387 | 0.1717284 | 0.3077211 | 0.2303935 | 0.3078387
[5 empty] | 0.1301902 | 0.3102998 |  |  | 0.1112626 | 0.3094337 | 0.1697494 | 0.3093155 | 0.2265479 | 0.3094337
[5 empty] | 0.1404407 | 0.3118993 |  |  | 0.1085388 | 0.3110288 | 0.1661565 | 0.3109099 | 0.2238837 | 0.3110288
[5 empty] | 0.1276786 | 0.3134988 |  |  | 0.1075057 | 0.3126238 | 0.1618496 | 0.3125043 | 0.2200006 | 0.3126238
[5 empty] | 0.1409039 | 0.3150983 |  |  | 0.1044634 | 0.3142188 | 0.1611285 | 0.3140987 | 0.2141984 | 0.3142188
[5 empty] | 0.1281164 | 0.3166978 |  |  | 0.1025117 | 0.3158138 | 0.1580931 | 0.3156932 | 0.2098768 | 0.3158138
[5 empty] | 0.1313159 | 0.3182973 |  |  | 0.1013505 | 0.3174088 | 0.1539431 | 0.3172876 | 0.2083358 | 0.3174088