## 1
Общество с ограниченной ответственностью "Инженерная геология" (ООО "ИнжГео") | [11 empty] | Общество с ограниченной ответственностью "Инженерная геология" (ООО "ИнжГео")
Юр. адрес: 117279, г. Москва, ул. Миклухо-Маклая, 36 а, этаж 5, пом. XXIII к. 76-84 | [11 empty] | Юр. адрес: 117279, г. Москва, ул. Миклухо-Маклая, 36 а, этаж 5, пом. XXIII к. 76-84 | [8 empty] | нагр |  |  | X0 | Y0 | R |  | нагр |  |  |  | X0 | Y0 | R | нагр |  |  |  | X0 | Y0 | R |  | нагр |  |  |  | X0 | Y0 | R
Телефон/факс +7 (495) 132-30-00, Адрес электронной почты inbox@inj-geo.ru | [11 empty] | Телефон/факс +7 (495) 132-30-00, Адрес электронной почты inbox@inj-geo.ru | [12 empty] | 0 | [7 empty] | 0 | [6 empty] | 0 | [7 empty] | 0
[21 empty] | девиатор | [6 empty] | девиатор | [6 empty] | девиатор | [7 empty] | девиатор
Испытательная лаборатория ООО «ИнжГео» | [11 empty] | Испытательная лаборатория ООО «ИнжГео» | [8 empty] | x0 | Угол | X | Y |  |  |  | x0 |  | Угол | X | Y |  |  | x0 |  | Угол | X | Y |  |  |  | x0 |  | Угол | X | Y
Адрес места осуществления деятельности лаборатории: г. Москва, просп. Вернадского, д. 51, стр. 1 | [11 empty] | Адрес места осуществления деятельности лаборатории: г. Москва, просп. Вернадского, д. 51, стр. 1 | [9 empty] | 0 | [7 empty] | 0 | [6 empty] | 0 | [7 empty] | 0
Телефон +7(910)4557682, E-mail: slg85@mail.ru | [11 empty] | Телефон +7(910)4557682, E-mail: slg85@mail.ru | [9 empty] | 5 | [7 empty] | 5 | [6 empty] | 5 | [7 empty] | 5
[22 empty] | 10 | [7 empty] | 10 | [6 empty] | 10 | [7 empty] | 10
[12 empty] | Протокол испытаний № 13-63/385 от 18-11-2023 | [9 empty] | 15 | [7 empty] | 15 | [6 empty] | 15 | [7 empty] | 15
[22 empty] | 20 | [7 empty] | 20 | [6 empty] | 20 | [7 empty] | 20
[12 empty] | Наименование и адрес заказчика: Переход трубопровода через р. Енисей | [9 empty] | 25 | [7 empty] | 25 | [6 empty] | 25 | [7 empty] | 25
[12 empty] | Наименование объекта: ООО Регионстрой | [9 empty] | 30 | [7 empty] | 30 | [6 empty] | 30 | [7 empty] | 30
Наименование используемого метода/методики: ГОСТ 12248.4-2020 | [11 empty] | Наименование используемого метода/методики: ГОСТ 12248.3-2020 | [9 empty] | 35 | [7 empty] | 35 | [6 empty] | 35 | [7 empty] | 35
Условия проведения испытания: температура окружающей среды (18 - 25)0С, влажность воздуха (40 - 75)% | [11 empty] | Условия проведения испытания: температура окружающей среды (18 - 25)0С, влажность воздуха (40 - 75)% | [9 empty] | 40 | [7 empty] | 40 | [6 empty] | 40 | [7 empty] | 40
[12 empty] | Дата получение объекта подлежащего испытаниям: 22-10-2023 | [9 empty] | 45 | [7 empty] | 45 | [6 empty] | 45 | [7 empty] | 45
[12 empty] | Дата испытания: 25.10.2022-19.11.2385 | [9 empty] | 50 | [7 empty] | 50 | [6 empty] | 50 | [7 empty] | 50
[22 empty] | 55 | [7 empty] | 55 | [6 empty] | 55 | [7 empty] | 55
Испытание грунтов методом трехосного сжатия | [11 empty] | Испытание грунтов методом трехосного сжатия | [9 empty] | 60 | [7 empty] | 60 | [6 empty] | 60 | [7 empty] | 60
[22 empty] | 65 | [7 empty] | 65 | [6 empty] | 65 | [7 empty] | 65
Лабораторный номер: | [6 empty] | We, д.е. = |  |  |  |  | Лабораторный номер: |  | 1420 |  |  |  | We, д.е. = | 0.232827964 |  |  | 70 | [7 empty] | 70 | [6 empty] | 70 | [7 empty] | 70
Номер скважины: | [6 empty] | ρ, г/см3 = |  |  |  |  | Номер скважины: |  | BH-165 |  |  |  | ρ, г/см3 = | 1.92 |  |  | 75 | [7 empty] | 75 | [6 empty] | 75 | [7 empty] | 75
Глубина отбора, м: | [6 empty] | ρs, г/см3 = |  |  |  |  | Глубина отбора, м: |  | 3.9 |  |  |  | ρs, г/см3 = | 2.68 |  |  | 80 | [7 empty] | 80 | [6 empty] | 80 | [7 empty] | 80
Наименование грунта: | [6 empty] | e, д.е. = |  |  |  |  | Наименование грунта: |  | Суглинок щебенистый, после оттаивания текучепластичный, легкий песчанистый |  |  |  | e, д.е. = | 0.7208224 |  |  | 85 | [7 empty] | 85 | [6 empty] | 85 | [7 empty] | 85
Схема проведения опыта: | [6 empty] | IL, д.е. = |  |  |  |  | Схема проведения опыта: |  | КД |  |  |  | IL, д.е. = | 0.823 |  |  | 90 | [7 empty] | 90 | [6 empty] | 90 | [7 empty] | 90
[22 empty] | 95 | [7 empty] | 95 | [6 empty] | 95 | [7 empty] | 95
[22 empty] | 100 | [7 empty] | 100 | [6 empty] | 100 | [7 empty] | 100
Результаты испытаний | [11 empty] | Результаты испытаний | [9 empty] | 105 | [7 empty] | 105 | [6 empty] | 105 | [7 empty] | 105
[22 empty] | 110 | [7 empty] | 110 | [6 empty] | 110 | [7 empty] | 110
[22 empty] | 115 | [7 empty] | 115 | [6 empty] | 115 | [7 empty] | 115
[22 empty] | 120 | [7 empty] | 120 | [6 empty] | 120 | [7 empty] | 120
[22 empty] | 125 | [7 empty] | 125 | [6 empty] | 125 | [7 empty] | 125
[22 empty] | 130 | [7 empty] | 130 | [6 empty] | 130 | [7 empty] | 130
[22 empty] | 135 | [7 empty] | 135 | [6 empty] | 135 | [7 empty] | 135
[22 empty] | 140 | [7 empty] | 140 | [6 empty] | 140 | [7 empty] | 140
[22 empty] | 145 | [7 empty] | 145 | [6 empty] | 145 | [7 empty] | 145
[22 empty] | 150 | [7 empty] | 150 | [6 empty] | 150 | [7 empty] | 150
[22 empty] | 155 | [7 empty] | 155 | [6 empty] | 155 | [7 empty] | 155
[22 empty] | 160 | [7 empty] | 160 | [6 empty] | 160 | [7 empty] | 160
[22 empty] | 165 | [7 empty] | 165 | [6 empty] | 165 | [7 empty] | 165
[22 empty] | 170 | [7 empty] | 170 | [6 empty] | 170 | [7 empty] | 170
[22 empty] | 175 | [7 empty] | 175 | [6 empty] | 175 | [7 empty] | 175
[22 empty] | 180 | [7 empty] | 180 | [6 empty] | 180 | [7 empty] | 180
[13 empty] | Давление в камере, Мпа σ3 | Вертикальная нагрузка, Мпа σ1 | Поровое давление, Мпа u
| K0, д.е. | 0.7580781 |  |  |  |  | Коэфф. Точки | [5 empty] | 0.0733824 | 0.1842158 | [5 empty] | 1 | [6 empty] | σ3,кПа | σ1,кПа | u, кПа |  |  |  | 4
| q_zg, МПа | 0.05562959 | [10 empty] | 0.1733824 | 0.3480409 | [27 empty] | δ3, Мпа | δ1-δ3, МПа | δ1, МПа | δ1, КПа
|  |  | Модуль деформации, МПа: | [9 empty] | 0.2733824 | 0.511866 | [21 empty] | С, МПа:
|  |  | Е0= |  | Точки модуля (полное напр.), МПа |  |  |  | 0.05562959 | 0.08900735 | [25 empty] | φ, град:
|  |  | E50 = |  | qf (полное напр.), МПа |  |  |  | 0.137035 | [26 empty] | E, Мпа
|  |  | Коэф. Поперечной деформации, ϑ = | [9 empty] | Эффективные значения угла внутреннего трения и удельного сцепления ϕ', С' | [13 empty] | x | 0
[13 empty] | ϕ', град. = | 14 | [12 empty] | y |  |  |  | С, кПа | φ,°
[13 empty] | С', МПа = | 0.025
| Исполнитель: | [6 empty] | Морозов Д.С. |  |  |  |  | Исполнитель: |  |  |  |  | Морозов Д.С.
| Начальник исп. лаборатории: | [6 empty] | Семиколенова Л.Г. |  |  |  |  | Начальник исп. лаборатории: |  |  |  |  | Семиколенова Л.Г.
Лист 1 , всего листов 2 | [11 empty] | Лист 2 , всего листов 2
Частичное воспроизведение протокола испытаний без письменного разрешения ООО «ИнжГео» ЗАПРЕЩАЕТСЯ | [11 empty] | Частичное воспроизведение протокола испытаний без письменного разрешения ООО «ИнжГео» ЗАПРЕЩАЕТСЯ
[5 empty] | второй график |  | первый график | [9 empty] | К Пуассона
dev50 | epsE50 | ind | devE0 | epsE0 | dev | eps | sigma |  | dev1 | eps1 | dev2 | eps2 | dev3 | eps3 |  | Глины
0.06365255 | 0.002514024 |  |  |  | 0 | 0 |  |  | 0.02770836 | 0.0006956678 | 0.05201472 | 0.000614132 | 0.05723605 | 0.0003604943 |  | < 0 | 0,20-0,30
ind |  |  |  |  | 0.03337775 | 0.0008380081 |  |  | 0.04176121 | 0.001598887 | 0.08732925 | 0.001842396 | 0.1192418 | 0.001549679 |  | 0-0,25 | 0,30-0,38
2 |  |  |  |  | 0.06365255 | 0.002514024 |  |  | 0.05541672 | 0.003316313 | 0.09682992 | 0.003182961 | 0.1344174 | 0.003180019 |  | 0,25< | 0,38-0,45
E0 |  |  |  |  | 0.06376684 | 0.004784566 |  |  | 0.0610137 | 0.004796661 | 0.1054384 | 0.004774441 | 0.1480889 | 0.004770028 |  | Суглинки | 0,35-0,37
epsE0 | devE0 |  |  |  | 0.0793725 | 0.006379422 |  |  | 0.06652581 | 0.006395548 | 0.1157447 | 0.006365922 | 0.1592044 | 0.006360038 |  | Пески и супеси | 0,30-0,35
0.0008380081 | 0.03337775 |  |  |  | 0.08308489 | 0.007974277 |  |  | 0.0713028 | 0.007994435 | 0.1232819 | 0.007957402 | 0.1711715 | 0.007950047
[5 empty] | 0.08398978 | 0.009569133 |  |  | 0.0763931 | 0.009593322 | 0.1283834 | 0.009548883 | 0.1783976 | 0.009540057
График E50 |  | График E |  |  | 0.09417295 | 0.01116399 |  |  | 0.08014513 | 0.01119221 | 0.1342823 | 0.01114036 | 0.1844904 | 0.01113007
eps | q | sigma |  |  | 0.09672018 | 0.01275884 |  |  | 0.08360734 | 0.0127911 | 0.1392118 | 0.01273184 | 0.1916574 | 0.01272008
Горизонтальная линия E50 |  | Касательная |  |  | 0.09571726 | 0.0143537 |  |  | 0.08622816 | 0.01438998 | 0.142905 | 0.01432332 | 0.196206 | 0.01431009
0 |  | a | b |  | 0.10225 | 0.01594855 |  |  | 0.08925602 | 0.01598887 | 0.1459952 | 0.0159148 | 0.2000439 | 0.01590009
|  |  | 0 |  | 0.1024041 | 0.01754341 |  |  | 0.09113935 | 0.01758776 | 0.1474156 | 0.01750628 | 0.2032786 | 0.0174901
Вертикальная линия E50 |  | p1 и p2 |  |  | 0.1072653 | 0.01913827 |  |  | 0.09382658 | 0.01918664 | 0.1500994 | 0.01909777 | 0.2053177 | 0.01908011
| 0 | 0 |  |  | 0.1039196 | 0.02073312 |  |  | 0.09496616 | 0.02078553 | 0.1517797 | 0.02068925 | 0.2073687 | 0.02067012
[5 empty] | 0.1114526 | 0.02232798 |  |  | 0.0965065 | 0.02238442 | 0.1547898 | 0.02228073 | 0.210739 | 0.02226013
Касательная линия E50 |  |  |  |  | 0.1039481 | 0.02392283 |  |  | 0.09839605 | 0.02398331 | 0.155626 | 0.02387221 | 0.2137128 | 0.02385014
0 | 0 | Горизонтальная 1 |  |  | 0.1114206 | 0.02551769 |  |  | 0.0997978 | 0.02558219 | 0.1579204 | 0.02546369 | 0.2162198 | 0.02544015
[5 empty] | 0.1168497 | 0.02711254 |  |  | 0.1008636 | 0.02718108 | 0.1597507 | 0.02705517 | 0.2183366 | 0.02703016
Горизонтальная линия qкр |  |  |  |  | 0.1102263 | 0.0287074 |  |  | 0.1021871 | 0.02877997 | 0.1627043 | 0.02864665 | 0.2228461 | 0.02862017
Горизонтальная линия q |  | Горизонтальная 2 |  |  | 0.1195411 | 0.03030225 |  |  | 0.1025603 | 0.03037885 | 0.1635688 | 0.03023813 | 0.2238312 | 0.03021018
0 |  | 0 |  |  | 0.113785 | 0.03189711 |  |  | 0.1035751 | 0.03197774 | 0.1654316 | 0.03182961 | 0.2269748 | 0.03180019
[5 empty] | 0.1159488 | 0.03349196 |  |  | 0.1056234 | 0.03357663 | 0.1673801 | 0.03342109 | 0.2278598 | 0.0333902
Вертикальная линия q |  |  |  |  | 0.1230231 | 0.03508682 |  |  | 0.1061971 | 0.03517551 | 0.1690017 | 0.03501257 | 0.2309692 | 0.03498021
| 0 |  |  |  | 0.1119989 | 0.03668168 |  |  | 0.1068882 | 0.0367744 | 0.168984 | 0.03660405 | 0.2330858 | 0.03657022
[5 empty] | 0.1188669 | 0.03827653 |  |  | 0.1082885 | 0.03837329 | 0.1711144 | 0.03819553 | 0.2342925 | 0.03816023
[5 empty] | 0.1216179 | 0.03987139 |  |  | 0.10879 | 0.03997218 | 0.1723802 | 0.03978701 | 0.2348723 | 0.03975024
[5 empty] | 0.1192427 | 0.04146624 |  |  | 0.1088847 | 0.04157106 | 0.171769 | 0.04137849 | 0.236408 | 0.04134025
[5 empty] | 0.1227321 | 0.0430611 |  |  | 0.1101643 | 0.04316995 | 0.1728682 | 0.04296997 | 0.2364826 | 0.04293026
[5 empty] | 0.1160769 | 0.04465595 |  |  | 0.109521 | 0.04476884 | 0.1746585 | 0.04456145 | 0.2384836 | 0.04452027
[5 empty] | 0.1273051 | 0.04625081 |  |  | 0.1108334 | 0.04636772 | 0.1730475 | 0.04615293 | 0.2380799 | 0.04611028
[5 empty] | 0.1223006 | 0.04784566 |  |  | 0.1097328 | 0.04796661 | 0.1744318 | 0.04774441 | 0.2369289 | 0.04770028
[5 empty] | 0.1272334 | 0.04944052 |  |  | 0.1104042 | 0.0495655 | 0.1737018 | 0.04933589 | 0.2360293 | 0.04929029
[5 empty] | 0.1220899 | 0.05103537 |  |  | 0.1102067 | 0.05116439 | 0.1726698 | 0.05092737 | 0.236692 | 0.0508803
[5 empty] | 0.1268747 | 0.05263023 |  |  | 0.1097446 | 0.05276327 | 0.1735422 | 0.05251885 | 0.2367259 | 0.05247031
[5 empty] | 0.1185927 | 0.05422508 |  |  | 0.1096224 | 0.05436216 | 0.1720258 | 0.05411033 | 0.2355401 | 0.05406032
[5 empty] | 0.1162489 | 0.05581994 |  |  | 0.1100443 | 0.05596105 | 0.1728271 | 0.05570181 | 0.2361435 | 0.05565033
[5 empty] | 0.114848 | 0.0574148 |  |  | 0.1091144 | 0.05755993 | 0.1715528 | 0.0572933 | 0.2340453 | 0.05724034
[5 empty] | 0.1213949 | 0.05900965 |  |  | 0.1093372 | 0.05915882 | 0.1716094 | 0.05888478 | 0.2324543 | 0.05883035
[5 empty] | 0.1198945 | 0.06060451 |  |  | 0.1087168 | 0.06075771 | 0.1694037 | 0.06047626 | 0.2319796 | 0.06042036
[5 empty] | 0.1213516 | 0.06219936 |  |  | 0.1084575 | 0.06235659 | 0.1686422 | 0.06206774 | 0.2307302 | 0.06201037
[5 empty] | 0.1207711 | 0.06379422 |  |  | 0.1073635 | 0.06395548 | 0.1683315 | 0.06365922 | 0.2310152 | 0.06360038
[5 empty] | 0.1191577 | 0.06538907 |  |  | 0.1066391 | 0.06555437 | 0.1681782 | 0.0652507 | 0.2280435 | 0.06519039
[5 empty] | 0.1195165 | 0.06698393 |  |  | 0.1058886 | 0.06715326 | 0.166289 | 0.06684218 | 0.2272241 | 0.0667804
[5 empty] | 0.1148522 | 0.06857878 |  |  | 0.1059163 | 0.06875214 | 0.1658705 | 0.06843366 | 0.2262661 | 0.06837041
[5 empty] | 0.1191696 | 0.07017364 |  |  | 0.1048263 | 0.07035103 | 0.1657293 | 0.07002514 | 0.2252784 | 0.06996042
[5 empty] | 0.1144737 | 0.07176849 |  |  | 0.1044229 | 0.07194992 | 0.163672 | 0.07161662 | 0.2246701 | 0.07155043
[5 empty] | 0.1187693 | 0.07336335 |  |  | 0.1034104 | 0.0735488 | 0.1634052 | 0.0732081 | 0.2216501 | 0.07314044
[5 empty] | 0.1120612 | 0.07495821 |  |  | 0.1030931 | 0.07514769 | 0.1614356 | 0.07479958 | 0.2217276 | 0.07473045
[5 empty] | 0.1163543 | 0.07655306 |  |  | 0.1025752 | 0.07674658 | 0.1620697 | 0.07639106 | 0.2196114 | 0.07632046
[5 empty] | 0.1106534 | 0.07814792 |  |  | 0.102361 | 0.07834547 | 0.1602143 | 0.07798254 | 0.2190103 | 0.07791046
[5 empty] | 0.1079408 | 0.07974277 |  |  | 0.101152 | 0.07994435 | 0.1597042 | 0.07957402 | 0.2164055 | 0.07950047
[5 empty] | 0.108133 | 0.08133763 |  |  | 0.1010799 | 0.08154324 | 0.1577572 | 0.0811655 | 0.2158173 | 0.08109048
[5 empty] | 0.1072352 | 0.08293248 |  |  | 0.1001239 | 0.08314213 | 0.1568941 | 0.08275698 | 0.2137749 | 0.08268049
[5 empty] | 0.1102633 | 0.08452734 |  |  | 0.09879802 | 0.08474101 | 0.1554365 | 0.08434846 | 0.2117077 | 0.0842705
[5 empty] | 0.1112332 | 0.08612219 |  |  | 0.098716 | 0.0863399 | 0.1535059 | 0.08593994 | 0.2111451 | 0.08586051
[5 empty] | 0.1101606 | 0.08771705 |  |  | 0.09759175 | 0.08793879 | 0.152024 | 0.08753142 | 0.2088163 | 0.08745052
[5 empty] | 0.1030613 | 0.0893119 |  |  | 0.09673914 | 0.08953767 | 0.1507122 | 0.0891229 | 0.2058508 | 0.08904053
[5 empty] | 0.1079512 | 0.09090676 |  |  | 0.09557204 | 0.09113656 | 0.1487922 | 0.09071438 | 0.2040779 | 0.09063054
[5 empty] | 0.1018461 | 0.09250162 |  |  | 0.09470433 | 0.09273545 | 0.1487854 | 0.09230586 | 0.201527 | 0.09222055
[5 empty] | 0.0977617 | 0.09409647 |  |  | 0.09384987 | 0.09433434 | 0.1466135 | 0.09389735 | 0.2006274 | 0.09381056
[5 empty] | 0.09571394 | 0.09569133 |  |  | 0.09232254 | 0.09593322 | 0.145098 | 0.09548883 | 0.1975084 | 0.09540057
[5 empty] | 0.1017133 | 0.09728618 |  |  | 0.0919362 | 0.09753211 | 0.1431253 | 0.09708031 | 0.1964263 | 0.09699058
[5 empty] | 0.09765498 | 0.09888104 |  |  | 0.09104258 | 0.099131 | 0.1428387 | 0.09867179 | 0.1931771 | 0.09858059
[5 empty] | 0.0945101 | 0.1004759 |  |  | 0.09026716 | 0.1007299 | 0.1404428 | 0.1002633 | 0.1907841 | 0.1001706
[5 empty] | 0.09830124 | 0.1020707 |  |  | 0.08922896 | 0.1023288 | 0.1389684 | 0.1018547 | 0.1905895 | 0.1017606
[5 empty] | 0.101051 | 0.1036656 |  |  | 0.08724783 | 0.1039277 | 0.1374464 | 0.1034462 | 0.1871352 | 0.1033506
[5 empty] | 0.08878215 | 0.1052605 |  |  | 0.08674362 | 0.1055265 | 0.1348075 | 0.1050377 | 0.1849633 | 0.1049406
[5 empty] | 0.08651719 | 0.1068553 |  |  | 0.0855362 | 0.1071254 | 0.1329828 | 0.1066292 | 0.1826157 | 0.1065306
[5 empty] | 0.0942788 | 0.1084502 |  |  | 0.08394542 | 0.1087243 | 0.132503 | 0.1082207 | 0.1801344 | 0.1081206
[5 empty] | 0.09208961 | 0.110045 |  |  | 0.08289113 | 0.1103232 | 0.130799 | 0.1098121 | 0.1786616 | 0.1097107
[5 empty] | 0.09297226 | 0.1116399 |  |  | 0.0819932 | 0.1119221 | 0.1294016 | 0.1114036 | 0.1760392 | 0.1113007
[5 empty] | 0.09294939 | 0.1132347 |  |  | 0.08167147 | 0.113521 | 0.1276418 | 0.1129951 | 0.1747092 | 0.1128907
[5 empty] | 0.09304363 | 0.1148296 |  |  | 0.08084581 | 0.1151199 | 0.1268503 | 0.1145866 | 0.1736137 | 0.1144807
[5 empty] | 0.09027761 | 0.1164244 |  |  | 0.07953607 | 0.1167188 | 0.126058 | 0.1161781 | 0.1709946 | 0.1160707
[5 empty] | 0.08267397 | 0.1180193 |  |  | 0.07986211 | 0.1183176 | 0.1244958 | 0.1177696 | 0.170394 | 0.1176607
[5 empty] | 0.08325536 | 0.1196142 |  |  | 0.07844379 | 0.1199165 | 0.1235946 | 0.119361 | 0.1692539 | 0.1192507
[5 empty] | 0.08704439 | 0.121209 |  |  | 0.07920096 | 0.1215154 | 0.1232852 | 0.1209525 | 0.1695163 | 0.1208407
[5 empty] | 0.08202891 | 0.1228039 |  |  | 0.078547 | 0.1231143 | 0.1232973 | 0.122544 | 0.1699447 | 0.1224307
[5 empty] | 0.08006552 | 0.1243987 |  |  | 0.07836999 | 0.1247132 | 0.1233591 | 0.1241355 | 0.1695357 | 0.1240207
[5 empty] | 0.09113449 | 0.1259936 |  |  | 0.07912174 | 0.1263121 | 0.1243644 | 0.125727 | 0.1704859 | 0.1256107
[5 empty] | 0.08223416 | 0.1275884 |  |  | 0.07910079 | 0.127911 | 0.1235111 | 0.1273184 | 0.1696921 | 0.1272008
[5 empty] | 0.08436286 | 0.1291833 |  |  | 0.07930568 | 0.1295099 | 0.1247969 | 0.1289099 | 0.1694512 | 0.1287908
[5 empty] | 0.08651892 | 0.1307781 |  |  | 0.07853496 | 0.1311087 | 0.1240196 | 0.1305014 | 0.1699602 | 0.1303808
[5 empty] | 0.08970069 | 0.132373 |  |  | 0.07908715 | 0.1327076 | 0.1248767 | 0.1320929 | 0.1716159 | 0.1319708
[5 empty] | 0.0829065 | 0.1339679 |  |  | 0.07936081 | 0.1343065 | 0.1248662 | 0.1336844 | 0.1714153 | 0.1335608
[5 empty] | 0.08513469 | 0.1355627 |  |  | 0.07955447 | 0.1359054 | 0.1260857 | 0.1352758 | 0.1718553 | 0.1351508
[5 empty] | 0.08138359 | 0.1371576 |  |  | 0.07926667 | 0.1375043 | 0.1264329 | 0.1368673 | 0.1729328 | 0.1367408
[5 empty] | 0.09265154 | 0.1387524 |  |  | 0.07989596 | 0.1391032 | 0.1258056 | 0.1384588 | 0.1714447 | 0.1383308
[5 empty] | 0.08293688 | 0.1403473 |  |  | 0.08064088 | 0.1407021 | 0.1266016 | 0.1400503 | 0.1719879 | 0.1399208
[5 empty] | 0.09324719 | 0.1419421 |  |  | 0.08059996 | 0.1423009 | 0.1279655 | 0.1416418 | 0.173653 | 0.1415108
[5 empty] | 0.0907745 | 0.143537 |  |  | 0.08129065 | 0.1438998 | 0.1277749 | 0.1432332 | 0.1761075 | 0.1431009
[5 empty] | 0.0885581 | 0.1451318 |  |  | 0.08171758 | 0.1454987 | 0.1299186 | 0.1448247 | 0.1770083 | 0.1446909
[5 empty] | 0.0855478 | 0.1467267 |  |  | 0.08183685 | 0.1470976 | 0.1299281 | 0.1464162 | 0.1793621 | 0.1462809
[5 empty] | 0.08569337 | 0.1483216 |  |  | 0.0828044 | 0.1486965 | 0.1324351 | 0.1480077 | 0.1809758 | 0.1478709
[5 empty] | 0.09794462 | 0.1499164 |  |  | 0.08497618 | 0.1502954 | 0.1347711 | 0.1495992 | 0.1842561 | 0.1494609
[5 empty] | 0.08925133 | 0.1515113 |  |  | 0.08520816 | 0.1518943 | 0.1353676 | 0.1511906 | 0.1849098 | 0.1510509
[5 empty] | 0.09056329 | 0.1531061 |  |  | 0.08655628 | 0.1534932 | 0.1372561 | 0.1527821 | 0.1890438 | 0.1526409
[5 empty] | 0.0908303 | 0.154701 |  |  | 0.08787651 | 0.155092 | 0.1388683 | 0.1543736 | 0.1904648 | 0.1542309
[5 empty] | 0.09800214 | 0.1562958 |  |  | 0.08912479 | 0.1566909 | 0.1414357 | 0.1559651 | 0.1919797 | 0.1558209
[5 empty] | 0.1000286 | 0.1578907 |  |  | 0.08965709 | 0.1582898 | 0.1419943 | 0.1575566 | 0.1935087 | 0.1574109
[5 empty] | 0.1019507 | 0.1594855 |  |  | 0.09027238 | 0.1598887 | 0.14275 | 0.159148 | 0.1971177 | 0.1590009
[5 empty] | 0.1018502 | 0.1610804 |  |  | 0.09176228 | 0.1614876 | 0.1454754 | 0.1607395 | 0.1973858 | 0.160591
[5 empty] | 0.1047289 | 0.1626753 |  |  | 0.09253359 | 0.1630865 | 0.1456728 | 0.162331 | 0.1997159 | 0.162181
[5 empty] | 0.1045884 | 0.1642701 |  |  | 0.09298771 | 0.1646854 | 0.1463443 | 0.1639225 | 0.2016111 | 0.163771
[5 empty] | 0.1044302 | 0.165865 |  |  | 0.09342603 | 0.1662843 | 0.1488922 | 0.165514 | 0.2016742 | 0.165361
[5 empty] | 0.1022559 | 0.1674598 |  |  | 0.09414996 | 0.1678831 | 0.1491185 | 0.1671054 | 0.2048083 | 0.166951
[5 empty] | 0.1060672 | 0.1690547 |  |  | 0.09536088 | 0.169482 | 0.1497255 | 0.1686969 | 0.2061162 | 0.168541
[5 empty] | 0.1018655 | 0.1706495 |  |  | 0.0963602 | 0.1710809 | 0.1517153 | 0.1702884 | 0.207001 | 0.170131
[5 empty] | 0.1056526 | 0.1722444 |  |  | 0.09604931 | 0.1726798 | 0.1517901 | 0.1718799 | 0.2073656 | 0.171721
[5 empty] | 0.1094299 | 0.1738392 |  |  | 0.09702961 | 0.1742787 | 0.153552 | 0.1734714 | 0.209913 | 0.173311
[5 empty] | 0.1031992 | 0.1754341 |  |  | 0.0980025 | 0.1758776 | 0.1549033 | 0.1750628 | 0.2114461 | 0.174901
[5 empty] | 0.1069679 | 0.177029 |  |  | 0.09897054 | 0.1774765 | 0.1559628 | 0.1766543 | 0.2120969 | 0.1764911
[5 empty] | 0.1057792 | 0.1786238 |  |  | 0.09866992 | 0.1790753 | 0.1561837 | 0.1782458 | 0.2140314 | 0.1780811
[5 empty] | 0.1126193 | 0.1802187 |  |  | 0.09939968 | 0.1806742 | 0.1571369 | 0.1798373 | 0.2152059 | 0.1796711
[5 empty] | 0.1134606 | 0.1818135 |  |  | 0.1004358 | 0.1822731 | 0.1586852 | 0.1814288 | 0.2174696 | 0.1812611
[5 empty] | 0.106276 | 0.1834084 |  |  | 0.1019543 | 0.183872 | 0.1606911 | 0.1830202 | 0.2191716 | 0.1828511
[5 empty] | 0.1120379 | 0.1850032 |  |  | 0.1021312 | 0.1854709 | 0.1620175 | 0.1846117 | 0.2207613 | 0.1844411
[5 empty] | 0.1157191 | 0.1865981 |  |  | 0.1021424 | 0.1870698 | 0.162227 | 0.1862032 | 0.2213877 | 0.1860311
[5 empty] | 0.1102922 | 0.1881929 |  |  | 0.103264 | 0.1886687 | 0.1635823 | 0.1877947 | 0.2219002 | 0.1876211
[5 empty] | 0.1127299 | 0.1897878 |  |  | 0.103672 | 0.1902676 | 0.1633461 | 0.1893862 | 0.2237478 | 0.1892111
[5 empty] | 0.1160459 | 0.1913827 |  |  | 0.1040603 | 0.1918664 | 0.1647691 | 0.1909777 | 0.2244217 | 0.1908011
[5 empty] | 0.113348 | 0.1929775 |  |  | 0.1038251 | 0.1934653 | 0.1646811 | 0.1925691 | 0.225283 | 0.1923911
[5 empty] | 0.1156436 | 0.1945724 |  |  | 0.1043842 | 0.1950642 | 0.1641843 | 0.1941606 | 0.2248321 | 0.1939812
[5 empty] | 0.1209324 | 0.1961672 |  |  | 0.1041375 | 0.1966631 | 0.1659783 | 0.1957521 | 0.2248687 | 0.1955712
[5 empty] | 0.1142146 | 0.1977621 |  |  | 0.1052849 | 0.198262 | 0.1663631 | 0.1973436 | 0.2267927 | 0.1971612
[5 empty] | 0.1134899 | 0.1993569 |  |  | 0.1050263 | 0.1998609 | 0.1660385 | 0.1989351 | 0.227104 | 0.1987512
[5 empty] | 0.1137583 | 0.2009518 |  |  | 0.1053616 | 0.2014598 | 0.1667044 | 0.2005265 | 0.2262023 | 0.2003412
[5 empty] | 0.1100196 | 0.2025466 |  |  | 0.1058908 | 0.2030587 | 0.1668607 | 0.202118 | 0.2271874 | 0.2019312
[5 empty] | 0.1202737 | 0.2041415 |  |  | 0.1056138 | 0.2046575 | 0.1663072 | 0.2037095 | 0.2281591 | 0.2035212
[5 empty] | 0.1175206 | 0.2057364 |  |  | 0.1060305 | 0.2062564 | 0.1679437 | 0.205301 | 0.2296173 | 0.2051112
[5 empty] | 0.1107602 | 0.2073312 |  |  | 0.1061407 | 0.2078553 | 0.1679702 | 0.2068925 | 0.2280618 | 0.2067012
[5 empty] | 0.1229923 | 0.2089261 |  |  | 0.1060444 | 0.2094542 | 0.1671865 | 0.2084839 | 0.2297924 | 0.2082912
[5 empty] | 0.1232169 | 0.2105209 |  |  | 0.1065416 | 0.2110531 | 0.1685925 | 0.2100754 | 0.2304089 | 0.2098813
[5 empty] | 0.1184338 | 0.2121158 |  |  | 0.106832 | 0.212652 | 0.1681879 | 0.2116669 | 0.2305111 | 0.2114713
[5 empty] | 0.116643 | 0.2137106 |  |  | 0.1066157 | 0.2142509 | 0.1693728 | 0.2132584 | 0.2306989 | 0.2130613
[5 empty] | 0.1128443 | 0.2153055 |  |  | 0.1074925 | 0.2158498 | 0.168447 | 0.2148499 | 0.231272 | 0.2146513
[5 empty] | 0.1210377 | 0.2169003 |  |  | 0.1074624 | 0.2174486 | 0.1690102 | 0.2164413 | 0.2315302 | 0.2162413
[5 empty] | 0.119223 | 0.2184952 |  |  | 0.1072253 | 0.2190475 | 0.1692624 | 0.2180328 | 0.2311734 | 0.2178313
[5 empty] | 0.1224001 | 0.2200901 |  |  | 0.108081 | 0.2206464 | 0.1697035 | 0.2196243 | 0.2315014 | 0.2194213
[5 empty] | 0.114569 | 0.2216849 |  |  | 0.1080295 | 0.2222453 | 0.1708333 | 0.2212158 | 0.232314 | 0.2210113
[5 empty] | 0.1167296 | 0.2232798 |  |  | 0.1077708 | 0.2238442 | 0.1702516 | 0.2228073 | 0.232911 | 0.2226013
[5 empty] | 0.1248816 | 0.2248746 |  |  | 0.1085046 | 0.2254431 | 0.1709584 | 0.2243987 | 0.2338922 | 0.2241913
[5 empty] | 0.1160252 | 0.2264695 |  |  | 0.108131 | 0.227042 | 0.1713535 | 0.2259902 | 0.2337574 | 0.2257813
[5 empty] | 0.12316 | 0.2280643 |  |  | 0.1088498 | 0.2286408 | 0.1701367 | 0.2275817 | 0.2328065 | 0.2273714
[5 empty] | 0.1172862 | 0.2296592 |  |  | 0.1081609 | 0.2302397 | 0.1715079 | 0.2291732 | 0.2346393 | 0.2289614
[5 empty] | 0.1184034 | 0.231254 |  |  | 0.1089643 | 0.2318386 | 0.170467 | 0.2307647 | 0.2348555 | 0.2305514
[5 empty] | 0.1205117 | 0.2328489 |  |  | 0.1088599 | 0.2334375 | 0.1716139 | 0.2323561 | 0.234455 | 0.2321414
[5 empty] | 0.1196109 | 0.2344437 |  |  | 0.1082476 | 0.2350364 | 0.1710484 | 0.2339476 | 0.2352376 | 0.2337314
[5 empty] | 0.121701 | 0.2360386 |  |  | 0.1086272 | 0.2366353 | 0.1716703 | 0.2355391 | 0.2339032 | 0.2353214
[5 empty] | 0.1137818 | 0.2376335 |  |  | 0.1084988 | 0.2382342 | 0.1720796 | 0.2371306 | 0.2337514 | 0.2369114
[5 empty] | 0.1238533 | 0.2392283 |  |  | 0.1089622 | 0.2398331 | 0.171276 | 0.2387221 | 0.2340822 | 0.2385014
[5 empty] | 0.1179152 | 0.2408232 |  |  | 0.1086173 | 0.2414319 | 0.1710596 | 0.2403135 | 0.2336953 | 0.2400914
[5 empty] | 0.1149677 | 0.242418 |  |  | 0.1091641 | 0.2430308 | 0.17173 | 0.241905 | 0.2356907 | 0.2416814
[5 empty] | 0.1180104 | 0.2440129 |  |  | 0.1091024 | 0.2446297 | 0.1719872 | 0.2434965 | 0.2354679 | 0.2432715
[5 empty] | 0.1190434 | 0.2456077 |  |  | 0.1095322 | 0.2462286 | 0.1717311 | 0.245088 | 0.234527 | 0.2448615
[5 empty] | 0.1190665 | 0.2472026 |  |  | 0.1092533 | 0.2478275 | 0.1724615 | 0.2466795 | 0.2357677 | 0.2464515
[5 empty] | 0.1160797 | 0.2487974 |  |  | 0.1095658 | 0.2494264 | 0.1718782 | 0.2482709 | 0.2360898 | 0.2480415
[5 empty] | 0.1210769 | 0.2503923 |  |  | 0.1097683 | 0.2510253 | 0.1727642 | 0.2498624 | 0.2338632 | 0.2496315
[5 empty] | 0.1148627 | 0.2519872 |  |  | 0.108809 | 0.2526242 | 0.1723351 | 0.2514539 | 0.2337931 | 0.2512215
[5 empty] | 0.1153649 | 0.253582 |  |  | 0.1083985 | 0.254223 | 0.1712223 | 0.2530454 | 0.2333021 | 0.2528115
[5 empty] | 0.1226148 | 0.2551769 |  |  | 0.1082646 | 0.2558219 | 0.1698684 | 0.2546369 | 0.2315486 | 0.2544015
[5 empty] | 0.1126438 | 0.2567717 |  |  | 0.1070347 | 0.2574208 | 0.1692163 | 0.2562283 | 0.2290907 | 0.2559915
[5 empty] | 0.1104833 | 0.2583666 |  |  | 0.1059363 | 0.2590197 | 0.1662088 | 0.2578198 | 0.2285868 | 0.2575815
[5 empty] | 0.1181648 | 0.2599614 |  |  | 0.1054971 | 0.2606186 | 0.1659887 | 0.2594113 | 0.2263952 | 0.2591715
[5 empty] | 0.1157196 | 0.2615563 |  |  | 0.1039445 | 0.2622175 | 0.1625988 | 0.2610028 | 0.221874 | 0.2607616
[5 empty] | 0.112179 | 0.2631511 |  |  | 0.102906 | 0.2638164 | 0.1605819 | 0.2625943 | 0.2196815 | 0.2623516
[5 empty] | 0.1055746 | 0.264746 |  |  | 0.1005093 | 0.2654152 | 0.1586807 | 0.2641858 | 0.2166762 | 0.2639416
[5 empty] | 0.1119376 | 0.2663409 |  |  | 0.09948185 | 0.2670141 | 0.1571381 | 0.2657772 | 0.2136161 | 0.2655316
[5 empty] | 0.1092995 | 0.2679357 |  |  | 0.09875117 | 0.268613 | 0.1537968 | 0.2673687 | 0.2102595 | 0.2671216
[5 empty] | 0.1086917 | 0.2695306 |  |  | 0.09664482 | 0.2702119 | 0.1522997 | 0.2689602 | 0.2084649 | 0.2687116
[5 empty] | 0.1051455 | 0.2711254 |  |  | 0.09569032 | 0.2718108 | 0.1505896 | 0.2705517 | 0.2046903 | 0.2703016
[5 empty] | 0.09769232 | 0.2727203 |  |  | 0.09421522 | 0.2734097 | 0.1487092 | 0.2721432 | 0.2020941 | 0.2718916
[5 empty] | 0.09836063 | 0.2743151 |  |  | 0.09254598 | 0.2750086 | 0.1467944 | 0.2737346 | 0.2004233 | 0.2734816
[5 empty] | 0.09907157 | 0.27591 |  |  | 0.09142114 | 0.2766075 | 0.1453293 | 0.2753261 | 0.1962151 | 0.2750716
[5 empty] | 0.1007777 | 0.2775048 |  |  | 0.09019215 | 0.2782063 | 0.1424576 | 0.2769176 | 0.1944981 | 0.2766617
[5 empty] | 0.09247909 | 0.2790997 |  |  | 0.08955893 | 0.2798052 | 0.1407793 | 0.2785091 | 0.193272 | 0.2782517
[5 empty] | 0.09617552 | 0.2806946 |  |  | 0.08902141 | 0.2814041 | 0.1386943 | 0.2801006 | 0.1912367 | 0.2798417
[5 empty] | 0.09286697 | 0.2822894 |  |  | 0.08687954 | 0.283003 | 0.1372025 | 0.281692 | 0.1874922 | 0.2814317
[5 empty] | 0.09355336 | 0.2838843 |  |  | 0.08613324 | 0.2846019 | 0.1365037 | 0.2832835 | 0.1848382 | 0.2830217
[5 empty] | 0.09323461 | 0.2854791 |  |  | 0.08558246 | 0.2862008 | 0.133098 | 0.284875 | 0.1837747 | 0.2846117
[5 empty] | 0.08891066 | 0.287074 |  |  | 0.08332712 | 0.2877997 | 0.1327851 | 0.2864665 | 0.1814015 | 0.2862017
[5 empty] | 0.08758142 | 0.2886688 |  |  | 0.08266716 | 0.2893986 | 0.129565 | 0.288058 | 0.1775184 | 0.2877917
[5 empty] | 0.08924683 | 0.2902637 |  |  | 0.08130251 | 0.2909974 | 0.1281376 | 0.2896494 | 0.1750253 | 0.2893817
[5 empty] | 0.0919068 | 0.2918585 |  |  | 0.08093312 | 0.2925963 | 0.1258028 | 0.2912409 | 0.1729221 | 0.2909717
[5 empty] | 0.08256127 | 0.2934534 |  |  | 0.07935891 | 0.2941952 | 0.1250604 | 0.2928324 | 0.1709087 | 0.2925617
[5 empty] | 0.08021016 | 0.2950483 |  |  | 0.07797983 | 0.2957941 | 0.1230104 | 0.2944239 | 0.1686849 | 0.2941518
[5 empty] | 0.0888534 | 0.2966431 |  |  | 0.07679579 | 0.297393 | 0.1213527 | 0.2960154 | 0.1661505 | 0.2957418
[5 empty] | 0.0844909 | 0.298238 |  |  | 0.07590675 | 0.2989919 | 0.1190871 | 0.2976068 | 0.1617054 | 0.2973318
[5 empty] | 0.08412261 | 0.2998328 |  |  | 0.07491263 | 0.3005908 | 0.1175136 | 0.2991983 | 0.1603496 | 0.2989218
[5 empty] | 0.07274843 | 0.3014277 |  |  | 0.07351337 | 0.3021897 | 0.1162321 | 0.3007898 | 0.1568828 | 0.3005118
[5 empty] | 0.0753683 | 0.3030225 |  |  | 0.0717089 | 0.3037885 | 0.1131425 | 0.3023813 | 0.1557049 | 0.3021018
[5 empty] | 0.07598215 | 0.3046174 |  |  | 0.07089916 | 0.3053874 | 0.1113446 | 0.3039728 | 0.1516158 | 0.3036918
[5 empty] | 0.0715899 | 0.3062122 |  |  | 0.06988408 | 0.3069863 | 0.1097384 | 0.3055642 | 0.1506153 | 0.3052818
[5 empty] | 0.07819147 | 0.3078071 |  |  | 0.06836361 | 0.3085852 | 0.1078237 | 0.3071557 | 0.1479033 | 0.3068718
[5 empty] | 0.07478679 | 0.309402 |  |  | 0.06693766 | 0.3101841 | 0.1059005 | 0.3087472 | 0.1448797 | 0.3084618
[5 empty] | 0.06937579 | 0.3109968 |  |  | 0.06640618 | 0.311783 | 0.1037687 | 0.3103387 | 0.1407443 | 0.3100518
[5 empty] | 0.07095839 | 0.3125917 |  |  | 0.06446911 | 0.3133819 | 0.1019281 | 0.3119302 | 0.139497 | 0.3116419
[5 empty] | 0.06353452 | 0.3141865 |  |  | 0.06342637 | 0.3149807 | 0.09947871 | 0.3135216 | 0.1371377 | 0.3132319
[5 empty] | 0.0601041 | 0.3157814 |  |  | 0.0616779 | 0.3165796 | 0.09822034 | 0.3151131 | 0.1329661 | 0.3148219
[5 empty] | 0.07066706 | 0.3173762 |  |  | 0.06092364 | 0.3181785 | 0.09685293 | 0.3167046 | 0.1323822 | 0.3164119