## 1
Общество с ограниченной ответственностью "Инженерная геология" (ООО "ИнжГео") | [11 empty] | Общество с ограниченной ответственностью "Инженерная геология" (ООО "ИнжГео")
Юр. адрес: 117279, г. Москва, ул. Миклухо-Маклая, 36 а, этаж 5, пом. XXIII к. 76-84 | [11 empty] | Юр. адрес: 117279, г. Москва, ул. Миклухо-Маклая, 36 а, этаж 5, пом. XXIII к. 76-84 | [8 empty] | нагр |  |  | X0 | Y0 | R |  | нагр |  |  |  | X0 | Y0 | R | нагр |  |  |  | X0 | Y0 | R |  | нагр |  |  |  | X0 | Y0 | R
Телефон/факс +7 (495) 132-30-00, Адрес электронной почты inbox@inj-geo.ru | [11 empty] | Телефон/факс +7 (495) 132-30-00, Адрес электронной почты inbox@inj-geo.ru | [12 empty] | 0 | [7 empty] | 0 | [6 empty] | 0 | [7 empty] | 0
[21 empty] | девиатор | [6 empty] | девиатор | [6 empty] | девиатор | [7 empty] | девиатор
Испытательная лаборатория ООО «ИнжГео» | [11 empty] | Испытательная лаборатория ООО «ИнжГео» | [8 empty] | x0 | Угол | X | Y |  |  |  | x0 |  | Угол | X | Y |  |  | x0 |  | Угол | X | Y |  |  |  | x0 |  | Угол | X | Y
Адрес места осуществления деятельности лаборатории: г. Москва, просп. Вернадского, д. 51, стр. 1 | [11 empty] | Адрес места осуществления деятельности лаборатории: г. Москва, просп. Вернадского, д. 51, стр. 1 | [9 empty] | 0 | [7 empty] | 0 | [6 empty] | 0 | [7 empty] | 0
Телефон +7(910)4557682, E-mail: slg85@mail.ru | [11 empty] | Телефон +7(910)4557682, E-mail: slg85@mail.ru | [9 empty] | 5 | [7 empty] | 5 | [6 empty] | 5 | [7 empty] | 5
[22 empty] | 10 | [7 empty] | 10 | [6 empty] | 10 | [7 empty] | 10
[12 empty] | Протокол испытаний № 13-63/386 от 19-11-2023 | [9 empty] | 15 | [7 empty] | 15 | [6 empty] | 15 | [7 empty] | 15
[22 empty] | 20 | [7 empty] | 20 | [6 empty] | 20 | [7 empty] | 20
[12 empty] | Наименование и адрес заказчика: Переход трубопровода через р. Енисей | [9 empty] | 25 | [7 empty] | 25 | [6 empty] | 25 | [7 empty] | 25
[12 empty] | Наименование объекта: ООО Регионстрой | [9 empty] | 30 | [7 empty] | 30 | [6 empty] | 30 | [7 empty] | 30
Наименование используемого метода/методики: ГОСТ 12248.4-2020 | [11 empty] | Наименование используемого метода/методики: ГОСТ 12248.3-2020 | [9 empty] | 35 | [7 empty] | 35 | [6 empty] | 35 | [7 empty] | 35
Условия проведения испытания: температура окружающей среды (18 - 25)0С, влажность воздуха (40 - 75)% | [11 empty] | Условия проведения испытания: температура окружающей среды (18 - 25)0С, влажность воздуха (40 - 75)% | [9 empty] | 40 | [7 empty] | 40 | [6 empty] | 40 | [7 empty] | 40
[12 empty] | Дата получение объекта подлежащего испытаниям: 23-10-2023 | [9 empty] | 45 | [7 empty] | 45 | [6 empty] | 45 | [7 empty] | 45
[12 empty] | Дата испытания: 25.10.2022-19.11.2386 | [9 empty] | 50 | [7 empty] | 50 | [6 empty] | 50 | [7 empty] | 50
[22 empty] | 55 | [7 empty] | 55 | [6 empty] | 55 | [7 empty] | 55
Испытание грунтов методом трехосного сжатия | [11 empty] | Испытание грунтов методом трехосного сжатия | [9 empty] | 60 | [7 empty] | 60 | [6 empty] | 60 | [7 empty] | 60
[22 empty] | 65 | [7 empty] | 65 | [6 empty] | 65 | [7 empty] | 65
Лабораторный номер: | [6 empty] | We, д.е. = |  |  |  |  | Лабораторный номер: |  | 1421 |  |  |  | We, д.е. = | 0.201348992 |  |  | 70 | [7 empty] | 70 | [6 empty] | 70 | [7 empty] | 70
Номер скважины: | [6 empty] | ρ, г/см3 = |  |  |  |  | Номер скважины: |  | BH-165 |  |  |  | ρ, г/см3 = | 1.99 |  |  | 75 | [7 empty] | 75 | [6 empty] | 75 | [7 empty] | 75
Глубина отбора, м: | [6 empty] | ρs, г/см3 = |  |  |  |  | Глубина отбора, м: |  | 5 |  |  |  | ρs, г/см3 = | 2.72 |  |  | 80 | [7 empty] | 80 | [6 empty] | 80 | [7 empty] | 80
Наименование грунта: | [6 empty] | e, д.е. = |  |  |  |  | Наименование грунта: |  | Суглинок щебенистый, после оттаивания текучепластичный, легкий пылеватый |  |  |  | e, д.е. = | 0.6420449 |  |  | 85 | [7 empty] | 85 | [6 empty] | 85 | [7 empty] | 85
Схема проведения опыта: | [6 empty] | IL, д.е. = |  |  |  |  | Схема проведения опыта: |  | КД |  |  |  | IL, д.е. = | 0.872 |  |  | 90 | [7 empty] | 90 | [6 empty] | 90 | [7 empty] | 90
[22 empty] | 95 | [7 empty] | 95 | [6 empty] | 95 | [7 empty] | 95
[22 empty] | 100 | [7 empty] | 100 | [6 empty] | 100 | [7 empty] | 100
Результаты испытаний | [11 empty] | Результаты испытаний | [9 empty] | 105 | [7 empty] | 105 | [6 empty] | 105 | [7 empty] | 105
[22 empty] | 110 | [7 empty] | 110 | [6 empty] | 110 | [7 empty] | 110
[22 empty] | 115 | [7 empty] | 115 | [6 empty] | 115 | [7 empty] | 115
[22 empty] | 120 | [7 empty] | 120 | [6 empty] | 120 | [7 empty] | 120
[22 empty] | 125 | [7 empty] | 125 | [6 empty] | 125 | [7 empty] | 125
[22 empty] | 130 | [7 empty] | 130 | [6 empty] | 130 | [7 empty] | 130
[22 empty] | 135 | [7 empty] | 135 | [6 empty] | 135 | [7 empty] | 135
[22 empty] | 140 | [7 empty] | 140 | [6 empty] | 140 | [7 empty] | 140
[22 empty] | 145 | [7 empty] | 145 | [6 empty] | 145 | [7 empty] | 145
[22 empty] | 150 | [7 empty] | 150 | [6 empty] | 150 | [7 empty] | 150
[22 empty] | 155 | [7 empty] | 155 | [6 empty] | 155 | [7 empty] | 155
[22 empty] | 160 | [7 empty] | 160 | [6 empty] | 160 | [7 empty] | 160
[22 empty] | 165 | [7 empty] | 165 | [6 empty] | 165 | [7 empty] | 165
[22 empty] | 170 | [7 empty] | 170 | [6 empty] | 170 | [7 empty] | 170
[22 empty] | 175 | [7 empty] | 175 | [6 empty] | 175 | [7 empty] | 175
[22 empty] | 180 | [7 empty] | 180 | [6 empty] | 180 | [7 empty] | 180
[13 empty] | Давление в камере, Мпа σ3 | Вертикальная нагрузка, Мпа σ1 | Поровое давление, Мпа u
| K0, д.е. | 0.690983 |  |  |  |  | Коэфф. Точки | [5 empty] | 0.09751 | 0.2480392 | [5 empty] | 1 | [6 empty] | σ3,кПа | σ1,кПа | u, кПа |  |  |  | 4
| q_zg, МПа | 0.06737775 | [10 empty] | 0.19751 | 0.4374819 | [27 empty] | δ3, Мпа | δ1-δ3, МПа | δ1, МПа | δ1, КПа
|  |  | Модуль деформации, МПа: | [9 empty] | 0.29751 | 0.6269246 | [21 empty] | С, МПа:
|  |  | Е0= |  | Точки модуля (полное напр.), МПа |  |  |  | 0.06737775 | 0.1078044 | [25 empty] | φ, град:
|  |  | E50 = |  | qf (полное напр.), МПа |  |  |  | 0.170278 | [26 empty] | E, Мпа
|  |  | Коэф. Поперечной деформации, ϑ = | [9 empty] | Эффективные значения угла внутреннего трения и удельного сцепления ϕ', С' | [13 empty] | x | 0
[13 empty] | ϕ', град. = | 18 | [12 empty] | y |  |  |  | С, кПа | φ,°
[13 empty] | С', МПа = | 0.023
| Исполнитель: | [6 empty] | Морозов Д.С. |  |  |  |  | Исполнитель: |  |  |  |  | Морозов Д.С.
| Начальник исп. лаборатории: | [6 empty] | Семиколенова Л.Г. |  |  |  |  | Начальник исп. лаборатории: |  |  |  |  | Семиколенова Л.Г.
Лист 1 , всего листов 2 | [11 empty] | Лист 2 , всего листов 2
Частичное воспроизведение протокола испытаний без письменного разрешения ООО «ИнжГео» ЗАПРЕЩАЕТСЯ | [11 empty] | Частичное воспроизведение протокола испытаний без письменного разрешения ООО «ИнжГео» ЗАПРЕЩАЕТСЯ
[5 empty] | второй график |  | первый график | [9 empty] | К Пуассона
dev50 | epsE50 | ind | devE0 | epsE0 | dev | eps | sigma |  | dev1 | eps1 | dev2 | eps2 | dev3 | eps3 |  | Глины
0.07276797 | 0.00220745 |  |  |  | 0.04042665 | 0.0007358166 |  |  | 0.03386906 | 0.0006164601 | 0.059253 | 0.0005378201 | 0.089253 | 0.0005023037 |  | < 0 | 0,20-0,30
ind |  |  |  |  | 0.07276797 | 0.00220745 |  |  | 0.05648708 | 0.001598276 | 0.1199859 | 0.00161346 | 0.1647073 | 0.001506911 |  | 0-0,25 | 0,30-0,38
2 |  |  |  |  | 0.07863867 | 0.00318663 |  |  | 0.07526458 | 0.003194651 | 0.1345644 | 0.00318066 | 0.186903 | 0.003179589 |  | 0,25< | 0,38-0,45
E0 |  |  |  |  | 0.08719775 | 0.004779945 |  |  | 0.08330417 | 0.004794827 | 0.1491509 | 0.00477099 | 0.2070431 | 0.004769384 |  | Суглинки | 0,35-0,37
epsE0 | devE0 |  |  |  | 0.08461624 | 0.006373259 |  |  | 0.09184128 | 0.006393103 | 0.1609041 | 0.00636132 | 0.2234863 | 0.006359178 |  | Пески и супеси | 0,30-0,35
0.0007358166 | 0.04042665 |  |  |  | 0.08799776 | 0.007966574 |  |  | 0.09816155 | 0.007991378 | 0.1709411 | 0.00795165 | 0.235129 | 0.007948973
[5 empty] | 0.09344595 | 0.009559889 |  |  | 0.1039395 | 0.009589654 | 0.180479 | 0.00954198 | 0.2463673 | 0.009538767
График E50 |  | График E |  |  | 0.1100644 | 0.0111532 |  |  | 0.1092497 | 0.01118793 | 0.1876349 | 0.01113231 | 0.2572974 | 0.01112856
eps | q | sigma |  |  | 0.1059568 | 0.01274652 |  |  | 0.1148667 | 0.01278621 | 0.1924257 | 0.01272264 | 0.2657154 | 0.01271836
Горизонтальная линия E50 |  | Касательная |  |  | 0.1152268 | 0.01433983 |  |  | 0.118765 | 0.01438448 | 0.1971686 | 0.01431297 | 0.2723177 | 0.01430815
0 |  | a | b |  | 0.1079779 | 0.01593315 |  |  | 0.1214192 | 0.01598276 | 0.2013807 | 0.0159033 | 0.2761004 | 0.01589795
|  |  | 0 |  | 0.1203138 | 0.01752646 |  |  | 0.1243037 | 0.01758103 | 0.2045789 | 0.01749363 | 0.2807597 | 0.01748774
Вертикальная линия E50 |  | p1 и p2 |  |  | 0.1253382 | 0.01911978 |  |  | 0.1277931 | 0.01917931 | 0.2066805 | 0.01908396 | 0.2829917 | 0.01907753
| 0 | 0 |  |  | 0.1241546 | 0.02071309 |  |  | 0.1292619 | 0.02077758 | 0.2085023 | 0.02067429 | 0.2883928 | 0.02066733
[5 empty] | 0.1198667 | 0.02230641 |  |  | 0.1311848 | 0.02237586 | 0.2122616 | 0.02226462 | 0.2927591 | 0.02225712
Касательная линия E50 |  |  |  |  | 0.1265685 | 0.02389972 |  |  | 0.1325361 | 0.02397414 | 0.2140521 | 0.02385495 | 0.295589 | 0.02384692
0 | 0 | Горизонтальная 1 |  |  | 0.1212422 | 0.02549304 |  |  | 0.1346988 | 0.02557241 | 0.2188795 | 0.02544528 | 0.3004248 | 0.02543671
[5 empty] | 0.1288646 | 0.02708635 |  |  | 0.1370136 | 0.02717069 | 0.2210168 | 0.02703561 | 0.3044355 | 0.02702651
Горизонтальная линия qкр |  |  |  |  | 0.1314252 | 0.02867967 |  |  | 0.1391704 | 0.02876896 | 0.2239468 | 0.02862594 | 0.3055975 | 0.0286163
Горизонтальная линия q |  | Горизонтальная 2 |  |  | 0.1269135 | 0.03027298 |  |  | 0.140158 | 0.03036724 | 0.2243521 | 0.03021627 | 0.3086871 | 0.0302061
0 |  | 0 |  |  | 0.137319 | 0.0318663 |  |  | 0.1412657 | 0.03196551 | 0.2274156 | 0.0318066 | 0.3127807 | 0.03179589
[5 empty] | 0.1316313 | 0.03345961 |  |  | 0.1433823 | 0.03356379 | 0.2295201 | 0.03339693 | 0.3160548 | 0.03338569
Вертикальная линия q |  |  |  |  | 0.1268398 | 0.03505293 |  |  | 0.144497 | 0.03516206 | 0.2307484 | 0.03498726 | 0.3172857 | 0.03497548
| 0 |  |  |  | 0.130934 | 0.03664624 |  |  | 0.1450987 | 0.03676034 | 0.2344833 | 0.03657759 | 0.3204498 | 0.03656528
[5 empty] | 0.1409034 | 0.03823956 |  |  | 0.1465766 | 0.03835862 | 0.2342075 | 0.03816792 | 0.3225236 | 0.03815507
[5 empty] | 0.1427376 | 0.03983287 |  |  | 0.1479197 | 0.03995689 | 0.2363038 | 0.03975825 | 0.3237834 | 0.03974486
[5 empty] | 0.136426 | 0.04142619 |  |  | 0.148617 | 0.04155517 | 0.2377551 | 0.04134858 | 0.3266057 | 0.04133466
[5 empty] | 0.1309581 | 0.0430195 |  |  | 0.1486575 | 0.04315344 | 0.2369441 | 0.04293891 | 0.3262668 | 0.04292445
[5 empty] | 0.1353235 | 0.04461282 |  |  | 0.1500304 | 0.04475172 | 0.2399719 | 0.04452924 | 0.3294146 | 0.04451425
[5 empty] | 0.1455359 | 0.04620613 |  |  | 0.1505292 | 0.04634999 | 0.2398664 | 0.04611957 | 0.326211 | 0.04610404
[5 empty] | 0.1425244 | 0.04779945 |  |  | 0.1502291 | 0.04794827 | 0.2394212 | 0.0477099 | 0.3276351 | 0.04769384
[5 empty] | 0.1384332 | 0.04939276 |  |  | 0.1499837 | 0.04954655 | 0.2378252 | 0.04930023 | 0.3271549 | 0.04928363
[5 empty] | 0.1322556 | 0.05098608 |  |  | 0.1492455 | 0.05114482 | 0.2370902 | 0.05089056 | 0.3279849 | 0.05087343
[5 empty] | 0.1309972 | 0.05257939 |  |  | 0.1495201 | 0.0527431 | 0.2389253 | 0.05248089 | 0.3254373 | 0.05246322
[5 empty] | 0.1306635 | 0.05417271 |  |  | 0.1484135 | 0.05434137 | 0.2368396 | 0.05407122 | 0.3249246 | 0.05405302
[5 empty] | 0.1392601 | 0.05576602 |  |  | 0.1490313 | 0.05593965 | 0.2368421 | 0.05566155 | 0.3237594 | 0.05564281
[5 empty] | 0.1367925 | 0.05735934 |  |  | 0.1489793 | 0.05753792 | 0.2352419 | 0.05725188 | 0.3246539 | 0.0572326
[5 empty] | 0.1342661 | 0.05895265 |  |  | 0.1477633 | 0.0591362 | 0.2341481 | 0.05884221 | 0.3221207 | 0.0588224
[5 empty] | 0.1316867 | 0.06054596 |  |  | 0.1477891 | 0.06073448 | 0.2335698 | 0.06043254 | 0.3199722 | 0.06041219
[5 empty] | 0.1340596 | 0.06213928 |  |  | 0.1472624 | 0.06233275 | 0.2324159 | 0.06202287 | 0.3201208 | 0.06200199
[5 empty] | 0.1333904 | 0.06373259 |  |  | 0.1454891 | 0.06393103 | 0.2322957 | 0.0636132 | 0.317379 | 0.06359178
[5 empty] | 0.1346847 | 0.06532591 |  |  | 0.1455749 | 0.0655293 | 0.2316181 | 0.06520353 | 0.3170592 | 0.06518158
[5 empty] | 0.125948 | 0.06691922 |  |  | 0.1444256 | 0.06712758 | 0.2282922 | 0.06679386 | 0.3157739 | 0.06677137
[5 empty] | 0.1331857 | 0.06851254 |  |  | 0.1438469 | 0.06872585 | 0.2269272 | 0.06838419 | 0.3131354 | 0.06836117
[5 empty] | 0.1284035 | 0.07010585 |  |  | 0.1435447 | 0.07032413 | 0.226232 | 0.06997452 | 0.3114562 | 0.06995096
[5 empty] | 0.1286069 | 0.07169917 |  |  | 0.1425247 | 0.07192241 | 0.2262158 | 0.07156485 | 0.3099489 | 0.07154076
[5 empty] | 0.1318014 | 0.07329248 |  |  | 0.1409926 | 0.07352068 | 0.2251875 | 0.07315518 | 0.3058257 | 0.07313055
[5 empty] | 0.1319926 | 0.0748858 |  |  | 0.1404543 | 0.07511896 | 0.2216564 | 0.07474551 | 0.3042991 | 0.07472034
[5 empty] | 0.1261859 | 0.07647911 |  |  | 0.1389156 | 0.07671723 | 0.2212314 | 0.07633584 | 0.3030817 | 0.07631014
[5 empty] | 0.1203869 | 0.07807243 |  |  | 0.1384822 | 0.07831551 | 0.2206216 | 0.07792617 | 0.3035848 | 0.07789993
[5 empty] | 0.1315616 | 0.07966574 |  |  | 0.1373539 | 0.07991378 | 0.2194138 | 0.0795165 | 0.2987392 | 0.07948973
[5 empty] | 0.128623 | 0.08125906 |  |  | 0.1371345 | 0.08151206 | 0.2174205 | 0.08110683 | 0.296641 | 0.08107952
[5 empty] | 0.1195845 | 0.08285237 |  |  | 0.1360023 | 0.08311034 | 0.215171 | 0.08269716 | 0.2943308 | 0.08266932
[5 empty] | 0.130464 | 0.08444569 |  |  | 0.1347763 | 0.08470861 | 0.2129951 | 0.08428749 | 0.293049 | 0.08425911
[5 empty] | 0.1212796 | 0.086039 |  |  | 0.1328751 | 0.08630689 | 0.2119222 | 0.08587782 | 0.2914362 | 0.08584891
[5 empty] | 0.1230492 | 0.08763232 |  |  | 0.1323177 | 0.08790516 | 0.2099819 | 0.08746815 | 0.2886329 | 0.0874387
[5 empty] | 0.126791 | 0.08922563 |  |  | 0.1313229 | 0.08950344 | 0.2083038 | 0.08905848 | 0.2851797 | 0.0890285
[5 empty] | 0.1185228 | 0.09081895 |  |  | 0.1304094 | 0.09110171 | 0.2052173 | 0.09064881 | 0.283117 | 0.09061829
[5 empty] | 0.1102628 | 0.09241226 |  |  | 0.1288961 | 0.09269999 | 0.2034521 | 0.09223914 | 0.2789855 | 0.09220809
[5 empty] | 0.114029 | 0.09400558 |  |  | 0.1278017 | 0.09429826 | 0.2016378 | 0.09382947 | 0.2776255 | 0.09379788
[5 empty] | 0.1178393 | 0.09559889 |  |  | 0.1263453 | 0.09589654 | 0.1983038 | 0.0954198 | 0.2727777 | 0.09538767
[5 empty] | 0.1136974 | 0.09719221 |  |  | 0.1253454 | 0.09749482 | 0.196612 | 0.09701013 | 0.2712757 | 0.09697747
[5 empty] | 0.1114741 | 0.09878552 |  |  | 0.1241265 | 0.09909309 | 0.1942542 | 0.09860046 | 0.2682414 | 0.09856726
[5 empty] | 0.1131554 | 0.1003788 |  |  | 0.1223971 | 0.1006914 | 0.1920506 | 0.1001908 | 0.2653096 | 0.1001571
[5 empty] | 0.1037671 | 0.1019722 |  |  | 0.1199839 | 0.1022896 | 0.1915434 | 0.1017811 | 0.2615385 | 0.1017469
[5 empty] | 0.113335 | 0.1035655 |  |  | 0.1190139 | 0.1038879 | 0.188975 | 0.1033714 | 0.259386 | 0.1033366
[5 empty] | 0.101885 | 0.1051588 |  |  | 0.1184139 | 0.1054862 | 0.1853877 | 0.1049618 | 0.2550102 | 0.1049264
[5 empty] | 0.1094427 | 0.1067521 |  |  | 0.1167109 | 0.1070845 | 0.1829238 | 0.1065521 | 0.250469 | 0.1065162
[5 empty] | 0.104034 | 0.1083454 |  |  | 0.1147319 | 0.1086827 | 0.1805255 | 0.1081424 | 0.2475206 | 0.108106
[5 empty] | 0.1096848 | 0.1099387 |  |  | 0.1138037 | 0.110281 | 0.1800353 | 0.1097328 | 0.2463228 | 0.1096958
[5 empty] | 0.1004207 | 0.111532 |  |  | 0.1113534 | 0.1118793 | 0.1772953 | 0.1113231 | 0.2444338 | 0.1112856
[5 empty] | 0.09926769 | 0.1131254 |  |  | 0.1102078 | 0.1134776 | 0.176048 | 0.1129134 | 0.2412115 | 0.1128754
[5 empty] | 0.09625147 | 0.1147187 |  |  | 0.1097939 | 0.1150758 | 0.1748356 | 0.1145038 | 0.238414 | 0.1144652
[5 empty] | 0.09239788 | 0.116312 |  |  | 0.1084386 | 0.1166741 | 0.1712004 | 0.1160941 | 0.2367993 | 0.116055
[5 empty] | 0.0907327 | 0.1179053 |  |  | 0.1074689 | 0.1182724 | 0.1701847 | 0.1176844 | 0.2345253 | 0.1176448
[5 empty] | 0.09828175 | 0.1194986 |  |  | 0.1065117 | 0.1198707 | 0.1703309 | 0.1192747 | 0.2333501 | 0.1192346
[5 empty] | 0.09507082 | 0.1210919 |  |  | 0.1074939 | 0.121469 | 0.1697812 | 0.1208651 | 0.2350318 | 0.1208244
[5 empty] | 0.09506773 | 0.1226852 |  |  | 0.1062304 | 0.1230672 | 0.1705075 | 0.1224554 | 0.2337728 | 0.1224142
[5 empty] | 0.09011399 | 0.1242786 |  |  | 0.1072635 | 0.1246655 | 0.1707977 | 0.1240457 | 0.2327999 | 0.124004
[5 empty] | 0.09319694 | 0.1258719 |  |  | 0.1071355 | 0.1262638 | 0.1705474 | 0.1256361 | 0.2334086 | 0.1255938
[5 empty] | 0.09931469 | 0.1274652 |  |  | 0.1063444 | 0.1278621 | 0.1706536 | 0.1272264 | 0.2351946 | 0.1271836
[5 empty] | 0.1024654 | 0.1290585 |  |  | 0.1069884 | 0.1294603 | 0.1708132 | 0.1288167 | 0.2358536 | 0.1287734
[5 empty] | 0.09164702 | 0.1306518 |  |  | 0.1075653 | 0.1310586 | 0.172323 | 0.1304071 | 0.2347814 | 0.1303632
[5 empty] | 0.1048578 | 0.1322451 |  |  | 0.1076733 | 0.1326569 | 0.1709799 | 0.1319974 | 0.2370737 | 0.1319529
[5 empty] | 0.1030958 | 0.1338384 |  |  | 0.1085103 | 0.1342552 | 0.1714809 | 0.1335877 | 0.2374262 | 0.1335427
[5 empty] | 0.1013591 | 0.1354318 |  |  | 0.1086744 | 0.1358534 | 0.1719228 | 0.135178 | 0.2381347 | 0.1351325
[5 empty] | 0.09164587 | 0.1370251 |  |  | 0.1091635 | 0.1374517 | 0.1727025 | 0.1367684 | 0.2362949 | 0.1367223
[5 empty] | 0.09495415 | 0.1386184 |  |  | 0.1089758 | 0.13905 | 0.173017 | 0.1383587 | 0.2370025 | 0.1383121
[5 empty] | 0.09228207 | 0.1402117 |  |  | 0.1087091 | 0.1406483 | 0.175063 | 0.139949 | 0.2384534 | 0.1399019
[5 empty] | 0.09664916 | 0.141805 |  |  | 0.1086617 | 0.1422465 | 0.1738249 | 0.1415394 | 0.2407792 | 0.1414917
[5 empty] | 0.1072851 | 0.1433983 |  |  | 0.1092065 | 0.1438448 | 0.1768759 | 0.1431297 | 0.2415837 | 0.1430815
[5 empty] | 0.09920739 | 0.1449917 |  |  | 0.1111697 | 0.1454431 | 0.1786781 | 0.14472 | 0.2423026 | 0.1446713
[5 empty] | 0.09935889 | 0.146585 |  |  | 0.1126914 | 0.1470414 | 0.1793378 | 0.1463104 | 0.2478072 | 0.1462611
[5 empty] | 0.1026823 | 0.1481783 |  |  | 0.113112 | 0.1486396 | 0.1809611 | 0.1479007 | 0.2511687 | 0.1478509
[5 empty] | 0.1121205 | 0.1497716 |  |  | 0.1154715 | 0.1502379 | 0.1853542 | 0.149491 | 0.2545585 | 0.1494407
[5 empty] | 0.1006161 | 0.1513649 |  |  | 0.1155103 | 0.1518362 | 0.1860232 | 0.1510813 | 0.2578479 | 0.1510305
[5 empty] | 0.1051119 | 0.1529582 |  |  | 0.1174687 | 0.1534345 | 0.1890742 | 0.1526717 | 0.2582082 | 0.1526203
[5 empty] | 0.1155508 | 0.1545515 |  |  | 0.1187869 | 0.1550327 | 0.1922135 | 0.154262 | 0.2618107 | 0.1542101
[5 empty] | 0.1158754 | 0.1561449 |  |  | 0.1212051 | 0.156631 | 0.1924472 | 0.1558523 | 0.2659267 | 0.1557999
[5 empty] | 0.1130292 | 0.1577382 |  |  | 0.1213636 | 0.1582293 | 0.1954931 | 0.1574427 | 0.2672481 | 0.1573897
[5 empty] | 0.1100796 | 0.1593315 |  |  | 0.1225675 | 0.1598276 | 0.1982139 | 0.159033 | 0.2699076 | 0.1589795
[5 empty] | 0.1151047 | 0.1609248 |  |  | 0.1246389 | 0.1614258 | 0.1999936 | 0.1606233 | 0.2729107 | 0.1605693
[5 empty] | 0.1211061 | 0.1625181 |  |  | 0.1255851 | 0.1630241 | 0.1997349 | 0.1622137 | 0.2758614 | 0.162159
[5 empty] | 0.1190858 | 0.1641114 |  |  | 0.1267081 | 0.1646224 | 0.202441 | 0.163804 | 0.2785639 | 0.1637488
[5 empty] | 0.1190454 | 0.1657047 |  |  | 0.1277098 | 0.1662207 | 0.2045148 | 0.1653943 | 0.2805222 | 0.1653386
[5 empty] | 0.1169869 | 0.1672981 |  |  | 0.1287919 | 0.1678189 | 0.2052593 | 0.1669846 | 0.2830404 | 0.1669284
[5 empty] | 0.118912 | 0.1688914 |  |  | 0.1288565 | 0.1694172 | 0.2073775 | 0.168575 | 0.2834226 | 0.1685182
[5 empty] | 0.1188226 | 0.1704847 |  |  | 0.1299054 | 0.1710155 | 0.2079722 | 0.1701653 | 0.2851729 | 0.170108
[5 empty] | 0.1137204 | 0.172078 |  |  | 0.1315405 | 0.1726138 | 0.2091466 | 0.1717556 | 0.2866953 | 0.1716978
[5 empty] | 0.1276073 | 0.1736713 |  |  | 0.1313637 | 0.174212 | 0.2113036 | 0.173346 | 0.288794 | 0.1732876
[5 empty] | 0.1184852 | 0.1752646 |  |  | 0.1335769 | 0.1758103 | 0.2115461 | 0.1749363 | 0.293273 | 0.1748774
[5 empty] | 0.1203655 | 0.176858 |  |  | 0.1332842 | 0.1774086 | 0.214305 | 0.1765266 | 0.2950779 | 0.1764672
[5 empty] | 0.1312962 | 0.1784513 |  |  | 0.1347357 | 0.1790069 | 0.2160483 | 0.178117 | 0.2967983 | 0.178057
[5 empty] | 0.1322569 | 0.1800446 |  |  | 0.1359272 | 0.1806052 | 0.2165327 | 0.1797073 | 0.2971731 | 0.1796468
[5 empty] | 0.1232166 | 0.1816379 |  |  | 0.1374263 | 0.1822034 | 0.219907 | 0.1812976 | 0.3011321 | 0.1812366
[5 empty] | 0.131144 | 0.1832312 |  |  | 0.1374005 | 0.1838017 | 0.2196203 | 0.1828879 | 0.3016052 | 0.1828264
[5 empty] | 0.1240079 | 0.1848245 |  |  | 0.1391171 | 0.1854 | 0.2225212 | 0.1844783 | 0.3056223 | 0.1844162
[5 empty] | 0.1237772 | 0.1864178 |  |  | 0.1396436 | 0.1869983 | 0.2227587 | 0.1860686 | 0.3071132 | 0.186006
[5 empty] | 0.1234207 | 0.1880112 |  |  | 0.1405474 | 0.1885965 | 0.2237816 | 0.1876589 | 0.3060079 | 0.1875958
[5 empty] | 0.1319072 | 0.1896045 |  |  | 0.140096 | 0.1901948 | 0.2244388 | 0.1892493 | 0.3098361 | 0.1891856
[5 empty] | 0.1262638 | 0.1911978 |  |  | 0.1411844 | 0.1917931 | 0.224517 | 0.1908396 | 0.3095283 | 0.1907753
[5 empty] | 0.1366083 | 0.1927911 |  |  | 0.1408437 | 0.1933914 | 0.225382 | 0.1924299 | 0.3108033 | 0.1923651
[5 empty] | 0.1289452 | 0.1943844 |  |  | 0.1420952 | 0.1949896 | 0.2265348 | 0.1940203 | 0.3103614 | 0.1939549
[5 empty] | 0.1372746 | 0.1959777 |  |  | 0.1414388 | 0.1965879 | 0.2257751 | 0.1956106 | 0.3102024 | 0.1955447
[5 empty] | 0.1335963 | 0.197571 |  |  | 0.1425745 | 0.1981862 | 0.2283027 | 0.1972009 | 0.310926 | 0.1971345
[5 empty] | 0.1309102 | 0.1991644 |  |  | 0.142202 | 0.1997845 | 0.2274175 | 0.1987912 | 0.3135319 | 0.1987243
[5 empty] | 0.1342161 | 0.2007577 |  |  | 0.1429213 | 0.2013827 | 0.2281191 | 0.2003816 | 0.3135199 | 0.2003141
[5 empty] | 0.130514 | 0.202351 |  |  | 0.1434322 | 0.202981 | 0.2285076 | 0.2019719 | 0.3130897 | 0.2019039
[5 empty] | 0.1358037 | 0.2039443 |  |  | 0.1442347 | 0.2045793 | 0.2298826 | 0.2035622 | 0.316041 | 0.2034937
[5 empty] | 0.1290851 | 0.2055376 |  |  | 0.1435286 | 0.2061776 | 0.2309439 | 0.2051526 | 0.3164737 | 0.2050835
[5 empty] | 0.1403582 | 0.2071309 |  |  | 0.1438138 | 0.2077758 | 0.2303915 | 0.2067429 | 0.3173874 | 0.2066733
[5 empty] | 0.1296227 | 0.2087242 |  |  | 0.1453902 | 0.2093741 | 0.230225 | 0.2083332 | 0.3157819 | 0.2082631
[5 empty] | 0.1408786 | 0.2103176 |  |  | 0.1441576 | 0.2109724 | 0.2319444 | 0.2099236 | 0.316657 | 0.2098529
[5 empty] | 0.1301258 | 0.2119109 |  |  | 0.1456159 | 0.2125707 | 0.2306494 | 0.2115139 | 0.3171123 | 0.2114427
[5 empty] | 0.1413641 | 0.2135042 |  |  | 0.144865 | 0.2141689 | 0.2309398 | 0.2131042 | 0.3182476 | 0.2130325
[5 empty] | 0.1335935 | 0.2150975 |  |  | 0.1456049 | 0.2157672 | 0.2315155 | 0.2146945 | 0.3202627 | 0.2146223
[5 empty] | 0.1298137 | 0.2166908 |  |  | 0.1451353 | 0.2173655 | 0.2319763 | 0.2162849 | 0.3178573 | 0.2162121
[5 empty] | 0.1380248 | 0.2182841 |  |  | 0.1455562 | 0.2189638 | 0.2330219 | 0.2178752 | 0.3201311 | 0.2178019
[5 empty] | 0.1312266 | 0.2198775 |  |  | 0.1464674 | 0.220562 | 0.2326522 | 0.2194655 | 0.3207839 | 0.2193917
[5 empty] | 0.1374189 | 0.2214708 |  |  | 0.1470688 | 0.2221603 | 0.234467 | 0.2210559 | 0.3212155 | 0.2209814
[5 empty] | 0.1306017 | 0.2230641 |  |  | 0.1474603 | 0.2237586 | 0.234166 | 0.2226462 | 0.3224255 | 0.2225712
[5 empty] | 0.1287749 | 0.2246574 |  |  | 0.1475418 | 0.2253569 | 0.2339493 | 0.2242365 | 0.3210137 | 0.224161
[5 empty] | 0.1289383 | 0.2262507 |  |  | 0.1469131 | 0.2269551 | 0.2353164 | 0.2258269 | 0.3203798 | 0.2257508
[5 empty] | 0.1430918 | 0.227844 |  |  | 0.1467742 | 0.2285534 | 0.2347673 | 0.2274172 | 0.3231237 | 0.2273406
[5 empty] | 0.1432352 | 0.2294373 |  |  | 0.1473249 | 0.2301517 | 0.2342017 | 0.2290075 | 0.323445 | 0.2289304
[5 empty] | 0.1423686 | 0.2310307 |  |  | 0.147265 | 0.23175 | 0.2360195 | 0.2305978 | 0.3222434 | 0.2305202
[5 empty] | 0.1404918 | 0.232624 |  |  | 0.1470946 | 0.2333482 | 0.2362205 | 0.2321882 | 0.3237188 | 0.23211
[5 empty] | 0.1406046 | 0.2342173 |  |  | 0.1481134 | 0.2349465 | 0.2345045 | 0.2337785 | 0.3248709 | 0.2336998
[5 empty] | 0.1357069 | 0.2358106 |  |  | 0.1477213 | 0.2365448 | 0.2359713 | 0.2353688 | 0.3223993 | 0.2352896
[5 empty] | 0.1377987 | 0.2374039 |  |  | 0.1487183 | 0.2381431 | 0.2351206 | 0.2369592 | 0.3254039 | 0.2368794
[5 empty] | 0.1438798 | 0.2389972 |  |  | 0.1486041 | 0.2397414 | 0.2365525 | 0.2385495 | 0.3226844 | 0.2384692
[5 empty] | 0.1419501 | 0.2405905 |  |  | 0.1476787 | 0.2413396 | 0.2352665 | 0.2401398 | 0.3227405 | 0.240059
[5 empty] | 0.1390094 | 0.2421839 |  |  | 0.148042 | 0.2429379 | 0.2358626 | 0.2417302 | 0.3244719 | 0.2416488
[5 empty] | 0.1320578 | 0.2437772 |  |  | 0.1480938 | 0.2445362 | 0.2352406 | 0.2433205 | 0.3243785 | 0.2432386
[5 empty] | 0.136095 | 0.2453705 |  |  | 0.147834 | 0.2461345 | 0.2362002 | 0.2449108 | 0.32386 | 0.2448284
[5 empty] | 0.1371209 | 0.2469638 |  |  | 0.1488626 | 0.2477327 | 0.2357413 | 0.2465011 | 0.323416 | 0.2464182
[5 empty] | 0.1371354 | 0.2485571 |  |  | 0.1476793 | 0.249331 | 0.2371637 | 0.2480915 | 0.3259464 | 0.248008
[5 empty] | 0.1401287 | 0.2501504 |  |  | 0.148582 | 0.2509293 | 0.2373386 | 0.2496818 | 0.326208 | 0.2495977
[5 empty] | 0.1398704 | 0.2517437 |  |  | 0.1480599 | 0.2525276 | 0.2348701 | 0.2512721 | 0.3246545 | 0.2511875
[5 empty] | 0.1342899 | 0.2533371 |  |  | 0.1472977 | 0.2541258 | 0.2342768 | 0.2528625 | 0.3241822 | 0.2527773
[5 empty] | 0.1374229 | 0.2549304 |  |  | 0.1470327 | 0.2557241 | 0.2329174 | 0.2544528 | 0.3209715 | 0.2543671
[5 empty] | 0.1393052 | 0.2565237 |  |  | 0.1451024 | 0.2573224 | 0.2307505 | 0.2560431 | 0.3176029 | 0.2559569
[5 empty] | 0.1319727 | 0.258117 |  |  | 0.144944 | 0.2589207 | 0.2303348 | 0.2576335 | 0.3164569 | 0.2575467
[5 empty] | 0.1324611 | 0.2597103 |  |  | 0.1433949 | 0.2605189 | 0.226929 | 0.2592238 | 0.3099138 | 0.2591365
[5 empty] | 0.1348062 | 0.2613036 |  |  | 0.1405925 | 0.2621172 | 0.2236917 | 0.2608141 | 0.3089543 | 0.2607263
[5 empty] | 0.1290437 | 0.262897 |  |  | 0.1384741 | 0.2637155 | 0.2207817 | 0.2624044 | 0.3037586 | 0.2623161
[5 empty] | 0.1312095 | 0.2644903 |  |  | 0.1368771 | 0.2653138 | 0.2174575 | 0.2639948 | 0.2993073 | 0.2639059
[5 empty] | 0.1313393 | 0.2660836 |  |  | 0.1358388 | 0.266912 | 0.2163778 | 0.2655851 | 0.2947809 | 0.2654957
[5 empty] | 0.129469 | 0.2676769 |  |  | 0.1327966 | 0.2685103 | 0.2113014 | 0.2671754 | 0.2923597 | 0.2670855
[5 empty] | 0.1166342 | 0.2692702 |  |  | 0.1309879 | 0.2701086 | 0.2095869 | 0.2687658 | 0.2865243 | 0.2686753
[5 empty] | 0.1248708 | 0.2708635 |  |  | 0.13035 | 0.2717069 | 0.2054929 | 0.2703561 | 0.2835551 | 0.2702651
[5 empty] | 0.1142146 | 0.2724568 |  |  | 0.1276203 | 0.2733051 | 0.2030782 | 0.2719464 | 0.2793325 | 0.2718549
[5 empty] | 0.1116969 | 0.2740502 |  |  | 0.1259343 | 0.2749034 | 0.2017904 | 0.2735368 | 0.277421 | 0.2734447
[5 empty] | 0.1132246 | 0.2756435 |  |  | 0.1255072 | 0.2765017 | 0.1975668 | 0.2751271 | 0.272895 | 0.2750345
[5 empty] | 0.1087468 | 0.2772368 |  |  | 0.1232743 | 0.2781 | 0.1954342 | 0.2767174 | 0.2696567 | 0.2766243
[5 empty] | 0.1052634 | 0.2788301 |  |  | 0.1217358 | 0.2796982 | 0.1925925 | 0.2783077 | 0.265506 | 0.278214
[5 empty] | 0.1147745 | 0.2804234 |  |  | 0.1203914 | 0.2812965 | 0.1912416 | 0.2798981 | 0.2612426 | 0.2798038
[5 empty] | 0.1132799 | 0.2820167 |  |  | 0.1187411 | 0.2828948 | 0.1879813 | 0.2814884 | 0.2586664 | 0.2813936
[5 empty] | 0.1027795 | 0.28361 |  |  | 0.1176848 | 0.2844931 | 0.1875116 | 0.2830787 | 0.2541772 | 0.2829834
[5 empty] | 0.1002732 | 0.2852034 |  |  | 0.1154224 | 0.2860913 | 0.1846322 | 0.2846691 | 0.2513748 | 0.2845732
[5 empty] | 0.098761 | 0.2867967 |  |  | 0.1133538 | 0.2876896 | 0.1803431 | 0.2862594 | 0.250359 | 0.286163
[5 empty] | 0.09524277 | 0.28839 |  |  | 0.112179 | 0.2892879 | 0.1796441 | 0.2878497 | 0.2454295 | 0.2877528
[5 empty] | 0.1057184 | 0.2899833 |  |  | 0.1111978 | 0.2908862 | 0.177235 | 0.2894401 | 0.2412863 | 0.2893426
[5 empty] | 0.1001879 | 0.2915766 |  |  | 0.1099101 | 0.2924844 | 0.1747157 | 0.2910304 | 0.2372292 | 0.2909324
[5 empty] | 0.1026511 | 0.2931699 |  |  | 0.1075159 | 0.2940827 | 0.1718861 | 0.2926207 | 0.2335578 | 0.2925222
[5 empty] | 0.08910786 | 0.2947633 |  |  | 0.1058151 | 0.295681 | 0.168646 | 0.294211 | 0.2325721 | 0.294112
[5 empty] | 0.08755821 | 0.2963566 |  |  | 0.1044076 | 0.2972793 | 0.1657953 | 0.2958014 | 0.2269718 | 0.2957018
[5 empty] | 0.09200202 | 0.2979499 |  |  | 0.1020933 | 0.2988776 | 0.1625339 | 0.2973917 | 0.2235569 | 0.2972916
[5 empty] | 0.08943921 | 0.2995432 |  |  | 0.1015721 | 0.3004758 | 0.1606616 | 0.298982 | 0.2211269 | 0.2988814
[5 empty] | 0.0938697 | 0.3011365 |  |  | 0.09984387 | 0.3020741 | 0.1573783 | 0.3005724 | 0.2175819 | 0.3004712
[5 empty] | 0.09229339 | 0.3027298 |  |  | 0.09720861 | 0.3036724 | 0.1562838 | 0.3021627 | 0.2128215 | 0.302061
[5 empty] | 0.08171021 | 0.3043231 |  |  | 0.0954662 | 0.3052707 | 0.152578 | 0.303753 | 0.2120457 | 0.3036508
[5 empty] | 0.08012006 | 0.3059165 |  |  | 0.09451655 | 0.3068689 | 0.1509608 | 0.3053434 | 0.2079542 | 0.3052406
[5 empty] | 0.08552287 | 0.3075098 |  |  | 0.09215956 | 0.3084672 | 0.147532 | 0.3069337 | 0.2038467 | 0.3068304
[5 empty] | 0.08691855 | 0.3091031 |  |  | 0.09159516 | 0.3100655 | 0.1448915 | 0.308524 | 0.1988233 | 0.3084201
[5 empty] | 0.08430701 | 0.3106964 |  |  | 0.09002325 | 0.3116638 | 0.1419392 | 0.3101143 | 0.1951835 | 0.3100099
[5 empty] | 0.07268817 | 0.3122897 |  |  | 0.08824374 | 0.313262 | 0.1394748 | 0.3117047 | 0.1909273 | 0.3115997
[5 empty] | 0.07906195 | 0.313883 |  |  | 0.08695654 | 0.3148603 | 0.1370983 | 0.313295 | 0.1894544 | 0.3131895
[5 empty] | 0.07042825 | 0.3154763 |  |  | 0.08516157 | 0.3164586 | 0.1344096 | 0.3148853 | 0.1842648 | 0.3147793
[5 empty] | 0.078787 | 0.3170697 |  |  | 0.08325874 | 0.3180569 | 0.1317084 | 0.3164757 | 0.181058 | 0.3163691