## 1
Общество с ограниченной ответственностью "Инженерная геология" (ООО "ИнжГео") | [11 empty] | Общество с ограниченной ответственностью "Инженерная геология" (ООО "ИнжГео")
Юр. адрес: 117279, г. Москва, ул. Миклухо-Маклая, 36 а, этаж 5, пом. XXIII к. 76-84 | [11 empty] | Юр. адрес: 117279, г. Москва, ул. Миклухо-Маклая, 36 а, этаж 5, пом. XXIII к. 76-84 | [8 empty] | нагр |  |  | X0 | Y0 | R |  | нагр |  |  |  | X0 | Y0 | R | нагр |  |  |  | X0 | Y0 | R |  | нагр |  |  |  | X0 | Y0 | R
Телефон/факс +7 (495) 132-30-00, Адрес электронной почты inbox@inj-geo.ru | [11 empty] | Телефон/факс +7 (495) 132-30-00, Адрес электронной почты inbox@inj-geo.ru | [12 empty] | 0 | [7 empty] | 0 | [6 empty] | 0 | [7 empty] | 0
[21 empty] | девиатор | [6 empty] | девиатор | [6 empty] | девиатор | [7 empty] | девиатор
Испытательная лаборатория ООО «ИнжГео» | [11 empty] | Испытательная лаборатория ООО «ИнжГео» | [8 empty] | x0 | Угол | X | Y |  |  |  | x0 |  | Угол | X | Y |  |  | x0 |  | Угол | X | Y |  |  |  | x0 |  | Угол | X | Y
Адрес места осуществления деятельности лаборатории: г. Москва, просп. Вернадского, д. 51, стр. 1 | [11 empty] | Адрес места осуществления деятельности лаборатории: г. Москва, просп. Вернадского, д. 51, стр. 1 | [9 empty] | 0 | [7 empty] | 0 | [6 empty] | 0 | [7 empty] | 0
Телефон +7(910)4557682, E-mail: slg85@mail.ru | [11 empty] | Телефон +7(910)4557682, E-mail: slg85@mail.ru | [9 empty] | 5 | [7 empty] | 5 | [6 empty] | 5 | [7 empty] | 5
[22 empty] | 10 | [7 empty] | 10 | [6 empty] | 10 | [7 empty] | 10
[12 empty] | Протокол испытаний № 13-63/387 от 20-11-2023 | [9 empty] | 15 | [7 empty] | 15 | [6 empty] | 15 | [7 empty] | 15
[22 empty] | 20 | [7 empty] | 20 | [6 empty] | 20 | [7 empty] | 20
[12 empty] | Наименование и адрес заказчика: Переход трубопровода через р. Енисей | [9 empty] | 25 | [7 empty] | 25 | [6 empty] | 25 | [7 empty] | 25
[12 empty] | Наименование объекта: ООО Регионстрой | [9 empty] | 30 | [7 empty] | 30 | [6 empty] | 30 | [7 empty] | 30
Наименование используемого метода/методики: ГОСТ 12248.4-2020 | [11 empty] | Наименование используемого метода/методики: ГОСТ 12248.3-2020 | [9 empty] | 35 | [7 empty] | 35 | [6 empty] | 35 | [7 empty] | 35
Условия проведения испытания: температура окружающей среды (18 - 25)0С, влажность воздуха (40 - 75)% | [11 empty] | Условия проведения испытания: температура окружающей среды (18 - 25)0С, влажность воздуха (40 - 75)% | [9 empty] | 40 | [7 empty] | 40 | [6 empty] | 40 | [7 empty] | 40
[12 empty] | Дата получение объекта подлежащего испытаниям: 24-10-2023 | [9 empty] | 45 | [7 empty] | 45 | [6 empty] | 45 | [7 empty] | 45
[12 empty] | Дата испытания: 25.10.2022-19.11.2387 | [9 empty] | 50 | [7 empty] | 50 | [6 empty] | 50 | [7 empty] | 50
[22 empty] | 55 | [7 empty] | 55 | [6 empty] | 55 | [7 empty] | 55
Испытание грунтов методом трехосного сжатия | [11 empty] | Испытание грунтов методом трехосного сжатия | [9 empty] | 60 | [7 empty] | 60 | [6 empty] | 60 | [7 empty] | 60
[22 empty] | 65 | [7 empty] | 65 | [6 empty] | 65 | [7 empty] | 65
Лабораторный номер: | [6 empty] | We, д.е. = |  |  |  |  | Лабораторный номер: |  | 1422 |  |  |  | We, д.е. = | 0.260181287 |  |  | 70 | [7 empty] | 70 | [6 empty] | 70 | [7 empty] | 70
Номер скважины: | [6 empty] | ρ, г/см3 = |  |  |  |  | Номер скважины: |  | BH-165 |  |  |  | ρ, г/см3 = | 1.98 |  |  | 75 | [7 empty] | 75 | [6 empty] | 75 | [7 empty] | 75
Глубина отбора, м: | [6 empty] | ρs, г/см3 = |  |  |  |  | Глубина отбора, м: |  | 6.8 |  |  |  | ρs, г/см3 = | 2.68 |  |  | 80 | [7 empty] | 80 | [6 empty] | 80 | [7 empty] | 80
Наименование грунта: | [6 empty] | e, д.е. = |  |  |  |  | Наименование грунта: |  | Суглинок щебенистый, после оттаивания текучепластичный, легкий песчанистый |  |  |  | e, д.е. = | 0.7056999 |  |  | 85 | [7 empty] | 85 | [6 empty] | 85 | [7 empty] | 85
Схема проведения опыта: | [6 empty] | IL, д.е. = |  |  |  |  | Схема проведения опыта: |  | КД |  |  |  | IL, д.е. = | 0.899 |  |  | 90 | [7 empty] | 90 | [6 empty] | 90 | [7 empty] | 90
[22 empty] | 95 | [7 empty] | 95 | [6 empty] | 95 | [7 empty] | 95
[22 empty] | 100 | [7 empty] | 100 | [6 empty] | 100 | [7 empty] | 100
Результаты испытаний | [11 empty] | Результаты испытаний | [9 empty] | 105 | [7 empty] | 105 | [6 empty] | 105 | [7 empty] | 105
[22 empty] | 110 | [7 empty] | 110 | [6 empty] | 110 | [7 empty] | 110
[22 empty] | 115 | [7 empty] | 115 | [6 empty] | 115 | [7 empty] | 115
[22 empty] | 120 | [7 empty] | 120 | [6 empty] | 120 | [7 empty] | 120
[22 empty] | 125 | [7 empty] | 125 | [6 empty] | 125 | [7 empty] | 125
[22 empty] | 130 | [7 empty] | 130 | [6 empty] | 130 | [7 empty] | 130
[22 empty] | 135 | [7 empty] | 135 | [6 empty] | 135 | [7 empty] | 135
[22 empty] | 140 | [7 empty] | 140 | [6 empty] | 140 | [7 empty] | 140
[22 empty] | 145 | [7 empty] | 145 | [6 empty] | 145 | [7 empty] | 145
[22 empty] | 150 | [7 empty] | 150 | [6 empty] | 150 | [7 empty] | 150
[22 empty] | 155 | [7 empty] | 155 | [6 empty] | 155 | [7 empty] | 155
[22 empty] | 160 | [7 empty] | 160 | [6 empty] | 160 | [7 empty] | 160
[22 empty] | 165 | [7 empty] | 165 | [6 empty] | 165 | [7 empty] | 165
[22 empty] | 170 | [7 empty] | 170 | [6 empty] | 170 | [7 empty] | 170
[22 empty] | 175 | [7 empty] | 175 | [6 empty] | 175 | [7 empty] | 175
[22 empty] | 180 | [7 empty] | 180 | [6 empty] | 180 | [7 empty] | 180
[13 empty] | Давление в камере, Мпа σ3 | Вертикальная нагрузка, Мпа σ1 | Поровое давление, Мпа u
| K0, д.е. | 0.741181 |  |  |  |  | Коэфф. Точки | [5 empty] | 0.1319472 | 0.2684083 | [5 empty] | 1 | [6 empty] | σ3,кПа | σ1,кПа | u, кПа |  |  |  | 4
| q_zg, МПа | 0.09779675 | [10 empty] | 0.2319472 | 0.4382479 | [27 empty] | δ3, Мпа | δ1-δ3, МПа | δ1, МПа | δ1, КПа
|  |  | Модуль деформации, МПа: | [9 empty] | 0.3319472 | 0.6080876 | [21 empty] | С, МПа:
|  |  | Е0= |  | Точки модуля (полное напр.), МПа |  |  |  | 0.09779675 | 0.1564748 | [25 empty] | φ, град:
|  |  | E50 = |  | qf (полное напр.), МПа |  |  |  | 0.2375677 | [26 empty] | E, Мпа
|  |  | Коэф. Поперечной деформации, ϑ = | [9 empty] | Эффективные значения угла внутреннего трения и удельного сцепления ϕ', С' | [13 empty] | x | 0
[13 empty] | ϕ', град. = | 15 | [12 empty] | y |  |  |  | С, кПа | φ,°
[13 empty] | С', МПа = | 0.017
| Исполнитель: | [6 empty] | Морозов Д.С. |  |  |  |  | Исполнитель: |  |  |  |  | Морозов Д.С.
| Начальник исп. лаборатории: | [6 empty] | Семиколенова Л.Г. |  |  |  |  | Начальник исп. лаборатории: |  |  |  |  | Семиколенова Л.Г.
Лист 1 , всего листов 2 | [11 empty] | Лист 2 , всего листов 2
Частичное воспроизведение протокола испытаний без письменного разрешения ООО «ИнжГео» ЗАПРЕЩАЕТСЯ | [11 empty] | Частичное воспроизведение протокола испытаний без письменного разрешения ООО «ИнжГео» ЗАПРЕЩАЕТСЯ
[5 empty] | второй график |  | первый график | [9 empty] | К Пуассона
dev50 | epsE50 | ind | devE0 | epsE0 | dev | eps | sigma |  | dev1 | eps1 | dev2 | eps2 | dev3 | eps3 |  | Глины
0.1056205 | 0.003943994 |  |  |  | 0 | 0 |  |  | 0 | 0 | 0.04538616 | 0.0005356117 | 0.06489299 | 0.0006020007 |  | < 0 | 0,20-0,30
ind |  |  |  |  | 0.05867805 | 0.001314665 |  |  | 0.03958416 | 0.0008868716 | 0.08671477 | 0.001594602 | 0.1107882 | 0.001596149 |  | 0-0,25 | 0,30-0,38
2 |  |  |  |  | 0.1056205 | 0.003943994 |  |  | 0.06823055 | 0.002660615 | 0.1031504 | 0.002463532 | 0.1380702 | 0.002771474 |  | 0,25< | 0,38-0,45
E0 |  |  |  |  | 0.1121079 | 0.004806124 |  |  | 0.07856818 | 0.004786776 | 0.121482 | 0.004783805 | 0.1587106 | 0.004788447 |  | Суглинки | 0,35-0,37
epsE0 | devE0 |  |  |  | 0.1112271 | 0.006408165 |  |  | 0.08586348 | 0.006382368 | 0.1316228 | 0.006378407 | 0.1719734 | 0.006384597 |  | Пески и супеси | 0,30-0,35
0.001314665 | 0.05867805 |  |  |  | 0.1121958 | 0.008010206 |  |  | 0.09087169 | 0.00797796 | 0.1394277 | 0.007973009 | 0.1854402 | 0.007980746
[5 empty] | 0.127093 | 0.009612247 |  |  | 0.09667257 | 0.009573552 | 0.1492346 | 0.00956761 | 0.1949708 | 0.009576895
График E50 |  | График E |  |  | 0.1339977 | 0.01121429 |  |  | 0.1014458 | 0.01116914 | 0.1557813 | 0.01116221 | 0.204425 | 0.01117304
eps | q | sigma |  |  | 0.1549887 | 0.01281633 |  |  | 0.1050713 | 0.01276474 | 0.1606056 | 0.01275681 | 0.2127627 | 0.01276919
Горизонтальная линия E50 |  | Касательная |  |  | 0.155145 | 0.01441837 |  |  | 0.1084286 | 0.01436033 | 0.1654455 | 0.01435142 | 0.2198435 | 0.01436534
0 |  | a | b |  | 0.1505455 | 0.01602041 |  |  | 0.1108975 | 0.01595592 | 0.1704387 | 0.01594602 | 0.2250273 | 0.01596149
|  |  | 0 |  | 0.1732691 | 0.01762245 |  |  | 0.1143579 | 0.01755151 | 0.1729231 | 0.01754062 | 0.2290739 | 0.01755764
Вертикальная линия E50 |  | p1 и p2 |  |  | 0.1643948 | 0.01922449 |  |  | 0.1162893 | 0.0191471 | 0.1760366 | 0.01913522 | 0.2355431 | 0.01915379
| 0 | 0 |  |  | 0.1630015 | 0.02082654 |  |  | 0.1183716 | 0.0207427 | 0.178917 | 0.02072982 | 0.2391946 | 0.02074994
[5 empty] | 0.171168 | 0.02242858 |  |  | 0.1195845 | 0.02233829 | 0.1813022 | 0.02232442 | 0.2420883 | 0.02234609
Касательная линия E50 |  |  |  |  | 0.1849733 | 0.02403062 |  |  | 0.1210075 | 0.02393388 | 0.1842262 | 0.02391903 | 0.2452839 | 0.02394224
0 | 0 | Горизонтальная 1 |  |  | 0.1775106 | 0.02563266 |  |  | 0.1223901 | 0.02552947 | 0.1851101 | 0.02551363 | 0.2494927 | 0.02553839
[5 empty] | 0.1849532 | 0.0272347 |  |  | 0.124327 | 0.02712507 | 0.1894234 | 0.02710823 | 0.2528104 | 0.02713454
Горизонтальная линия qкр |  |  |  |  | 0.1743205 | 0.02883674 |  |  | 0.1262084 | 0.02872066 | 0.1908512 | 0.02870283 | 0.2538168 | 0.02873068
Горизонтальная линия q |  | Горизонтальная 2 |  |  | 0.1815969 | 0.03043878 |  |  | 0.1271243 | 0.03031625 | 0.1920785 | 0.03029743 | 0.2566921 | 0.03032683
0 |  | 0 |  |  | 0.1907671 | 0.03204082 |  |  | 0.128865 | 0.03191184 | 0.1945904 | 0.03189203 | 0.2614161 | 0.03192298
[5 empty] | 0.1928154 | 0.03364287 |  |  | 0.1294205 | 0.03350743 | 0.1961721 | 0.03348664 | 0.2626689 | 0.03351913
Вертикальная линия q |  |  |  |  | 0.1957266 | 0.03524491 |  |  | 0.1314809 | 0.03510303 | 0.1979085 | 0.03508124 | 0.2662303 | 0.03511528
| 0 |  |  |  | 0.1884849 | 0.03684695 |  |  | 0.1327363 | 0.03669862 | 0.2000848 | 0.03667584 | 0.2661805 | 0.03671143
[5 empty] | 0.203075 | 0.03844899 |  |  | 0.1331769 | 0.03829421 | 0.2023861 | 0.03827044 | 0.2679994 | 0.03830758
[5 empty] | 0.2054814 | 0.04005103 |  |  | 0.1339928 | 0.0398898 | 0.2029975 | 0.03986504 | 0.2707669 | 0.03990373
[5 empty] | 0.1876886 | 0.04165307 |  |  | 0.134474 | 0.04148539 | 0.203504 | 0.04145964 | 0.271063 | 0.04149988
[5 empty] | 0.201681 | 0.04325511 |  |  | 0.1346108 | 0.04308099 | 0.2043907 | 0.04305425 | 0.2745678 | 0.04309603
[5 empty] | 0.2044433 | 0.04485715 |  |  | 0.1352932 | 0.04467658 | 0.2057427 | 0.04464885 | 0.2754611 | 0.04469218
[5 empty] | 0.1909599 | 0.0464592 |  |  | 0.1364611 | 0.04627217 | 0.2063007 | 0.04624345 | 0.2761404 | 0.04628833
[5 empty] | 0.211241 | 0.04806124 |  |  | 0.1362583 | 0.04786776 | 0.2046921 | 0.04783805 | 0.273837 | 0.04788447
[5 empty] | 0.1982185 | 0.04966328 |  |  | 0.1350929 | 0.04946335 | 0.20558 | 0.04943265 | 0.2737148 | 0.04948062
[5 empty] | 0.1900746 | 0.05126532 |  |  | 0.1355451 | 0.05105895 | 0.2058442 | 0.05102725 | 0.274625 | 0.05107677
[5 empty] | 0.2088047 | 0.05286736 |  |  | 0.13562 | 0.05265454 | 0.2047925 | 0.05262186 | 0.2728783 | 0.05267292
[5 empty] | 0.205417 | 0.0544694 |  |  | 0.134923 | 0.05425013 | 0.204033 | 0.05421646 | 0.2733851 | 0.05426907
[5 empty] | 0.1969196 | 0.05607144 |  |  | 0.1348591 | 0.05584572 | 0.2037733 | 0.05581106 | 0.272256 | 0.05586522
[5 empty] | 0.1933206 | 0.05767348 |  |  | 0.1349336 | 0.05744131 | 0.2031215 | 0.05740566 | 0.2730015 | 0.05746137
[5 empty] | 0.1966283 | 0.05927553 |  |  | 0.1332517 | 0.05903691 | 0.2021853 | 0.05900026 | 0.2698322 | 0.05905752
[5 empty] | 0.1958509 | 0.06087757 |  |  | 0.1331187 | 0.0606325 | 0.2014726 | 0.06059487 | 0.2706588 | 0.06065367
[5 empty] | 0.2049963 | 0.06247961 |  |  | 0.1326396 | 0.06222809 | 0.2006913 | 0.06218947 | 0.2674916 | 0.06224982
[5 empty] | 0.185073 | 0.06408165 |  |  | 0.1322199 | 0.06382368 | 0.1988492 | 0.06378407 | 0.2673413 | 0.06384597
[5 empty] | 0.2040889 | 0.06568369 |  |  | 0.1319645 | 0.06541928 | 0.1979543 | 0.06537867 | 0.2661184 | 0.06544212
[5 empty] | 0.1900522 | 0.06728573 |  |  | 0.1309788 | 0.06701487 | 0.1972142 | 0.06697327 | 0.2638334 | 0.06703826
[5 empty] | 0.1819712 | 0.06888777 |  |  | 0.129468 | 0.06861046 | 0.197337 | 0.06856787 | 0.262397 | 0.06863441
[5 empty] | 0.201854 | 0.07048981 |  |  | 0.1290373 | 0.07020605 | 0.1947305 | 0.07016248 | 0.2615197 | 0.07023056
[5 empty] | 0.1977087 | 0.07209185 |  |  | 0.1281918 | 0.07180164 | 0.1933025 | 0.07175708 | 0.261012 | 0.07182671
[5 empty] | 0.1885435 | 0.0736939 |  |  | 0.1280368 | 0.07339724 | 0.1939609 | 0.07335168 | 0.2589845 | 0.07342286
[5 empty] | 0.1883665 | 0.07529594 |  |  | 0.1267776 | 0.07499283 | 0.1927135 | 0.07494628 | 0.2562477 | 0.07501901
[5 empty] | 0.176186 | 0.07689798 |  |  | 0.1263192 | 0.07658842 | 0.1917683 | 0.07654088 | 0.2563122 | 0.07661516
[5 empty] | 0.1910101 | 0.07850002 |  |  | 0.124967 | 0.07818401 | 0.190533 | 0.07813548 | 0.2553886 | 0.07821131
[5 empty] | 0.183847 | 0.08010206 |  |  | 0.1252071 | 0.0797796 | 0.1891761 | 0.07973009 | 0.253256 | 0.07980746
[5 empty] | 0.1806148 | 0.0817041 |  |  | 0.1236479 | 0.0813752 | 0.1878634 | 0.08132469 | 0.250428 | 0.08140361
[5 empty] | 0.1872151 | 0.08330614 |  |  | 0.1224911 | 0.08297079 | 0.1847056 | 0.08291929 | 0.2480006 | 0.08299976
[5 empty] | 0.1876737 | 0.08490818 |  |  | 0.1224537 | 0.08456638 | 0.1843284 | 0.08451389 | 0.2480081 | 0.08459591
[5 empty] | 0.1830174 | 0.08651023 |  |  | 0.1208527 | 0.08616197 | 0.1833575 | 0.08610849 | 0.2451849 | 0.08619205
[5 empty] | 0.1862727 | 0.08811227 |  |  | 0.1193049 | 0.08775756 | 0.1806183 | 0.08770309 | 0.2424654 | 0.0877882
[5 empty] | 0.1844661 | 0.08971431 |  |  | 0.1180274 | 0.08935316 | 0.1787365 | 0.0892977 | 0.240384 | 0.08938435
[5 empty] | 0.1676244 | 0.09131635 |  |  | 0.1169371 | 0.09094875 | 0.1762377 | 0.0908923 | 0.2380751 | 0.0909805
[5 empty] | 0.166774 | 0.09291839 |  |  | 0.1165511 | 0.09254434 | 0.1747476 | 0.0924869 | 0.233673 | 0.09257665
[5 empty] | 0.1609416 | 0.09452043 |  |  | 0.1147863 | 0.09413993 | 0.1736917 | 0.0940815 | 0.2327121 | 0.0941728
[5 empty] | 0.1631538 | 0.09612247 |  |  | 0.1138596 | 0.09573552 | 0.1723956 | 0.0956761 | 0.2317268 | 0.09576895
[5 empty] | 0.1634371 | 0.09772451 |  |  | 0.1123849 | 0.09733112 | 0.1703748 | 0.0972707 | 0.2284482 | 0.0973651
[5 empty] | 0.1717603 | 0.09932656 |  |  | 0.1122567 | 0.09892671 | 0.1681566 | 0.09886531 | 0.2266748 | 0.09896125
[5 empty] | 0.1699363 | 0.1009286 |  |  | 0.1099341 | 0.1005223 | 0.166799 | 0.1004599 | 0.2242078 | 0.1005574
[5 empty] | 0.152982 | 0.1025306 |  |  | 0.1090413 | 0.1021179 | 0.1639385 | 0.1020545 | 0.2206963 | 0.1021535
[5 empty] | 0.1649355 | 0.1041327 |  |  | 0.1084026 | 0.1037135 | 0.1637118 | 0.1036491 | 0.2187897 | 0.1037497
[5 empty] | 0.1548347 | 0.1057347 |  |  | 0.1070423 | 0.1053091 | 0.1615556 | 0.1052437 | 0.2165371 | 0.1053458
[5 empty] | 0.1507178 | 0.1073368 |  |  | 0.1052848 | 0.1069047 | 0.1583066 | 0.1068383 | 0.2119878 | 0.106942
[5 empty] | 0.1606229 | 0.1089388 |  |  | 0.1032543 | 0.1085003 | 0.1567013 | 0.1084329 | 0.2088909 | 0.1085381
[5 empty] | 0.159588 | 0.1105408 |  |  | 0.1018751 | 0.1100959 | 0.1543766 | 0.1100275 | 0.2084957 | 0.1101343
[5 empty] | 0.1576511 | 0.1121429 |  |  | 0.1015716 | 0.1116914 | 0.153669 | 0.1116221 | 0.2038513 | 0.1117304
[5 empty] | 0.1528504 | 0.1137449 |  |  | 0.100068 | 0.113287 | 0.1519152 | 0.1132167 | 0.2038071 | 0.1133266
[5 empty] | 0.141224 | 0.115347 |  |  | 0.09918854 | 0.1148826 | 0.1491518 | 0.1148113 | 0.2008123 | 0.1149227
[5 empty] | 0.1338098 | 0.116949 |  |  | 0.09845763 | 0.1164782 | 0.1493156 | 0.1164059 | 0.1999159 | 0.1165189
[5 empty] | 0.141646 | 0.1185511 |  |  | 0.09779952 | 0.1180738 | 0.1469432 | 0.1180005 | 0.1989674 | 0.118115
[5 empty] | 0.1327706 | 0.1201531 |  |  | 0.09773852 | 0.1196694 | 0.1468712 | 0.1195951 | 0.1955158 | 0.1197112
[5 empty] | 0.1322217 | 0.1217551 |  |  | 0.09689892 | 0.121265 | 0.1473364 | 0.1211897 | 0.1950105 | 0.1213073
[5 empty] | 0.1400373 | 0.1233572 |  |  | 0.09697472 | 0.1228606 | 0.147115 | 0.1227843 | 0.195149 | 0.1229035
[5 empty] | 0.1440677 | 0.1249592 |  |  | 0.09661199 | 0.1244562 | 0.1460754 | 0.1243789 | 0.1968213 | 0.1244996
[5 empty] | 0.1471537 | 0.1265613 |  |  | 0.09738407 | 0.1260518 | 0.1464881 | 0.1259735 | 0.1967643 | 0.1260958
[5 empty] | 0.1412926 | 0.1281633 |  |  | 0.09658918 | 0.1276474 | 0.1476505 | 0.1275681 | 0.1974744 | 0.1276919
[5 empty] | 0.1504816 | 0.1297653 |  |  | 0.09662554 | 0.129243 | 0.1479599 | 0.1291627 | 0.1956479 | 0.1292881
[5 empty] | 0.144718 | 0.1313674 |  |  | 0.09779136 | 0.1308386 | 0.1475136 | 0.1307573 | 0.1976812 | 0.1308842
[5 empty] | 0.1379988 | 0.1329694 |  |  | 0.09808486 | 0.1324341 | 0.1477088 | 0.1323519 | 0.1967707 | 0.1324804
[5 empty] | 0.1333213 | 0.1345715 |  |  | 0.09780424 | 0.1340297 | 0.147443 | 0.1339465 | 0.1983127 | 0.1340765
[5 empty] | 0.1386828 | 0.1361735 |  |  | 0.09844773 | 0.1356253 | 0.1489133 | 0.1355411 | 0.1978037 | 0.1356727
[5 empty] | 0.1400803 | 0.1377755 |  |  | 0.09781353 | 0.1372209 | 0.1493172 | 0.1371357 | 0.1999401 | 0.1372688
[5 empty] | 0.1345112 | 0.1393776 |  |  | 0.09929987 | 0.1388165 | 0.1484519 | 0.1387303 | 0.2004181 | 0.138865
[5 empty] | 0.1399726 | 0.1409796 |  |  | 0.09920495 | 0.1404121 | 0.1489147 | 0.140325 | 0.1994343 | 0.1404611
[5 empty] | 0.1544617 | 0.1425817 |  |  | 0.09933329 | 0.1420077 | 0.1492201 | 0.1419196 | 0.1998932 | 0.1420573
[5 empty] | 0.1471147 | 0.1441837 |  |  | 0.09988345 | 0.1436033 | 0.1509824 | 0.1435142 | 0.2019833 | 0.1436534
[5 empty] | 0.1352224 | 0.1457858 |  |  | 0.1011113 | 0.1451989 | 0.1524585 | 0.1451088 | 0.2026398 | 0.1452496
[5 empty] | 0.156716 | 0.1473878 |  |  | 0.102363 | 0.1467945 | 0.153967 | 0.1467034 | 0.2048536 | 0.1468457
[5 empty] | 0.1425112 | 0.1489898 |  |  | 0.1023845 | 0.1483901 | 0.1549268 | 0.148298 | 0.2082156 | 0.1484419
[5 empty] | 0.1615235 | 0.1505919 |  |  | 0.1049221 | 0.1499857 | 0.1587563 | 0.1498926 | 0.2122165 | 0.150038
[5 empty] | 0.1466684 | 0.1521939 |  |  | 0.1053218 | 0.1515812 | 0.1588743 | 0.1514872 | 0.2137472 | 0.1516342
[5 empty] | 0.1608615 | 0.153796 |  |  | 0.1068297 | 0.1531768 | 0.1624995 | 0.1530818 | 0.2171986 | 0.1532303
[5 empty] | 0.1480183 | 0.155398 |  |  | 0.108992 | 0.1547724 | 0.1641505 | 0.1546764 | 0.2197614 | 0.1548265
[5 empty] | 0.1570544 | 0.157 |  |  | 0.1103547 | 0.156368 | 0.1658461 | 0.156271 | 0.2219264 | 0.1564226
[5 empty] | 0.1648854 | 0.1586021 |  |  | 0.1111639 | 0.1579636 | 0.1667048 | 0.1578656 | 0.2230846 | 0.1580188
[5 empty] | 0.1654699 | 0.1602041 |  |  | 0.1120542 | 0.1595592 | 0.1696981 | 0.1594602 | 0.2268921 | 0.1596149
[5 empty] | 0.1629856 | 0.1618062 |  |  | 0.11272 | 0.1611548 | 0.1700551 | 0.1610548 | 0.2288487 | 0.1612111
[5 empty] | 0.1594652 | 0.1634082 |  |  | 0.1134633 | 0.1627504 | 0.1723783 | 0.1626494 | 0.2286597 | 0.1628072
[5 empty] | 0.1579114 | 0.1650102 |  |  | 0.1142859 | 0.164346 | 0.1729704 | 0.164244 | 0.2316287 | 0.1644034
[5 empty] | 0.1653268 | 0.1666123 |  |  | 0.1155895 | 0.1659416 | 0.1748339 | 0.1658386 | 0.232959 | 0.1659995
[5 empty] | 0.1647142 | 0.1682143 |  |  | 0.1158757 | 0.1675372 | 0.1758715 | 0.1674332 | 0.2351541 | 0.1675957
[5 empty] | 0.1710763 | 0.1698164 |  |  | 0.1171463 | 0.1691328 | 0.1763855 | 0.1690278 | 0.2380174 | 0.1691918
[5 empty] | 0.1774156 | 0.1714184 |  |  | 0.118003 | 0.1707284 | 0.1776788 | 0.1706224 | 0.2384525 | 0.170788
[5 empty] | 0.1697349 | 0.1730205 |  |  | 0.1193476 | 0.1723239 | 0.1795538 | 0.172217 | 0.2417628 | 0.1723841
[5 empty] | 0.1710369 | 0.1746225 |  |  | 0.1194816 | 0.1739195 | 0.1817131 | 0.1738116 | 0.2431518 | 0.1739803
[5 empty] | 0.1833242 | 0.1762245 |  |  | 0.1207069 | 0.1755151 | 0.1814593 | 0.1754062 | 0.2432229 | 0.1755764
[5 empty] | 0.1715996 | 0.1778266 |  |  | 0.1209304 | 0.1771107 | 0.1845053 | 0.1770008 | 0.2450886 | 0.1771726
[5 empty] | 0.1849205 | 0.1794286 |  |  | 0.1219986 | 0.1787063 | 0.1853209 | 0.1785954 | 0.2462433 | 0.1787687
[5 empty] | 0.1823075 | 0.1810307 |  |  | 0.1237988 | 0.1803019 | 0.1855823 | 0.18019 | 0.2502645 | 0.1803649
[5 empty] | 0.1907144 | 0.1826327 |  |  | 0.1247016 | 0.1818975 | 0.1880453 | 0.1817846 | 0.2508927 | 0.181961
[5 empty] | 0.1930953 | 0.1842347 |  |  | 0.1248776 | 0.1834931 | 0.1892655 | 0.1833792 | 0.2531685 | 0.1835572
[5 empty] | 0.1774041 | 0.1858368 |  |  | 0.1257975 | 0.1850887 | 0.1894986 | 0.1849738 | 0.2556323 | 0.1851533
[5 empty] | 0.1935949 | 0.1874388 |  |  | 0.1259319 | 0.1866843 | 0.1905003 | 0.1865684 | 0.2559247 | 0.1867495
[5 empty] | 0.1866216 | 0.1890409 |  |  | 0.1272514 | 0.1882799 | 0.1923263 | 0.188163 | 0.2578862 | 0.1883456
[5 empty] | 0.1924382 | 0.1906429 |  |  | 0.1272266 | 0.1898755 | 0.1940323 | 0.1897576 | 0.2595572 | 0.1899417
[5 empty] | 0.1830146 | 0.1922449 |  |  | 0.1278679 | 0.191471 | 0.1942433 | 0.1913522 | 0.2601519 | 0.1915379
[5 empty] | 0.187522 | 0.193847 |  |  | 0.1288921 | 0.1930666 | 0.1937326 | 0.1929468 | 0.2589086 | 0.193134
[5 empty] | 0.1850184 | 0.195449 |  |  | 0.1281093 | 0.1946622 | 0.1944114 | 0.1945414 | 0.261351 | 0.1947302
[5 empty] | 0.1845038 | 0.1970511 |  |  | 0.1289194 | 0.1962578 | 0.1951793 | 0.196136 | 0.2610791 | 0.1963263
[5 empty] | 0.1979779 | 0.1986531 |  |  | 0.1288222 | 0.1978534 | 0.1956363 | 0.1977306 | 0.2625925 | 0.1979225
[5 empty] | 0.1994406 | 0.2002552 |  |  | 0.1290177 | 0.199449 | 0.1956823 | 0.1993252 | 0.2619911 | 0.1995186
[5 empty] | 0.1968918 | 0.2018572 |  |  | 0.1292057 | 0.2010446 | 0.1960169 | 0.2009198 | 0.2638745 | 0.2011148
[5 empty] | 0.1843312 | 0.2034592 |  |  | 0.1298862 | 0.2026402 | 0.1957402 | 0.2025144 | 0.2646427 | 0.2027109
[5 empty] | 0.1947587 | 0.2050613 |  |  | 0.1303591 | 0.2042358 | 0.1961519 | 0.204109 | 0.2646954 | 0.2043071
[5 empty] | 0.1971741 | 0.2066633 |  |  | 0.1312241 | 0.2058314 | 0.1967518 | 0.2057036 | 0.2645323 | 0.2059032
[5 empty] | 0.1925773 | 0.2082654 |  |  | 0.1306813 | 0.207427 | 0.1974398 | 0.2072982 | 0.2659533 | 0.2074994
[5 empty] | 0.182968 | 0.2098674 |  |  | 0.1309305 | 0.2090226 | 0.1991158 | 0.2088928 | 0.2643581 | 0.2090955
[5 empty] | 0.2033462 | 0.2114694 |  |  | 0.1311715 | 0.2106182 | 0.1980795 | 0.2104874 | 0.2671465 | 0.2106917
[5 empty] | 0.1837116 | 0.2130715 |  |  | 0.1310044 | 0.2122137 | 0.1994309 | 0.212082 | 0.2674183 | 0.2122878
[5 empty] | 0.192064 | 0.2146735 |  |  | 0.131629 | 0.2138093 | 0.1985696 | 0.2136766 | 0.2662733 | 0.213884
[5 empty] | 0.2054034 | 0.2162756 |  |  | 0.1327451 | 0.2154049 | 0.2005957 | 0.2152712 | 0.2670112 | 0.2154801
[5 empty] | 0.1917295 | 0.2178776 |  |  | 0.1328528 | 0.2170005 | 0.1991089 | 0.2168658 | 0.2681319 | 0.2170763
[5 empty] | 0.2030422 | 0.2194796 |  |  | 0.1324517 | 0.2185961 | 0.199509 | 0.2184604 | 0.269035 | 0.2186724
[5 empty] | 0.2003412 | 0.2210817 |  |  | 0.133342 | 0.2201917 | 0.1996959 | 0.220055 | 0.2697205 | 0.2202686
[5 empty] | 0.2006265 | 0.2226837 |  |  | 0.1322233 | 0.2217873 | 0.1999694 | 0.2216496 | 0.2677881 | 0.2218647
[5 empty] | 0.1948979 | 0.2242858 |  |  | 0.1335958 | 0.2233829 | 0.2011294 | 0.2232442 | 0.2687375 | 0.2234609
[5 empty] | 0.1971551 | 0.2258878 |  |  | 0.1325591 | 0.2249785 | 0.2021757 | 0.2248388 | 0.2703685 | 0.225057
[5 empty] | 0.204398 | 0.2274899 |  |  | 0.1329133 | 0.2265741 | 0.2022081 | 0.2264334 | 0.2711809 | 0.2266532
[5 empty] | 0.1896265 | 0.2290919 |  |  | 0.1338581 | 0.2281697 | 0.2023265 | 0.228028 | 0.2706746 | 0.2282493
[5 empty] | 0.1948404 | 0.2306939 |  |  | 0.1334936 | 0.2297653 | 0.2025307 | 0.2296226 | 0.2701492 | 0.2298455
[5 empty] | 0.2080395 | 0.232296 |  |  | 0.1343196 | 0.2313609 | 0.2019206 | 0.2312172 | 0.2700046 | 0.2314416
[5 empty] | 0.1872236 | 0.233898 |  |  | 0.133636 | 0.2329564 | 0.2018959 | 0.2328118 | 0.2712406 | 0.2330378
[5 empty] | 0.2043926 | 0.2355001 |  |  | 0.1345426 | 0.234552 | 0.2025566 | 0.2344065 | 0.2707568 | 0.2346339
[5 empty] | 0.1965463 | 0.2371021 |  |  | 0.1346395 | 0.2361476 | 0.2025024 | 0.2360011 | 0.2724532 | 0.2362301
[5 empty] | 0.1906845 | 0.2387041 |  |  | 0.1337264 | 0.2377432 | 0.2034332 | 0.2375957 | 0.2702295 | 0.2378262
[5 empty] | 0.1988071 | 0.2403062 |  |  | 0.1346032 | 0.2393388 | 0.2038488 | 0.2391903 | 0.2721854 | 0.2394224
[5 empty] | 0.1979138 | 0.2419082 |  |  | 0.1348699 | 0.2409344 | 0.2034492 | 0.2407849 | 0.2716208 | 0.2410185
[5 empty] | 0.1880046 | 0.2435103 |  |  | 0.1337264 | 0.24253 | 0.202534 | 0.2423795 | 0.2731354 | 0.2426147
[5 empty] | 0.1880793 | 0.2451123 |  |  | 0.1338724 | 0.2441256 | 0.2023031 | 0.2439741 | 0.273029 | 0.2442108
[5 empty] | 0.2061376 | 0.2467143 |  |  | 0.134508 | 0.2457212 | 0.2039565 | 0.2455687 | 0.2716014 | 0.245807
[5 empty] | 0.1991795 | 0.2483164 |  |  | 0.1351331 | 0.2473168 | 0.2022938 | 0.2471633 | 0.2734524 | 0.2474031
[5 empty] | 0.2012047 | 0.2499184 |  |  | 0.1351474 | 0.2489124 | 0.203815 | 0.2487579 | 0.2725817 | 0.2489993
[5 empty] | 0.2082131 | 0.2515205 |  |  | 0.1344458 | 0.250508 | 0.2025098 | 0.2503525 | 0.2734805 | 0.2505954
[5 empty] | 0.2079503 | 0.2531225 |  |  | 0.1341223 | 0.2521035 | 0.2034595 | 0.2519471 | 0.2715374 | 0.2521916
[5 empty] | 0.2022028 | 0.2547246 |  |  | 0.1332937 | 0.2536991 | 0.2023501 | 0.2535417 | 0.2714758 | 0.2537877
[5 empty] | 0.1880236 | 0.2563266 |  |  | 0.132694 | 0.2552947 | 0.2010323 | 0.2551363 | 0.2691639 | 0.2553839
[5 empty] | 0.1954653 | 0.2579286 |  |  | 0.1313566 | 0.2568903 | 0.198957 | 0.2567309 | 0.26717 | 0.25698
[5 empty] | 0.1825807 | 0.2595307 |  |  | 0.1310153 | 0.2584859 | 0.1967751 | 0.2583255 | 0.2647623 | 0.2585762
[5 empty] | 0.1914227 | 0.2611327 |  |  | 0.1293039 | 0.2600815 | 0.1948374 | 0.2599201 | 0.2605091 | 0.2601723
[5 empty] | 0.1900441 | 0.2627348 |  |  | 0.127056 | 0.2616771 | 0.1939947 | 0.2615147 | 0.2589786 | 0.2617685
[5 empty] | 0.1894976 | 0.2643368 |  |  | 0.1266052 | 0.2632727 | 0.1914979 | 0.2631093 | 0.2540392 | 0.2633646
[5 empty] | 0.1758361 | 0.2659388 |  |  | 0.1247854 | 0.2648683 | 0.1876979 | 0.2647039 | 0.251559 | 0.2649608
[5 empty] | 0.1761123 | 0.2675409 |  |  | 0.1226302 | 0.2664639 | 0.1845454 | 0.2662985 | 0.2472063 | 0.2665569
[5 empty] | 0.178379 | 0.2691429 |  |  | 0.1204732 | 0.2680595 | 0.1831914 | 0.2678931 | 0.2443494 | 0.2681531
[5 empty] | 0.185689 | 0.270745 |  |  | 0.1188483 | 0.2696551 | 0.1789866 | 0.2694877 | 0.2414565 | 0.2697492
[5 empty] | 0.1770951 | 0.272347 |  |  | 0.116789 | 0.2712507 | 0.176982 | 0.2710823 | 0.2384959 | 0.2713454
[5 empty] | 0.1706502 | 0.273949 |  |  | 0.116029 | 0.2728462 | 0.1746282 | 0.2726769 | 0.2333358 | 0.2729415
[5 empty] | 0.1674062 | 0.2755511 |  |  | 0.1144994 | 0.2744418 | 0.1726713 | 0.2742715 | 0.2317395 | 0.2745377
[5 empty] | 0.1662586 | 0.2771531 |  |  | 0.112717 | 0.2760374 | 0.1711827 | 0.2758661 | 0.2292413 | 0.2761338
[5 empty] | 0.1551029 | 0.2787552 |  |  | 0.1123296 | 0.277633 | 0.1697863 | 0.2774607 | 0.2249328 | 0.27773
[5 empty] | 0.1719392 | 0.2803572 |  |  | 0.1108369 | 0.2792286 | 0.1661821 | 0.2790553 | 0.2240138 | 0.2793261
[5 empty] | 0.1627673 | 0.2819593 |  |  | 0.108239 | 0.2808242 | 0.16427 | 0.2806499 | 0.2209841 | 0.2809223
[5 empty] | 0.151587 | 0.2835613 |  |  | 0.1070358 | 0.2824198 | 0.1620497 | 0.2822445 | 0.2188436 | 0.2825184
[5 empty] | 0.1553983 | 0.2851633 |  |  | 0.1061271 | 0.2840154 | 0.1611213 | 0.2838391 | 0.2141921 | 0.2841145
[5 empty] | 0.143201 | 0.2867654 |  |  | 0.1052129 | 0.285611 | 0.1576846 | 0.2854337 | 0.2130294 | 0.2857107
[5 empty] | 0.147995 | 0.2883674 |  |  | 0.1029931 | 0.2872066 | 0.1565394 | 0.2870283 | 0.2079555 | 0.2873068
[5 empty] | 0.1587802 | 0.2899695 |  |  | 0.1019677 | 0.2888022 | 0.1546856 | 0.2886229 | 0.20577 | 0.288903
[5 empty] | 0.1435564 | 0.2915715 |  |  | 0.1001365 | 0.2903978 | 0.1517232 | 0.2902175 | 0.2034729 | 0.2904991
[5 empty] | 0.1523235 | 0.2931735 |  |  | 0.09869946 | 0.2919933 | 0.150152 | 0.2918121 | 0.2014641 | 0.2920953
[5 empty] | 0.1390814 | 0.2947756 |  |  | 0.09755653 | 0.2935889 | 0.1471719 | 0.2934067 | 0.1981432 | 0.2936914
[5 empty] | 0.13783 | 0.2963776 |  |  | 0.09630762 | 0.2951845 | 0.1445827 | 0.2950013 | 0.1936103 | 0.2952876
[5 empty] | 0.1345691 | 0.2979797 |  |  | 0.09485264 | 0.2967801 | 0.1436843 | 0.2965959 | 0.191565 | 0.2968837
[5 empty] | 0.1342986 | 0.2995817 |  |  | 0.09369151 | 0.2983757 | 0.1403767 | 0.2981905 | 0.1881073 | 0.2984799
[5 empty] | 0.1330184 | 0.3011837 |  |  | 0.09212416 | 0.2999713 | 0.1385597 | 0.2997851 | 0.184237 | 0.300076
[5 empty] | 0.1407284 | 0.3027858 |  |  | 0.0908505 | 0.3015669 | 0.1359332 | 0.3013797 | 0.182554 | 0.3016722
[5 empty] | 0.1354285 | 0.3043878 |  |  | 0.08897046 | 0.3031625 | 0.133397 | 0.3029743 | 0.179358 | 0.3032683
[5 empty] | 0.1261184 | 0.3059899 |  |  | 0.08688395 | 0.3047581 | 0.130951 | 0.3045689 | 0.1761489 | 0.3048645
[5 empty] | 0.1207981 | 0.3075919 |  |  | 0.0858909 | 0.3063537 | 0.1287952 | 0.3061635 | 0.1724266 | 0.3064606
[5 empty] | 0.1154675 | 0.309194 |  |  | 0.08369122 | 0.3079493 | 0.1265294 | 0.3077581 | 0.1717908 | 0.3080568
[5 empty] | 0.1211265 | 0.310796 |  |  | 0.08328484 | 0.3095449 | 0.1260534 | 0.3093527 | 0.1680415 | 0.3096529
[5 empty] | 0.1227748 | 0.312398 |  |  | 0.08087167 | 0.3111405 | 0.1218672 | 0.3109473 | 0.1636784 | 0.3112491
[5 empty] | 0.1114125 | 0.3140001 |  |  | 0.08005164 | 0.312736 | 0.1199706 | 0.3125419 | 0.1610014 | 0.3128452
[5 empty] | 0.1050393 | 0.3156021 |  |  | 0.07882466 | 0.3143316 | 0.1184636 | 0.3141365 | 0.1568104 | 0.3144414
[5 empty] | 0.1176551 | 0.3172042 |  |  | 0.07729067 | 0.3159272 | 0.1165459 | 0.3157311 | 0.1545052 | 0.3160375
[5 empty] | 0.1042599 | 0.3188062 |  |  | 0.07524956 | 0.3175228 | 0.1135175 | 0.3173257 | 0.1509855 | 0.3176337