## 1
Общество с ограниченной ответственностью "Инженерная геология" (ООО "ИнжГео") | [11 empty] | Общество с ограниченной ответственностью "Инженерная геология" (ООО "ИнжГео")
Юр. адрес: 117279, г. Москва, ул. Миклухо-Маклая, 36 а, этаж 5, пом. XXIII к. 76-84 | [11 empty] | Юр. адрес: 117279, г. Москва, ул. Миклухо-Маклая, 36 а, этаж 5, пом. XXIII к. 76-84 | [8 empty] | нагр |  |  | X0 | Y0 | R |  | нагр |  |  |  | X0 | Y0 | R | нагр |  |  |  | X0 | Y0 | R |  | нагр |  |  |  | X0 | Y0 | R
Телефон/факс +7 (495) 132-30-00, Адрес электронной почты inbox@inj-geo.ru | [11 empty] | Телефон/факс +7 (495) 132-30-00, Адрес электронной почты inbox@inj-geo.ru | [12 empty] | 0 | [7 empty] | 0 | [6 empty] | 0 | [7 empty] | 0
[21 empty] | девиатор | [6 empty] | девиатор | [6 empty] | девиатор | [7 empty] | девиатор
Испытательная лаборатория ООО «ИнжГео» | [11 empty] | Испытательная лаборатория ООО «ИнжГео» | [8 empty] | x0 | Угол | X | Y |  |  |  | x0 |  | Угол | X | Y |  |  | x0 |  | Угол | X | Y |  |  |  | x0 |  | Угол | X | Y
Адрес места осуществления деятельности лаборатории: г. Москва, просп. Вернадского, д. 51, стр. 1 | [11 empty] | Адрес места осуществления деятельности лаборатории: г. Москва, просп. Вернадского, д. 51, стр. 1 | [9 empty] | 0 | [7 empty] | 0 | [6 empty] | 0 | [7 empty] | 0
Телефон +7(910)4557682, E-mail: slg85@mail.ru | [11 empty] | Телефон +7(910)4557682, E-mail: slg85@mail.ru | [9 empty] | 5 | [7 empty] | 5 | [6 empty] | 5 | [7 empty] | 5
[22 empty] | 10 | [7 empty] | 10 | [6 empty] | 10 | [7 empty] | 10
[12 empty] | Протокол испытаний № 13-63/391 от 24-11-2023 | [9 empty] | 15 | [7 empty] | 15 | [6 empty] | 15 | [7 empty] | 15
[22 empty] | 20 | [7 empty] | 20 | [6 empty] | 20 | [7 empty] | 20
[12 empty] | Наименование и адрес заказчика: Переход трубопровода через р. Енисей | [9 empty] | 25 | [7 empty] | 25 | [6 empty] | 25 | [7 empty] | 25
[12 empty] | Наименование объекта: ООО Регионстрой | [9 empty] | 30 | [7 empty] | 30 | [6 empty] | 30 | [7 empty] | 30
Наименование используемого метода/методики: ГОСТ 12248.4-2020 | [11 empty] | Наименование используемого метода/методики: ГОСТ 12248.3-2020 | [9 empty] | 35 | [7 empty] | 35 | [6 empty] | 35 | [7 empty] | 35
Условия проведения испытания: температура окружающей среды (18 - 25)0С, влажность воздуха (40 - 75)% | [11 empty] | Условия проведения испытания: температура окружающей среды (18 - 25)0С, влажность воздуха (40 - 75)% | [9 empty] | 40 | [7 empty] | 40 | [6 empty] | 40 | [7 empty] | 40
[12 empty] | Дата получение объекта подлежащего испытаниям: 28-10-2023 | [9 empty] | 45 | [7 empty] | 45 | [6 empty] | 45 | [7 empty] | 45
[12 empty] | Дата испытания: 25.10.2022-19.11.2391 | [9 empty] | 50 | [7 empty] | 50 | [6 empty] | 50 | [7 empty] | 50
[22 empty] | 55 | [7 empty] | 55 | [6 empty] | 55 | [7 empty] | 55
Испытание грунтов методом трехосного сжатия | [11 empty] | Испытание грунтов методом трехосного сжатия | [9 empty] | 60 | [7 empty] | 60 | [6 empty] | 60 | [7 empty] | 60
[22 empty] | 65 | [7 empty] | 65 | [6 empty] | 65 | [7 empty] | 65
Лабораторный номер: | [6 empty] | We, д.е. = |  |  |  |  | Лабораторный номер: |  | 1426 |  |  |  | We, д.е. = | 0.262914104 |  |  | 70 | [7 empty] | 70 | [6 empty] | 70 | [7 empty] | 70
Номер скважины: | [6 empty] | ρ, г/см3 = |  |  |  |  | Номер скважины: |  | BH-166 |  |  |  | ρ, г/см3 = | 1.91 |  |  | 75 | [7 empty] | 75 | [6 empty] | 75 | [7 empty] | 75
Глубина отбора, м: | [6 empty] | ρs, г/см3 = |  |  |  |  | Глубина отбора, м: |  | 6.4 |  |  |  | ρs, г/см3 = | 2.73 |  |  | 80 | [7 empty] | 80 | [6 empty] | 80 | [7 empty] | 80
Наименование грунта: | [6 empty] | e, д.е. = |  |  |  |  | Наименование грунта: |  | Суглинок щебенистый, после оттаивания текучепластичный, легкий песчанистый |  |  |  | e, д.е. = | 0.8051076 |  |  | 85 | [7 empty] | 85 | [6 empty] | 85 | [7 empty] | 85
Схема проведения опыта: | [6 empty] | IL, д.е. = |  |  |  |  | Схема проведения опыта: |  | КД |  |  |  | IL, д.е. = | 0.781 |  |  | 90 | [7 empty] | 90 | [6 empty] | 90 | [7 empty] | 90
[22 empty] | 95 | [7 empty] | 95 | [6 empty] | 95 | [7 empty] | 95
[22 empty] | 100 | [7 empty] | 100 | [6 empty] | 100 | [7 empty] | 100
Результаты испытаний | [11 empty] | Результаты испытаний | [9 empty] | 105 | [7 empty] | 105 | [6 empty] | 105 | [7 empty] | 105
[22 empty] | 110 | [7 empty] | 110 | [6 empty] | 110 | [7 empty] | 110
[22 empty] | 115 | [7 empty] | 115 | [6 empty] | 115 | [7 empty] | 115
[22 empty] | 120 | [7 empty] | 120 | [6 empty] | 120 | [7 empty] | 120
[22 empty] | 125 | [7 empty] | 125 | [6 empty] | 125 | [7 empty] | 125
[22 empty] | 130 | [7 empty] | 130 | [6 empty] | 130 | [7 empty] | 130
[22 empty] | 135 | [7 empty] | 135 | [6 empty] | 135 | [7 empty] | 135
[22 empty] | 140 | [7 empty] | 140 | [6 empty] | 140 | [7 empty] | 140
[22 empty] | 145 | [7 empty] | 145 | [6 empty] | 145 | [7 empty] | 145
[22 empty] | 150 | [7 empty] | 150 | [6 empty] | 150 | [7 empty] | 150
[22 empty] | 155 | [7 empty] | 155 | [6 empty] | 155 | [7 empty] | 155
[22 empty] | 160 | [7 empty] | 160 | [6 empty] | 160 | [7 empty] | 160
[22 empty] | 165 | [7 empty] | 165 | [6 empty] | 165 | [7 empty] | 165
[22 empty] | 170 | [7 empty] | 170 | [6 empty] | 170 | [7 empty] | 170
[22 empty] | 175 | [7 empty] | 175 | [6 empty] | 175 | [7 empty] | 175
[22 empty] | 180 | [7 empty] | 180 | [6 empty] | 180 | [7 empty] | 180
[13 empty] | Давление в камере, Мпа σ3 | Вертикальная нагрузка, Мпа σ1 | Поровое давление, Мпа u
| K0, д.е. | 0.6253934 |  |  |  |  | Коэфф. Точки | [5 empty] | 0.1197952 | 0.3433666 | [5 empty] | 1 | [6 empty] | σ3,кПа | σ1,кПа | u, кПа |  |  |  | 4
| q_zg, МПа | 0.07491913 | [10 empty] | 0.2197952 | 0.5631653 | [27 empty] | δ3, Мпа | δ1-δ3, МПа | δ1, МПа | δ1, КПа
|  |  | Модуль деформации, МПа: | [9 empty] | 0.3197952 | 0.782964 | [21 empty] | С, МПа:
|  |  | Е0= |  | Точки модуля (полное напр.), МПа |  |  |  | 0.07491913 | 0.1198706 | [25 empty] | φ, град:
|  |  | E50 = |  | qf (полное напр.), МПа |  |  |  | 0.2141933 | [26 empty] | E, Мпа
|  |  | Коэф. Поперечной деформации, ϑ = | [9 empty] | Эффективные значения угла внутреннего трения и удельного сцепления ϕ', С' | [13 empty] | x | 0
[13 empty] | ϕ', град. = | 22 | [12 empty] | y |  |  |  | С, кПа | φ,°
[13 empty] | С', МПа = | 0.027
| Исполнитель: | [6 empty] | Морозов Д.С. |  |  |  |  | Исполнитель: |  |  |  |  | Морозов Д.С.
| Начальник исп. лаборатории: | [6 empty] | Семиколенова Л.Г. |  |  |  |  | Начальник исп. лаборатории: |  |  |  |  | Семиколенова Л.Г.
Лист 1 , всего листов 2 | [11 empty] | Лист 2 , всего листов 2
Частичное воспроизведение протокола испытаний без письменного разрешения ООО «ИнжГео» ЗАПРЕЩАЕТСЯ | [11 empty] | Частичное воспроизведение протокола испытаний без письменного разрешения ООО «ИнжГео» ЗАПРЕЩАЕТСЯ
[5 empty] | второй график |  | первый график | [9 empty] | К Пуассона
dev50 | epsE50 | ind | devE0 | epsE0 | dev | eps | sigma |  | dev1 | eps1 | dev2 | eps2 | dev3 | eps3 |  | Глины
0.0943981 | 0.0035092 |  |  |  | 0 | 0 |  |  | 0 | 0 | 0 | 0 | 0 | 0 |  | < 0 | 0,20-0,30
ind |  |  |  |  | 0.04495148 | 0.001169733 |  |  | 0.05812856 | 0.001512629 | 0.06593856 | 0.0009948916 | 0.09593856 | 0.00101652 |  | 0-0,25 | 0,30-0,38
2 |  |  |  |  | 0.0943981 | 0.0035092 |  |  | 0.08682467 | 0.003220838 | 0.171685 | 0.002984675 | 0.2315844 | 0.003049559 |  | 0,25< | 0,38-0,45
E0 |  |  |  |  | 0.09357518 | 0.004799569 |  |  | 0.1117857 | 0.00561118845 | 0.1938646 | 0.004791662 | 0.262218 | 0.00479264 |  | Суглинки | 0,35-0,37
epsE0 | devE0 |  |  |  | 0.09576946 | 0.006399425 |  |  | 0.1176163 | 0.006441676 | 0.2136475 | 0.006388882 | 0.2843203 | 0.006390186 |  | Пески и супеси | 0,30-0,35
0.001169733 | 0.04495148 |  |  |  | 0.1157471 | 0.007999282 |  |  | 0.1276909 | 0.008052095 | 0.2286066 | 0.007986103 | 0.3095055 | 0.007987733
[5 empty] | 0.1246084 | 0.009599138 |  |  | 0.1376541 | 0.009662514 | 0.2414801 | 0.009583323 | 0.3256803 | 0.009585279
График E50 |  | График E |  |  | 0.121454 | 0.01119899 |  |  | 0.1457324 | 0.01127293 | 0.2546067 | 0.01118054 | 0.3413513 | 0.01118283
eps | q | sigma |  |  | 0.1303841 | 0.01279885 |  |  | 0.1540521 | 0.01288335 | 0.2650248 | 0.01277776 | 0.3555253 | 0.01278037
Горизонтальная линия E50 |  | Касательная |  |  | 0.1374994 | 0.01439871 |  |  | 0.1618397 | 0.01449377 | 0.2722727 | 0.01437498 | 0.3688088 | 0.01437792
0 |  | a | b |  | 0.1399001 | 0.01599856 |  |  | 0.1682216 | 0.01610419 | 0.2800891 | 0.01597221 | 0.3782086 | 0.01597547
|  |  | 0 |  | 0.1466867 | 0.01759842 |  |  | 0.1762241 | 0.01771461 | 0.2854123 | 0.01756943 | 0.3868311 | 0.01757301
Вертикальная линия E50 |  | p1 и p2 |  |  | 0.1459597 | 0.01919828 |  |  | 0.1816737 | 0.01932503 | 0.2908808 | 0.01916665 | 0.3946832 | 0.01917056
| 0 | 0 |  |  | 0.1498195 | 0.02079813 |  |  | 0.1848969 | 0.02093545 | 0.2951331 | 0.02076387 | 0.3994715 | 0.02076811
[5 empty] | 0.1583666 | 0.02239799 |  |  | 0.1892199 | 0.02254587 | 0.3017076 | 0.02236109 | 0.4074025 | 0.02236565
Касательная линия E50 |  |  |  |  | 0.1677013 | 0.02399784 |  |  | 0.1928694 | 0.02415629 | 0.3050428 | 0.02395831 | 0.4088831 | 0.0239632
0 | 0 | Горизонтальная 1 |  |  | 0.1609251 | 0.0255977 |  |  | 0.1969715 | 0.02576671 | 0.3088476 | 0.02555553 | 0.4140908 | 0.02556075
[5 empty] | 0.1690898 | 0.02719756 |  |  | 0.1989989 | 0.02737712 | 0.3141421 | 0.02715275 | 0.4192513 | 0.02715829
Горизонтальная линия qкр |  |  |  |  | 0.1721838 | 0.02879741 |  |  | 0.2013939 | 0.02898754 | 0.3171012 | 0.02874997 | 0.4273304 | 0.02875584
Горизонтальная линия q |  | Горизонтальная 2 |  |  | 0.1761936 | 0.03039727 |  |  | 0.2037074 | 0.03059796 | 0.3201 | 0.03034719 | 0.4321943 | 0.03035338
0 |  | 0 |  |  | 0.1611052 | 0.03199713 |  |  | 0.2070229 | 0.03220838 | 0.3215135 | 0.03194441 | 0.4337094 | 0.03195093
[5 empty] | 0.1629048 | 0.03359698 |  |  | 0.2090236 | 0.0338188 | 0.3258167 | 0.03354163 | 0.441942 | 0.03354848
Вертикальная линия q |  |  |  |  | 0.1755788 | 0.03519684 |  |  | 0.2107929 | 0.03542922 | 0.3297848 | 0.03513885 | 0.4423585 | 0.03514602
| 0 |  |  |  | 0.1791133 | 0.0367967 |  |  | 0.2133142 | 0.03703964 | 0.3316927 | 0.03673607 | 0.4492251 | 0.03674357
[5 empty] | 0.1674946 | 0.03839655 |  |  | 0.2158709 | 0.03865006 | 0.3338155 | 0.03833329 | 0.4510083 | 0.03834112
[5 empty] | 0.1807087 | 0.03999641 |  |  | 0.2167462 | 0.04026048 | 0.3365283 | 0.03993051 | 0.4561743 | 0.03993866
[5 empty] | 0.1747421 | 0.04159626 |  |  | 0.2195235 | 0.0418709 | 0.3395061 | 0.04152773 | 0.4586894 | 0.04153621
[5 empty] | 0.1695808 | 0.04319612 |  |  | 0.2196861 | 0.04348132 | 0.341424 | 0.04312495 | 0.4593201 | 0.04313376
[5 empty] | 0.1772111 | 0.04479598 |  |  | 0.2219175 | 0.04509173 | 0.342157 | 0.04472217 | 0.4601325 | 0.0447313
[5 empty] | 0.1887962 | 0.04639583 |  |  | 0.2221009 | 0.04670215 | 0.3433701 | 0.0463194 | 0.4631688 | 0.04632885
[5 empty] | 0.1747913 | 0.04799569 |  |  | 0.2235714 | 0.04831257 | 0.3419693 | 0.04791662 | 0.4605685 | 0.0479264
[5 empty] | 0.176757 | 0.04959555 |  |  | 0.2225574 | 0.04992299 | 0.3425417 | 0.04951384 | 0.4604063 | 0.04952394
[5 empty] | 0.1866022 | 0.0511954 |  |  | 0.223036 | 0.05153341 | 0.339904 | 0.05111106 | 0.46026 | 0.05112149
[5 empty] | 0.1793368 | 0.05279526 |  |  | 0.2227651 | 0.05314383 | 0.3402692 | 0.05270828 | 0.4617474 | 0.05271904
[5 empty] | 0.185968 | 0.05439512 |  |  | 0.2225606 | 0.05475425 | 0.3405507 | 0.0543055 | 0.460086 | 0.05431658
[5 empty] | 0.1795031 | 0.05599497 |  |  | 0.2215312 | 0.05636467 | 0.3402615 | 0.05590272 | 0.4572938 | 0.05591413
[5 empty] | 0.1769493 | 0.05759483 |  |  | 0.2210858 | 0.05797509 | 0.3384148 | 0.05749994 | 0.4569884 | 0.05751168
[5 empty] | 0.1693139 | 0.05919468 |  |  | 0.2193332 | 0.05958551 | 0.3354237 | 0.05909716 | 0.4543876 | 0.05910922
[5 empty] | 0.1736042 | 0.06079454 |  |  | 0.218582 | 0.06119593 | 0.3360014 | 0.06069438 | 0.4521091 | 0.06070677
[5 empty] | 0.1778275 | 0.0623944 |  |  | 0.2187411 | 0.06280634 | 0.335361 | 0.0622916 | 0.4522707 | 0.06230432
[5 empty] | 0.1759909 | 0.06399425 |  |  | 0.2172192 | 0.06441676 | 0.3337157 | 0.06388882 | 0.4497902 | 0.06390186
[5 empty] | 0.1831018 | 0.06559411 |  |  | 0.2168251 | 0.06602718 | 0.3310786 | 0.06548604 | 0.4453852 | 0.06549941
[5 empty] | 0.1821675 | 0.06719397 |  |  | 0.2163676 | 0.0676376 | 0.3292629 | 0.06708326 | 0.4433736 | 0.06709696
[5 empty] | 0.1681951 | 0.06879382 |  |  | 0.2141555 | 0.06924802 | 0.3274817 | 0.06868048 | 0.440273 | 0.0686945
[5 empty] | 0.174192 | 0.07039368 |  |  | 0.2141976 | 0.07085844 | 0.3262481 | 0.0702777 | 0.4377012 | 0.07029205
[5 empty] | 0.1681655 | 0.07199353 |  |  | 0.2126025 | 0.07246886 | 0.3236754 | 0.07187492 | 0.438076 | 0.0718896
[5 empty] | 0.1711227 | 0.07359339 |  |  | 0.2114792 | 0.07407928 | 0.3217767 | 0.07347214 | 0.4327151 | 0.07348714
[5 empty] | 0.168071 | 0.07519325 |  |  | 0.2106363 | 0.0756897 | 0.320365 | 0.07506936 | 0.4333363 | 0.07508469
[5 empty] | 0.1600176 | 0.0767931 |  |  | 0.2083827 | 0.07730012 | 0.3163537 | 0.07666658 | 0.4272572 | 0.07668224
[5 empty] | 0.1709698 | 0.07839296 |  |  | 0.207927 | 0.07891053 | 0.3171557 | 0.07826381 | 0.4282957 | 0.07827978
[5 empty] | 0.1709332 | 0.07999282 |  |  | 0.2062782 | 0.08052095 | 0.3126599 | 0.07986103 | 0.4259417 | 0.07987733
[5 empty] | 0.1598017 | 0.08159267 |  |  | 0.2053422 | 0.08213137 | 0.3116368 | 0.08145825 | 0.4224886 | 0.08147488
[5 empty] | 0.171525 | 0.08319253 |  |  | 0.2034886 | 0.08374179 | 0.3087612 | 0.08305547 | 0.4199929 | 0.08307242
[5 empty] | 0.1691269 | 0.08479239 |  |  | 0.2029616 | 0.08535221 | 0.3080759 | 0.08465269 | 0.4130124 | 0.08466997
[5 empty] | 0.1526311 | 0.08639224 |  |  | 0.2013899 | 0.08696263 | 0.3034236 | 0.08624991 | 0.412305 | 0.08626751
[5 empty] | 0.1540611 | 0.0879921 |  |  | 0.1980022 | 0.08857305 | 0.3004472 | 0.08784713 | 0.4060284 | 0.08786506
[5 empty] | 0.1634407 | 0.08959195 |  |  | 0.1958269 | 0.09018347 | 0.2983896 | 0.08944435 | 0.4042405 | 0.08946261
[5 empty] | 0.1457935 | 0.09119181 |  |  | 0.1938927 | 0.09179389 | 0.2952936 | 0.09104157 | 0.399199 | 0.09106015
[5 empty] | 0.1521432 | 0.09279167 |  |  | 0.1928281 | 0.09340431 | 0.292302 | 0.09263879 | 0.3960619 | 0.0926577
[5 empty] | 0.1605136 | 0.09439152 |  |  | 0.1905618 | 0.09501473 | 0.2893577 | 0.09423601 | 0.3929869 | 0.09425525
[5 empty] | 0.1509281 | 0.09599138 |  |  | 0.1883224 | 0.09662514 | 0.2860035 | 0.09583323 | 0.3860319 | 0.09585279
[5 empty] | 0.1514106 | 0.09759124 |  |  | 0.1876384 | 0.09823556 | 0.2852819 | 0.09743045 | 0.3829546 | 0.09745034
[5 empty] | 0.1558975 | 0.09919109 |  |  | 0.1851384 | 0.09984598 | 0.2811785 | 0.09902767 | 0.3815829 | 0.09904789
[5 empty] | 0.1522453 | 0.1007909 |  |  | 0.1827203 | 0.1014564 | 0.2764283 | 0.1006249 | 0.3729759 | 0.1006454
[5 empty] | 0.1504833 | 0.1023908 |  |  | 0.1824352 | 0.1030668 | 0.2746928 | 0.1022221 | 0.3719164 | 0.102243
[5 empty] | 0.1496452 | 0.1039907 |  |  | 0.1781227 | 0.1046772 | 0.2708331 | 0.1038193 | 0.3662871 | 0.1038405
[5 empty] | 0.1407651 | 0.1055905 |  |  | 0.1762237 | 0.1062877 | 0.2694107 | 0.1054166 | 0.3624709 | 0.1054381
[5 empty] | 0.1348767 | 0.1071904 |  |  | 0.1747791 | 0.1078981 | 0.2632868 | 0.1070138 | 0.3566506 | 0.1070356
[5 empty] | 0.133014 | 0.1087902 |  |  | 0.1723299 | 0.1095085 | 0.2600229 | 0.108611 | 0.3525088 | 0.1086332
[5 empty] | 0.1272109 | 0.1103901 |  |  | 0.170117 | 0.1111189 | 0.2583801 | 0.1102082 | 0.3484283 | 0.1102307
[5 empty] | 0.1325012 | 0.1119899 |  |  | 0.1680813 | 0.1127293 | 0.2567199 | 0.1118054 | 0.343792 | 0.1118283
[5 empty] | 0.1289188 | 0.1135898 |  |  | 0.1666638 | 0.1143398 | 0.2509036 | 0.1134027 | 0.3390826 | 0.1134258
[5 empty] | 0.1264977 | 0.1151897 |  |  | 0.1646053 | 0.1159502 | 0.2489924 | 0.1149999 | 0.3364829 | 0.1150234
[5 empty] | 0.1342716 | 0.1167895 |  |  | 0.1621468 | 0.1175606 | 0.2461478 | 0.1165971 | 0.3323756 | 0.1166209
[5 empty] | 0.1192745 | 0.1183894 |  |  | 0.1610293 | 0.119171 | 0.246331 | 0.1181943 | 0.3321435 | 0.1182184
[5 empty] | 0.1215403 | 0.1199892 |  |  | 0.1600936 | 0.1207814 | 0.2451033 | 0.1197915 | 0.3314694 | 0.119816
[5 empty] | 0.1301028 | 0.1215891 |  |  | 0.1603807 | 0.1223919 | 0.2440262 | 0.1213888 | 0.3289361 | 0.1214135
[5 empty] | 0.1219903 | 0.1231889 |  |  | 0.1598315 | 0.1240023 | 0.2450169 | 0.122986 | 0.3267744 | 0.1230111
[5 empty] | 0.1310257 | 0.1247888 |  |  | 0.1585583 | 0.1256127 | 0.2445996 | 0.1245832 | 0.3267829 | 0.1246086
[5 empty] | 0.1201104 | 0.1263886 |  |  | 0.1594128 | 0.1272231 | 0.2428706 | 0.1261804 | 0.3310108 | 0.1262062
[5 empty] | 0.1222419 | 0.1279885 |  |  | 0.1597258 | 0.1288335 | 0.2457255 | 0.1277776 | 0.3302519 | 0.1278037
[5 empty] | 0.1184176 | 0.1295884 |  |  | 0.1585942 | 0.1304439 | 0.2460597 | 0.1293749 | 0.3323003 | 0.1294013
[5 empty] | 0.1296351 | 0.1311882 |  |  | 0.1598151 | 0.1320544 | 0.2450687 | 0.1309721 | 0.3306497 | 0.1309988
[5 empty] | 0.1268918 | 0.1327881 |  |  | 0.1591854 | 0.1336648 | 0.246448 | 0.1325693 | 0.3308942 | 0.1325964
[5 empty] | 0.1331853 | 0.1343879 |  |  | 0.1588021 | 0.1352752 | 0.2443931 | 0.1341665 | 0.3302277 | 0.1341939
[5 empty] | 0.1255131 | 0.1359878 |  |  | 0.1607622 | 0.1368856 | 0.2480996 | 0.1357637 | 0.334944 | 0.1357915
[5 empty] | 0.1258727 | 0.1375876 |  |  | 0.1612627 | 0.138496 | 0.2457628 | 0.137361 | 0.3322371 | 0.137389
[5 empty] | 0.1312616 | 0.1391875 |  |  | 0.1608006 | 0.1401065 | 0.2487783 | 0.1389582 | 0.3351009 | 0.1389866
[5 empty] | 0.1346773 | 0.1407874 |  |  | 0.1612729 | 0.1417169 | 0.2483416 | 0.1405554 | 0.3374293 | 0.1405841
[5 empty] | 0.1311174 | 0.1423872 |  |  | 0.1631766 | 0.1433273 | 0.2480512 | 0.1421526 | 0.3366185 | 0.1421816
[5 empty] | 0.1327558 | 0.1439871 |  |  | 0.1633177 | 0.1449377 | 0.2494503 | 0.1437498 | 0.3392475 | 0.1437792
[5 empty] | 0.1258002 | 0.1455869 |  |  | 0.1630232 | 0.1465481 | 0.2524648 | 0.1453471 | 0.339346 | 0.1453767
[5 empty] | 0.1271775 | 0.1471868 |  |  | 0.1652925 | 0.1481586 | 0.2572585 | 0.1469443 | 0.3434301 | 0.1469743
[5 empty] | 0.1378126 | 0.1487866 |  |  | 0.1677348 | 0.149769 | 0.2575954 | 0.1485415 | 0.3504164 | 0.1485718
[5 empty] | 0.1446303 | 0.1503865 |  |  | 0.1690593 | 0.1513794 | 0.2636396 | 0.1501387 | 0.3555213 | 0.1501694
[5 empty] | 0.1345554 | 0.1519864 |  |  | 0.1718753 | 0.1529898 | 0.2663549 | 0.1517359 | 0.3572611 | 0.1517669
[5 empty] | 0.1345128 | 0.1535862 |  |  | 0.1739919 | 0.1546002 | 0.2697055 | 0.1533332 | 0.3639522 | 0.1533645
[5 empty] | 0.1494273 | 0.1551861 |  |  | 0.1748183 | 0.1562107 | 0.2709551 | 0.1549304 | 0.3660111 | 0.154962
[5 empty] | 0.1512238 | 0.1567859 |  |  | 0.1784639 | 0.1578211 | 0.2755679 | 0.1565276 | 0.3720541 | 0.1565596
[5 empty] | 0.140827 | 0.1583858 |  |  | 0.1799377 | 0.1594315 | 0.2768077 | 0.1581248 | 0.3746977 | 0.1581571
[5 empty] | 0.1462233 | 0.1599856 |  |  | 0.1819492 | 0.1610419 | 0.280314 | 0.1597221 | 0.376983 | 0.1597547
[5 empty] | 0.1495716 | 0.1615855 |  |  | 0.1823826 | 0.1626523 | 0.2817525 | 0.1613193 | 0.3806746 | 0.1613522
[5 empty] | 0.1488881 | 0.1631853 |  |  | 0.185076 | 0.1642627 | 0.287434 | 0.1629165 | 0.3858891 | 0.1629498
[5 empty] | 0.1561751 | 0.1647852 |  |  | 0.1854321 | 0.1658732 | 0.2892628 | 0.1645137 | 0.3907323 | 0.1645473
[5 empty] | 0.151435 | 0.1663851 |  |  | 0.187454 | 0.1674836 | 0.2920431 | 0.1661109 | 0.3894101 | 0.1661448
[5 empty] | 0.1546703 | 0.1679849 |  |  | 0.1892445 | 0.169094 | 0.2934794 | 0.1677082 | 0.3932283 | 0.1677424
[5 empty] | 0.1448832 | 0.1695848 |  |  | 0.1914064 | 0.1707044 | 0.2945759 | 0.1693054 | 0.3989928 | 0.1693399
[5 empty] | 0.1640762 | 0.1711846 |  |  | 0.1931426 | 0.1723148 | 0.297937 | 0.1709026 | 0.3995092 | 0.1709375
[5 empty] | 0.1472517 | 0.1727845 |  |  | 0.1930561 | 0.1739253 | 0.2989669 | 0.1724998 | 0.4016836 | 0.172535
[5 empty] | 0.155412 | 0.1743843 |  |  | 0.1958496 | 0.1755357 | 0.3026699 | 0.174097 | 0.4055216 | 0.1741326
[5 empty] | 0.1565595 | 0.1759842 |  |  | 0.1971262 | 0.1771461 | 0.3017505 | 0.1756943 | 0.4084291 | 0.1757301
[5 empty] | 0.1546977 | 0.1775841 |  |  | 0.1970886 | 0.1787565 | 0.3054206 | 0.1772915 | 0.4110212 | 0.1773277
[5 empty] | 0.1688859 | 0.1791839 |  |  | 0.1997588 | 0.1803669 | 0.3061967 | 0.1788887 | 0.4162541 | 0.1789252
[5 empty] | 0.165128 | 0.1807838 |  |  | 0.2017086 | 0.1819774 | 0.3107601 | 0.1804859 | 0.4182065 | 0.1805228
[5 empty] | 0.1603831 | 0.1823836 |  |  | 0.201502 | 0.1835878 | 0.3137364 | 0.1820831 | 0.4201782 | 0.1821203
[5 empty] | 0.1716103 | 0.1839835 |  |  | 0.2027894 | 0.1851982 | 0.3159517 | 0.1836804 | 0.4219693 | 0.1837179
[5 empty] | 0.1737686 | 0.1855833 |  |  | 0.2059214 | 0.1868086 | 0.3167318 | 0.1852776 | 0.4249796 | 0.1853154
[5 empty] | 0.165817 | 0.1871832 |  |  | 0.2069484 | 0.188419 | 0.3171025 | 0.1868748 | 0.4275091 | 0.1869129
[5 empty] | 0.1647145 | 0.188783 |  |  | 0.2065211 | 0.1900295 | 0.3193898 | 0.188472 | 0.4322578 | 0.1885105
[5 empty] | 0.1604202 | 0.1903829 |  |  | 0.2085899 | 0.1916399 | 0.3203195 | 0.1900692 | 0.4311256 | 0.190108
[5 empty] | 0.1749182 | 0.1919828 |  |  | 0.2096054 | 0.1932503 | 0.3205939 | 0.1916665 | 0.4358098 | 0.1917056
[5 empty] | 0.16837 | 0.1935826 |  |  | 0.2088507 | 0.1948607 | 0.3226119 | 0.1932637 | 0.4355138 | 0.1933031
[5 empty] | 0.1748121 | 0.1951825 |  |  | 0.2112835 | 0.1964711 | 0.3220123 | 0.1948609 | 0.437994 | 0.1949007
[5 empty] | 0.1672442 | 0.1967823 |  |  | 0.2101047 | 0.1980815 | 0.3259947 | 0.1964581 | 0.43595 | 0.1964982
[5 empty] | 0.1796664 | 0.1983822 |  |  | 0.2108138 | 0.199692 | 0.3263589 | 0.1980553 | 0.4389814 | 0.1980958
[5 empty] | 0.1720783 | 0.199982 |  |  | 0.2129109 | 0.2013024 | 0.3245046 | 0.1996526 | 0.4395879 | 0.1996933
[5 empty] | 0.1654799 | 0.2015819 |  |  | 0.2123956 | 0.2029128 | 0.3276316 | 0.2012498 | 0.441369 | 0.2012909
[5 empty] | 0.1728711 | 0.2031818 |  |  | 0.2124679 | 0.2045232 | 0.3286395 | 0.202847 | 0.4437245 | 0.2028884
[5 empty] | 0.1662516 | 0.2047816 |  |  | 0.2126274 | 0.2061336 | 0.3286281 | 0.2044442 | 0.442654 | 0.204486
[5 empty] | 0.1776213 | 0.2063815 |  |  | 0.2141742 | 0.2077441 | 0.3288971 | 0.2060414 | 0.441157 | 0.2060835
[5 empty] | 0.1679801 | 0.2079813 |  |  | 0.2145079 | 0.2093545 | 0.3308463 | 0.2076387 | 0.4442332 | 0.2076811
[5 empty] | 0.1693278 | 0.2095812 |  |  | 0.2139283 | 0.2109649 | 0.3297754 | 0.2092359 | 0.4463823 | 0.2092786
[5 empty] | 0.1676643 | 0.211181 |  |  | 0.2157354 | 0.2125753 | 0.328984 | 0.2108331 | 0.4437039 | 0.2108761
[5 empty] | 0.1799894 | 0.2127809 |  |  | 0.2159289 | 0.2141857 | 0.332472 | 0.2124303 | 0.4480976 | 0.2124737
[5 empty] | 0.1723029 | 0.2143807 |  |  | 0.2155086 | 0.2157962 | 0.3327391 | 0.2140275 | 0.447063 | 0.2140712
[5 empty] | 0.1716048 | 0.2159806 |  |  | 0.2168744 | 0.2174066 | 0.3326849 | 0.2156248 | 0.4504998 | 0.2156688
[5 empty] | 0.1708948 | 0.2175805 |  |  | 0.216226 | 0.219017 | 0.3339093 | 0.217222 | 0.4497076 | 0.2172663
[5 empty] | 0.1791728 | 0.2191803 |  |  | 0.2163634 | 0.2206274 | 0.3345118 | 0.2188192 | 0.448786 | 0.2188639
[5 empty] | 0.1744387 | 0.2207802 |  |  | 0.2170862 | 0.2222378 | 0.3321924 | 0.2204164 | 0.4483347 | 0.2204614
[5 empty] | 0.1696923 | 0.22238 |  |  | 0.2175944 | 0.2238483 | 0.3359506 | 0.2220137 | 0.4494534 | 0.222059
[5 empty] | 0.1769335 | 0.2239799 |  |  | 0.2183877 | 0.2254587 | 0.3335863 | 0.2236109 | 0.4493415 | 0.2236565
[5 empty] | 0.1831621 | 0.2255797 |  |  | 0.217166 | 0.2270691 | 0.3336991 | 0.2252081 | 0.4529988 | 0.2252541
[5 empty] | 0.1853779 | 0.2271796 |  |  | 0.2190291 | 0.2286795 | 0.3354888 | 0.2268053 | 0.4506249 | 0.2268516
[5 empty] | 0.1705808 | 0.2287795 |  |  | 0.2177767 | 0.2302899 | 0.3350551 | 0.2284025 | 0.4509195 | 0.2284492
[5 empty] | 0.1697707 | 0.2303793 |  |  | 0.2185088 | 0.2319003 | 0.3356977 | 0.2299998 | 0.4526821 | 0.2300467
[5 empty] | 0.1769474 | 0.2319792 |  |  | 0.2200251 | 0.2335108 | 0.3361164 | 0.231597 | 0.4553124 | 0.2316443
[5 empty] | 0.1731108 | 0.233579 |  |  | 0.2185254 | 0.2351212 | 0.3352108 | 0.2331942 | 0.45331 | 0.2332418
[5 empty] | 0.1852606 | 0.2351789 |  |  | 0.2199097 | 0.2367316 | 0.3360808 | 0.2347914 | 0.4555746 | 0.2348393
[5 empty] | 0.1803968 | 0.2367787 |  |  | 0.2193776 | 0.238342 | 0.338626 | 0.2363886 | 0.4552058 | 0.2364369
[5 empty] | 0.1795193 | 0.2383786 |  |  | 0.218729 | 0.2399524 | 0.3381461 | 0.2379859 | 0.4534032 | 0.2380344
[5 empty] | 0.1766277 | 0.2399784 |  |  | 0.2192637 | 0.2415629 | 0.337841 | 0.2395831 | 0.4552664 | 0.239632
[5 empty] | 0.1737221 | 0.2415783 |  |  | 0.2190816 | 0.2431733 | 0.3394103 | 0.2411803 | 0.4562952 | 0.2412295
[5 empty] | 0.1778022 | 0.2431782 |  |  | 0.2201825 | 0.2447837 | 0.3382537 | 0.2427775 | 0.455589 | 0.2428271
[5 empty] | 0.1838679 | 0.244778 |  |  | 0.2202661 | 0.2463941 | 0.338671 | 0.2443747 | 0.4573476 | 0.2444246
[5 empty] | 0.1799191 | 0.2463779 |  |  | 0.2194323 | 0.2480045 | 0.3382619 | 0.245972 | 0.4555706 | 0.2460222
[5 empty] | 0.1709555 | 0.2479777 |  |  | 0.2208809 | 0.249615 | 0.3372261 | 0.2475692 | 0.4573576 | 0.2476197
[5 empty] | 0.1839771 | 0.2495776 |  |  | 0.2214118 | 0.2512254 | 0.3373634 | 0.2491664 | 0.4560082 | 0.2492173
[5 empty] | 0.1839828 | 0.2511774 |  |  | 0.2208247 | 0.2528358 | 0.3386662 | 0.2507636 | 0.4564135 | 0.2508148
[5 empty] | 0.1777225 | 0.2527773 |  |  | 0.2190517 | 0.2544462 | 0.3393375 | 0.2523608 | 0.4563095 | 0.2524124
[5 empty] | 0.1740329 | 0.2543772 |  |  | 0.219261 | 0.2560566 | 0.3360363 | 0.2539581 | 0.4533621 | 0.2540099
[5 empty] | 0.1819609 | 0.255977 |  |  | 0.2175967 | 0.2576671 | 0.3354477 | 0.2555553 | 0.4525862 | 0.2556075
[5 empty] | 0.1665536 | 0.2575769 |  |  | 0.2159155 | 0.2592775 | 0.3317567 | 0.2571525 | 0.4479964 | 0.257205
[5 empty] | 0.166858 | 0.2591767 |  |  | 0.2147742 | 0.2608879 | 0.3282483 | 0.2587497 | 0.4417076 | 0.2588025
[5 empty] | 0.164921 | 0.2607766 |  |  | 0.2121296 | 0.2624983 | 0.3252076 | 0.2603469 | 0.4405345 | 0.2604001
[5 empty] | 0.1597897 | 0.2623764 |  |  | 0.2109383 | 0.2641087 | 0.3228196 | 0.2619442 | 0.435192 | 0.2619976
[5 empty] | 0.165511 | 0.2639763 |  |  | 0.2062572 | 0.2657191 | 0.3175694 | 0.2635414 | 0.4268948 | 0.2635952
[5 empty] | 0.1711319 | 0.2655762 |  |  | 0.2041429 | 0.2673296 | 0.3144421 | 0.2651386 | 0.4231577 | 0.2651927
[5 empty] | 0.1656994 | 0.267176 |  |  | 0.2008524 | 0.26894 | 0.3073225 | 0.2667358 | 0.4158955 | 0.2667903
[5 empty] | 0.1592606 | 0.2687759 |  |  | 0.1977422 | 0.2705504 | 0.3031959 | 0.268333 | 0.4097229 | 0.2683878
[5 empty] | 0.1638623 | 0.2703757 |  |  | 0.1967692 | 0.2721608 | 0.3013473 | 0.2699303 | 0.4024548 | 0.2699854
[5 empty] | 0.1555516 | 0.2719756 |  |  | 0.1936902 | 0.2737712 | 0.2950616 | 0.2715275 | 0.399806 | 0.2715829
[5 empty] | 0.1513755 | 0.2735754 |  |  | 0.1895618 | 0.2753817 | 0.2916239 | 0.2731247 | 0.3911912 | 0.2731805
[5 empty] | 0.1483796 | 0.2751753 |  |  | 0.1891409 | 0.2769921 | 0.2890144 | 0.2747219 | 0.3890189 | 0.274778
[5 empty] | 0.1544625 | 0.2767751 |  |  | 0.1860565 | 0.2786025 | 0.2831328 | 0.2763191 | 0.3851218 | 0.2763756
[5 empty] | 0.1375383 | 0.278375 |  |  | 0.1830643 | 0.2802129 | 0.2808384 | 0.2779164 | 0.3796074 | 0.2779731
[5 empty] | 0.1506069 | 0.2799749 |  |  | 0.1802634 | 0.2818233 | 0.2762309 | 0.2795136 | 0.3740753 | 0.2795706
[5 empty] | 0.1336682 | 0.2815747 |  |  | 0.1781538 | 0.2834338 | 0.2755102 | 0.2811108 | 0.3709253 | 0.2811682
[5 empty] | 0.132722 | 0.2831746 |  |  | 0.1766352 | 0.2850442 | 0.2691759 | 0.282708 | 0.3629571 | 0.2827657
[5 empty] | 0.1447683 | 0.2847744 |  |  | 0.1747077 | 0.2866546 | 0.268128 | 0.2843053 | 0.3580705 | 0.2843633
[5 empty] | 0.1428069 | 0.2863743 |  |  | 0.1727709 | 0.288265 | 0.2650662 | 0.2859025 | 0.3530651 | 0.2859608
[5 empty] | 0.1268378 | 0.2879741 |  |  | 0.1694249 | 0.2898754 | 0.2580903 | 0.2874997 | 0.3522407 | 0.2875584
[5 empty] | 0.1368608 | 0.289574 |  |  | 0.1675694 | 0.2914859 | 0.2560002 | 0.2890969 | 0.346297 | 0.2891559
[5 empty] | 0.1338758 | 0.2911739 |  |  | 0.1658044 | 0.2930963 | 0.2538955 | 0.2906941 | 0.3425338 | 0.2907535
[5 empty] | 0.1218827 | 0.2927737 |  |  | 0.1632297 | 0.2947067 | 0.2497762 | 0.2922914 | 0.3352508 | 0.292351
[5 empty] | 0.1178814 | 0.2943736 |  |  | 0.1599451 | 0.2963171 | 0.2461419 | 0.2938886 | 0.3298477 | 0.2939486
[5 empty] | 0.1308717 | 0.2959734 |  |  | 0.1576505 | 0.2979275 | 0.2406926 | 0.2954858 | 0.3251242 | 0.2955461
[5 empty] | 0.1308537 | 0.2975733 |  |  | 0.1557459 | 0.2995379 | 0.237728 | 0.297083 | 0.3224801 | 0.2971437
[5 empty] | 0.1248271 | 0.2991731 |  |  | 0.152731 | 0.3011484 | 0.2345479 | 0.2986802 | 0.315115 | 0.2987412
[5 empty] | 0.1137918 | 0.300773 |  |  | 0.1499057 | 0.3027588 | 0.2304521 | 0.3002775 | 0.3090288 | 0.3003388
[5 empty] | 0.1187478 | 0.3023728 |  |  | 0.1469699 | 0.3043692 | 0.2265404 | 0.3018747 | 0.3059212 | 0.3019363
[5 empty] | 0.1126949 | 0.3039727 |  |  | 0.1458235 | 0.3059796 | 0.2240126 | 0.3034719 | 0.3028918 | 0.3035338
[5 empty] | 0.117633 | 0.3055726 |  |  | 0.1422663 | 0.30759 | 0.2184685 | 0.3050691 | 0.2949404 | 0.3051314
[5 empty] | 0.111562 | 0.3071724 |  |  | 0.1409982 | 0.3092005 | 0.2163079 | 0.3066663 | 0.2928668 | 0.3067289
[5 empty] | 0.1094818 | 0.3087723 |  |  | 0.139119 | 0.3108109 | 0.2114306 | 0.3082636 | 0.2839706 | 0.3083265
[5 empty] | 0.09739222 | 0.3103721 |  |  | 0.1361287 | 0.3124213 | 0.2074364 | 0.3098608 | 0.2786516 | 0.309924
[5 empty] | 0.1112932 | 0.311972 |  |  | 0.133827 | 0.3140317 | 0.2049251 | 0.311458 | 0.2741096 | 0.3115216
[5 empty] | 0.1001847 | 0.3135718 |  |  | 0.1299139 | 0.3156421 | 0.1987965 | 0.3130552 | 0.2696441 | 0.3131191
[5 empty] | 0.1050665 | 0.3151717 |  |  | 0.1281892 | 0.3172526 | 0.1960503 | 0.3146524 | 0.2657551 | 0.3147167
[5 empty] | 0.0999386 | 0.3167716 |  |  | 0.1258528 | 0.318863 | 0.1932865 | 0.3162497 | 0.2588421 | 0.3163142
[5 empty] | 0.1028008 | 0.3183714 |  |  | 0.1231045 | 0.3204734 | 0.1876047 | 0.3178469 | 0.256005 | 0.3179118