## 1
Общество с ограниченной ответственностью "Инженерная геология" (ООО "ИнжГео") | [11 empty] | Общество с ограниченной ответственностью "Инженерная геология" (ООО "ИнжГео")
Юр. адрес: 117279, г. Москва, ул. Миклухо-Маклая, 36 а, этаж 5, пом. XXIII к. 76-84 | [11 empty] | Юр. адрес: 117279, г. Москва, ул. Миклухо-Маклая, 36 а, этаж 5, пом. XXIII к. 76-84 | [8 empty] | нагр |  |  | X0 | Y0 | R |  | нагр |  |  |  | X0 | Y0 | R | нагр |  |  |  | X0 | Y0 | R |  | нагр |  |  |  | X0 | Y0 | R
Телефон/факс +7 (495) 132-30-00, Адрес электронной почты inbox@inj-geo.ru | [11 empty] | Телефон/факс +7 (495) 132-30-00, Адрес электронной почты inbox@inj-geo.ru | [12 empty] | 0 | [7 empty] | 0 | [6 empty] | 0 | [7 empty] | 0
[21 empty] | девиатор | [6 empty] | девиатор | [6 empty] | девиатор | [7 empty] | девиатор
Испытательная лаборатория ООО «ИнжГео» | [11 empty] | Испытательная лаборатория ООО «ИнжГео» | [8 empty] | x0 | Угол | X | Y |  |  |  | x0 |  | Угол | X | Y |  |  | x0 |  | Угол | X | Y |  |  |  | x0 |  | Угол | X | Y
Адрес места осуществления деятельности лаборатории: г. Москва, просп. Вернадского, д. 51, стр. 1 | [11 empty] | Адрес места осуществления деятельности лаборатории: г. Москва, просп. Вернадского, д. 51, стр. 1 | [9 empty] | 0 | [7 empty] | 0 | [6 empty] | 0 | [7 empty] | 0
Телефон +7(910)4557682, E-mail: slg85@mail.ru | [11 empty] | Телефон +7(910)4557682, E-mail: slg85@mail.ru | [9 empty] | 5 | [7 empty] | 5 | [6 empty] | 5 | [7 empty] | 5
[22 empty] | 10 | [7 empty] | 10 | [6 empty] | 10 | [7 empty] | 10
[12 empty] | Протокол испытаний № 13-63/392 от 25-11-2023 | [9 empty] | 15 | [7 empty] | 15 | [6 empty] | 15 | [7 empty] | 15
[22 empty] | 20 | [7 empty] | 20 | [6 empty] | 20 | [7 empty] | 20
[12 empty] | Наименование и адрес заказчика: Переход трубопровода через р. Енисей | [9 empty] | 25 | [7 empty] | 25 | [6 empty] | 25 | [7 empty] | 25
[12 empty] | Наименование объекта: ООО Регионстрой | [9 empty] | 30 | [7 empty] | 30 | [6 empty] | 30 | [7 empty] | 30
Наименование используемого метода/методики: ГОСТ 12248.4-2020 | [11 empty] | Наименование используемого метода/методики: ГОСТ 12248.3-2020 | [9 empty] | 35 | [7 empty] | 35 | [6 empty] | 35 | [7 empty] | 35
Условия проведения испытания: температура окружающей среды (18 - 25)0С, влажность воздуха (40 - 75)% | [11 empty] | Условия проведения испытания: температура окружающей среды (18 - 25)0С, влажность воздуха (40 - 75)% | [9 empty] | 40 | [7 empty] | 40 | [6 empty] | 40 | [7 empty] | 40
[12 empty] | Дата получение объекта подлежащего испытаниям: 29-10-2023 | [9 empty] | 45 | [7 empty] | 45 | [6 empty] | 45 | [7 empty] | 45
[12 empty] | Дата испытания: 25.10.2022-19.11.2392 | [9 empty] | 50 | [7 empty] | 50 | [6 empty] | 50 | [7 empty] | 50
[22 empty] | 55 | [7 empty] | 55 | [6 empty] | 55 | [7 empty] | 55
Испытание грунтов методом трехосного сжатия | [11 empty] | Испытание грунтов методом трехосного сжатия | [9 empty] | 60 | [7 empty] | 60 | [6 empty] | 60 | [7 empty] | 60
[22 empty] | 65 | [7 empty] | 65 | [6 empty] | 65 | [7 empty] | 65
Лабораторный номер: | [6 empty] | We, д.е. = |  |  |  |  | Лабораторный номер: |  | 1427 |  |  |  | We, д.е. = | 0.231624114 |  |  | 70 | [7 empty] | 70 | [6 empty] | 70 | [7 empty] | 70
Номер скважины: | [6 empty] | ρ, г/см3 = |  |  |  |  | Номер скважины: |  | BH-166 |  |  |  | ρ, г/см3 = | 1.99 |  |  | 75 | [7 empty] | 75 | [6 empty] | 75 | [7 empty] | 75
Глубина отбора, м: | [6 empty] | ρs, г/см3 = |  |  |  |  | Глубина отбора, м: |  | 3.6 |  |  |  | ρs, г/см3 = | 2.68 |  |  | 80 | [7 empty] | 80 | [6 empty] | 80 | [7 empty] | 80
Наименование грунта: | [6 empty] | e, д.е. = |  |  |  |  | Наименование грунта: |  | Суглинок щебенистый, после оттаивания текучепластичный, легкий пылеватый |  |  |  | e, д.е. = | 0.6586697 |  |  | 85 | [7 empty] | 85 | [6 empty] | 85 | [7 empty] | 85
Схема проведения опыта: | [6 empty] | IL, д.е. = |  |  |  |  | Схема проведения опыта: |  | КД |  |  |  | IL, д.е. = | 0.767 |  |  | 90 | [7 empty] | 90 | [6 empty] | 90 | [7 empty] | 90
[22 empty] | 95 | [7 empty] | 95 | [6 empty] | 95 | [7 empty] | 95
[22 empty] | 100 | [7 empty] | 100 | [6 empty] | 100 | [7 empty] | 100
Результаты испытаний | [11 empty] | Результаты испытаний | [9 empty] | 105 | [7 empty] | 105 | [6 empty] | 105 | [7 empty] | 105
[22 empty] | 110 | [7 empty] | 110 | [6 empty] | 110 | [7 empty] | 110
[22 empty] | 115 | [7 empty] | 115 | [6 empty] | 115 | [7 empty] | 115
[22 empty] | 120 | [7 empty] | 120 | [6 empty] | 120 | [7 empty] | 120
[22 empty] | 125 | [7 empty] | 125 | [6 empty] | 125 | [7 empty] | 125
[22 empty] | 130 | [7 empty] | 130 | [6 empty] | 130 | [7 empty] | 130
[22 empty] | 135 | [7 empty] | 135 | [6 empty] | 135 | [7 empty] | 135
[22 empty] | 140 | [7 empty] | 140 | [6 empty] | 140 | [7 empty] | 140
[22 empty] | 145 | [7 empty] | 145 | [6 empty] | 145 | [7 empty] | 145
[22 empty] | 150 | [7 empty] | 150 | [6 empty] | 150 | [7 empty] | 150
[22 empty] | 155 | [7 empty] | 155 | [6 empty] | 155 | [7 empty] | 155
[22 empty] | 160 | [7 empty] | 160 | [6 empty] | 160 | [7 empty] | 160
[22 empty] | 165 | [7 empty] | 165 | [6 empty] | 165 | [7 empty] | 165
[22 empty] | 170 | [7 empty] | 170 | [6 empty] | 170 | [7 empty] | 170
[22 empty] | 175 | [7 empty] | 175 | [6 empty] | 175 | [7 empty] | 175
[22 empty] | 180 | [7 empty] | 180 | [6 empty] | 180 | [7 empty] | 180
[13 empty] | Давление в камере, Мпа σ3 | Вертикальная нагрузка, Мпа σ1 | Поровое давление, Мпа u
| K0, д.е. | 0.6416321 |  |  |  |  | Коэфф. Точки | [5 empty] | 0.0702072 | 0.2039226 | [5 empty] | 1 | [6 empty] | σ3,кПа | σ1,кПа | u, кПа |  |  |  | 4
| q_zg, МПа | 0.04504719 | [10 empty] | 0.1702072 | 0.4156277 | [27 empty] | δ3, Мпа | δ1-δ3, МПа | δ1, МПа | δ1, КПа
|  |  | Модуль деформации, МПа: | [9 empty] | 0.2702072 | 0.6273328 | [21 empty] | С, МПа:
|  |  | Е0= |  | Точки модуля (полное напр.), МПа |  |  |  | 0.04504719 | 0.0720755 | [25 empty] | φ, град:
|  |  | E50 = |  | qf (полное напр.), МПа |  |  |  | 0.1269667 | [26 empty] | E, Мпа
|  |  | Коэф. Поперечной деформации, ϑ = | [9 empty] | Эффективные значения угла внутреннего трения и удельного сцепления ϕ', С' | [13 empty] | x | 0
[13 empty] | ϕ', град. = | 21 | [12 empty] | y |  |  |  | С, кПа | φ,°
[13 empty] | С', МПа = | 0.019
| Исполнитель: | [6 empty] | Морозов Д.С. |  |  |  |  | Исполнитель: |  |  |  |  | Морозов Д.С.
| Начальник исп. лаборатории: | [6 empty] | Семиколенова Л.Г. |  |  |  |  | Начальник исп. лаборатории: |  |  |  |  | Семиколенова Л.Г.
Лист 1 , всего листов 2 | [11 empty] | Лист 2 , всего листов 2
Частичное воспроизведение протокола испытаний без письменного разрешения ООО «ИнжГео» ЗАПРЕЩАЕТСЯ | [11 empty] | Частичное воспроизведение протокола испытаний без письменного разрешения ООО «ИнжГео» ЗАПРЕЩАЕТСЯ
[5 empty] | второй график |  | первый график | [9 empty] | К Пуассона
dev50 | epsE50 | ind | devE0 | epsE0 | dev | eps | sigma |  | dev1 | eps1 | dev2 | eps2 | dev3 | eps3 |  | Глины
0.05675946 | 0.002077542 |  |  |  | 0.02702831 | 0.0006925139 |  |  | 0.03075454 | 0.0007879865 | 0.05644672 | 0.0006555572 | 0.08106216 | 0.0005506636 |  | < 0 | 0,20-0,30
ind |  |  |  |  | 0.05675946 | 0.002077542 |  |  | 0.04746777 | 0.001598493 | 0.08870337 | 0.001600102 | 0.1785628 | 0.001651991 |  | 0-0,25 | 0,30-0,38
2 |  |  |  |  | 0.06211102 | 0.003185324 |  |  | 0.06685769 | 0.003237902 | 0.1227103 | 0.003558134 | 0.1995653 | 0.003181047 |  | 0,25< | 0,38-0,45
E0 |  |  |  |  | 0.06592105 | 0.004777986 |  |  | 0.07398408 | 0.004795479 | 0.1336357 | 0.004800307 | 0.2228502 | 0.004771571 |  | Суглинки | 0,35-0,37
epsE0 | devE0 |  |  |  | 0.07277081 | 0.006370648 |  |  | 0.08151984 | 0.006393972 | 0.1463988 | 0.006400409 | 0.2390163 | 0.006362094 |  | Пески и супеси | 0,30-0,35
0.0006925139 | 0.02702831 |  |  |  | 0.07875198 | 0.00796331 |  |  | 0.08681906 | 0.007992465 | 0.1564804 | 0.008000511 | 0.2542921 | 0.007952618
[5 empty] | 0.08395624 | 0.009555972 |  |  | 0.09205092 | 0.009590958 | 0.1675817 | 0.009600613 | 0.2689057 | 0.009543142
График E50 |  | График E |  |  | 0.08147527 | 0.01114863 |  |  | 0.09678463 | 0.01118945 | 0.1756041 | 0.01120072 | 0.2791856 | 0.01113367
eps | q | sigma |  |  | 0.08740075 | 0.0127413 |  |  | 0.1007894 | 0.01278794 | 0.182849 | 0.01280082 | 0.2876602 | 0.01272419
Горизонтальная линия E50 |  | Касательная |  |  | 0.08582435 | 0.01433396 |  |  | 0.1048344 | 0.01438644 | 0.1892177 | 0.01440092 | 0.2950577 | 0.01431471
0 |  | a | b |  | 0.08383776 | 0.01592662 |  |  | 0.1082889 | 0.01598493 | 0.1962117 | 0.01600102 | 0.2991065 | 0.01590524
|  |  | 0 |  | 0.08853266 | 0.01751928 |  |  | 0.110022 | 0.01758342 | 0.2011322 | 0.01760112 | 0.304535 | 0.01749576
Вертикальная линия E50 |  | p1 и p2 |  |  | 0.09600071 | 0.01911194 |  |  | 0.1124029 | 0.01918192 | 0.2068806 | 0.01920123 | 0.3089715 | 0.01908628
| 0 | 0 |  |  | 0.09433361 | 0.02070461 |  |  | 0.115101 | 0.02078041 | 0.2093583 | 0.02080133 | 0.3110442 | 0.02067681
[5 empty] | 0.09662303 | 0.02229727 |  |  | 0.1162852 | 0.0223789 | 0.2138667 | 0.02240143 | 0.3147817 | 0.02226733
Касательная линия E50 |  |  |  |  | 0.09994386 | 0.02388993 |  |  | 0.117725 | 0.0239774 | 0.2158071 | 0.02400153 | 0.3214336 | 0.02385785
0 | 0 | Горизонтальная 1 |  |  | 0.09524608 | 0.02548259 |  |  | 0.1192919 | 0.02557589 | 0.2189093 | 0.02560164 | 0.3244958 | 0.02544838
[5 empty] | 0.09350772 | 0.02707526 |  |  | 0.1214165 | 0.02717438 | 0.2224259 | 0.02720174 | 0.3275244 | 0.0270389
Горизонтальная линия qкр |  |  |  |  | 0.1037206 | 0.02866792 |  |  | 0.1234898 | 0.02877287 | 0.2263512 | 0.02880184 | 0.3299937 | 0.02862943
Горизонтальная линия q |  | Горизонтальная 2 |  |  | 0.1048765 | 0.03026058 |  |  | 0.124002 | 0.03037137 | 0.2279674 | 0.03040194 | 0.3352781 | 0.03021995
0 |  | 0 |  |  | 0.1069673 | 0.03185324 |  |  | 0.1250432 | 0.03196986 | 0.2301565 | 0.03200204 | 0.339152 | 0.03181047
[5 empty] | 0.1009848 | 0.0334459 |  |  | 0.1274039 | 0.03356835 | 0.2338005 | 0.03360215 | 0.3424897 | 0.033401
Вертикальная линия q |  |  |  |  | 0.09992087 | 0.03503857 |  |  | 0.1282742 | 0.03516685 | 0.2354816 | 0.03520225 | 0.3435656 | 0.03499152
| 0 |  |  |  | 0.1087672 | 0.03663123 |  |  | 0.1293444 | 0.03676534 | 0.2369818 | 0.03680235 | 0.3474542 | 0.03658204
[5 empty] | 0.1055158 | 0.03822389 |  |  | 0.1307047 | 0.03836383 | 0.2376832 | 0.03840245 | 0.3478298 | 0.03817257
[5 empty] | 0.1081583 | 0.03981655 |  |  | 0.1308455 | 0.03996233 | 0.2389678 | 0.04000256 | 0.3509667 | 0.03976309
[5 empty] | 0.1066867 | 0.04140921 |  |  | 0.131957 | 0.04156082 | 0.2415178 | 0.04160266 | 0.3516394 | 0.04135361
[5 empty] | 0.1070927 | 0.04300188 |  |  | 0.1323295 | 0.04315931 | 0.2425152 | 0.04320276 | 0.3528222 | 0.04294414
[5 empty] | 0.1063681 | 0.04459454 |  |  | 0.1332531 | 0.0447578 | 0.244642 | 0.04480286 | 0.3571256 | 0.04453466
[5 empty] | 0.1135189 | 0.0461872 |  |  | 0.1337154 | 0.0463563 | 0.2454205 | 0.04640296 | 0.3568156 | 0.04612518
[5 empty] | 0.1035073 | 0.04777986 |  |  | 0.1329151 | 0.04795479 | 0.2452124 | 0.04800307 | 0.354054 | 0.04771571
[5 empty] | 0.1114313 | 0.04937252 |  |  | 0.1325769 | 0.04955328 | 0.2429727 | 0.04960317 | 0.3537666 | 0.04930623
[5 empty] | 0.1072884 | 0.05096519 |  |  | 0.1328559 | 0.05115178 | 0.2445753 | 0.05120327 | 0.3549721 | 0.05089676
[5 empty] | 0.1080828 | 0.05255785 |  |  | 0.1329574 | 0.05275027 | 0.2429338 | 0.05280337 | 0.352384 | 0.05248728
[5 empty] | 0.1028188 | 0.05415051 |  |  | 0.1328865 | 0.05434876 | 0.2440577 | 0.05440348 | 0.3520157 | 0.0540778
[5 empty] | 0.1095008 | 0.05574317 |  |  | 0.1323484 | 0.05594726 | 0.2421563 | 0.05600358 | 0.3511807 | 0.05566833
[5 empty] | 0.109133 | 0.05733583 |  |  | 0.1316482 | 0.05754575 | 0.2411391 | 0.05760368 | 0.3501927 | 0.05725885
[5 empty] | 0.1087197 | 0.0589285 |  |  | 0.1312909 | 0.05914424 | 0.2420155 | 0.05920378 | 0.350565 | 0.05884937
[5 empty] | 0.1042653 | 0.06052116 |  |  | 0.1309819 | 0.06074273 | 0.2407951 | 0.06080388 | 0.3481112 | 0.0604399
[5 empty] | 0.1067741 | 0.06211382 |  |  | 0.1301261 | 0.06234123 | 0.2382873 | 0.06240399 | 0.3457447 | 0.06203042
[5 empty] | 0.1052503 | 0.06370648 |  |  | 0.1302288 | 0.06393972 | 0.2372014 | 0.06400409 | 0.3434791 | 0.06362094
[5 empty] | 0.1076984 | 0.06529914 |  |  | 0.129195 | 0.06553821 | 0.2367471 | 0.06560419 | 0.343728 | 0.06521147
[5 empty] | 0.1071226 | 0.06689181 |  |  | 0.1279299 | 0.06713671 | 0.2360336 | 0.06720429 | 0.3428047 | 0.06680199
[5 empty] | 0.1005271 | 0.06848447 |  |  | 0.1275386 | 0.0687352 | 0.2331705 | 0.0688044 | 0.3397228 | 0.06839252
[5 empty] | 0.1059164 | 0.07007713 |  |  | 0.1270263 | 0.07033369 | 0.2329672 | 0.0704045 | 0.3382958 | 0.06998304
[5 empty] | 0.09629475 | 0.07166979 |  |  | 0.125498 | 0.07193219 | 0.2321332 | 0.0720046 | 0.3371372 | 0.07157356
[5 empty] | 0.1036664 | 0.07326245 |  |  | 0.125859 | 0.07353068 | 0.2303778 | 0.0736047 | 0.3349605 | 0.07316409
[5 empty] | 0.1010357 | 0.07485512 |  |  | 0.1244143 | 0.07512917 | 0.2281106 | 0.0752048 | 0.3305792 | 0.07475461
[5 empty] | 0.09940701 | 0.07644778 |  |  | 0.1234691 | 0.07672766 | 0.2283411 | 0.07680491 | 0.3294069 | 0.07634513
[5 empty] | 0.1027846 | 0.07804044 |  |  | 0.1225285 | 0.07832616 | 0.2250785 | 0.07840501 | 0.3275569 | 0.07793566
[5 empty] | 0.09713662 | 0.0796331 |  |  | 0.1225932 | 0.07992465 | 0.223931 | 0.08000511 | 0.3257671 | 0.07952618
[5 empty] | 0.09739973 | 0.08122577 |  |  | 0.1211785 | 0.08152314 | 0.2241646 | 0.08160521 | 0.3246001 | 0.0811167
[5 empty] | 0.09258575 | 0.08281843 |  |  | 0.1200634 | 0.08312164 | 0.2213087 | 0.08320532 | 0.3208001 | 0.08270723
[5 empty] | 0.09170873 | 0.08441109 |  |  | 0.1202644 | 0.08472013 | 0.2191942 | 0.08480542 | 0.317511 | 0.08429775
[5 empty] | 0.08978271 | 0.08600375 |  |  | 0.1189985 | 0.08631862 | 0.2178519 | 0.08640552 | 0.3129767 | 0.08588828
[5 empty] | 0.09882173 | 0.08759641 |  |  | 0.1181822 | 0.08791712 | 0.2148125 | 0.08800562 | 0.3114414 | 0.0874788
[5 empty] | 0.08783983 | 0.08918908 |  |  | 0.1170323 | 0.08951561 | 0.2150069 | 0.08960572 | 0.3098489 | 0.08906932
[5 empty] | 0.09585106 | 0.09078174 |  |  | 0.1145655 | 0.0911141 | 0.2126658 | 0.09120583 | 0.3059434 | 0.09065985
[5 empty] | 0.09186945 | 0.0923744 |  |  | 0.1139986 | 0.0927126 | 0.21002 | 0.09280593 | 0.3014687 | 0.09225037
[5 empty] | 0.08490905 | 0.09396706 |  |  | 0.1128482 | 0.09431109 | 0.2070003 | 0.09440603 | 0.2984689 | 0.09384089
[5 empty] | 0.08498391 | 0.09555972 |  |  | 0.1118311 | 0.09590958 | 0.2062375 | 0.09600613 | 0.2977879 | 0.09543142
[5 empty] | 0.09109308 | 0.09715239 |  |  | 0.110964 | 0.09750807 | 0.2038624 | 0.09760624 | 0.2936743 | 0.09702194
[5 empty] | 0.09313458 | 0.09874505 |  |  | 0.110083 | 0.09910657 | 0.2008981 | 0.09920634 | 0.2908157 | 0.09861246
[5 empty] | 0.08910284 | 0.1003377 |  |  | 0.1080035 | 0.1007051 | 0.1992535 | 0.1008064 | 0.288539 | 0.100203
[5 empty] | 0.08901799 | 0.1019304 |  |  | 0.1078492 | 0.1023036 | 0.1961652 | 0.1024065 | 0.2828071 | 0.1017935
[5 empty] | 0.08190011 | 0.103523 |  |  | 0.1055439 | 0.103902 | 0.1939771 | 0.1040066 | 0.280083 | 0.103384
[5 empty] | 0.07776932 | 0.1051157 |  |  | 0.1040115 | 0.1055005 | 0.1910334 | 0.1056067 | 0.2759297 | 0.1049746
[5 empty] | 0.0816457 | 0.1067084 |  |  | 0.1037761 | 0.107099 | 0.189578 | 0.1072068 | 0.2742102 | 0.1065651
[5 empty] | 0.08054936 | 0.108301 |  |  | 0.1016615 | 0.1086975 | 0.1878552 | 0.108807 | 0.2692875 | 0.1081556
[5 empty] | 0.08550041 | 0.1098937 |  |  | 0.1006916 | 0.110296 | 0.1841089 | 0.1104071 | 0.2664246 | 0.1097461
[5 empty] | 0.08051894 | 0.1114863 |  |  | 0.09889053 | 0.1118945 | 0.1826832 | 0.1120072 | 0.2650844 | 0.1113367
[5 empty] | 0.07962505 | 0.113079 |  |  | 0.09858209 | 0.113493 | 0.1799223 | 0.1136073 | 0.2606299 | 0.1129272
[5 empty] | 0.07383885 | 0.1146717 |  |  | 0.09689024 | 0.1150915 | 0.1784701 | 0.1152074 | 0.2584241 | 0.1145177
[5 empty] | 0.07118043 | 0.1162643 |  |  | 0.09683893 | 0.11669 | 0.1779707 | 0.1168075 | 0.2569299 | 0.1161082
[5 empty] | 0.0756699 | 0.117857 |  |  | 0.09625209 | 0.1182885 | 0.1761682 | 0.1184076 | 0.2566105 | 0.1176987
[5 empty] | 0.07432735 | 0.1194497 |  |  | 0.09515367 | 0.119887 | 0.1743067 | 0.1200077 | 0.2525287 | 0.1192893
[5 empty] | 0.0781729 | 0.1210423 |  |  | 0.09446759 | 0.1214855 | 0.1747302 | 0.1216078 | 0.2521475 | 0.1208798
[5 empty] | 0.07217456 | 0.122635 |  |  | 0.09490812 | 0.123084 | 0.1736767 | 0.1232079 | 0.2548847 | 0.1224703
[5 empty] | 0.08021208 | 0.1242276 |  |  | 0.09503692 | 0.1246825 | 0.1737216 | 0.124808 | 0.2536175 | 0.1240608
[5 empty] | 0.07027814 | 0.1258203 |  |  | 0.09440035 | 0.1262809 | 0.1735306 | 0.1264081 | 0.2522391 | 0.1256514
[5 empty] | 0.08037124 | 0.127413 |  |  | 0.09529664 | 0.1278794 | 0.1757004 | 0.1280082 | 0.2535448 | 0.1272419
[5 empty] | 0.07548991 | 0.1290056 |  |  | 0.09472403 | 0.1294779 | 0.1740278 | 0.1296083 | 0.25533 | 0.1288324
[5 empty] | 0.08063268 | 0.1305983 |  |  | 0.09558078 | 0.1310764 | 0.1739096 | 0.1312084 | 0.2549901 | 0.1304229
[5 empty] | 0.08079807 | 0.132191 |  |  | 0.09546512 | 0.1326749 | 0.1763425 | 0.1328085 | 0.2548204 | 0.1320135
[5 empty] | 0.07498461 | 0.1337836 |  |  | 0.09637529 | 0.1342734 | 0.1746232 | 0.1344086 | 0.2563163 | 0.133604
[5 empty] | 0.08019081 | 0.1353763 |  |  | 0.09550953 | 0.1358719 | 0.1769487 | 0.1360087 | 0.2568732 | 0.1351945
[5 empty] | 0.07241519 | 0.1369689 |  |  | 0.09686608 | 0.1374704 | 0.1767155 | 0.1376088 | 0.2575865 | 0.136785
[5 empty] | 0.07965629 | 0.1385616 |  |  | 0.09594318 | 0.1390689 | 0.1777205 | 0.1392089 | 0.2588515 | 0.1383756
[5 empty] | 0.07291263 | 0.1401543 |  |  | 0.09713909 | 0.1406674 | 0.1784604 | 0.140809 | 0.2606636 | 0.1399661
[5 empty] | 0.07320391 | 0.1417469 |  |  | 0.09725202 | 0.1422659 | 0.178332 | 0.1424091 | 0.2610421 | 0.1415566
[5 empty] | 0.0817107 | 0.1433396 |  |  | 0.0982315 | 0.1438644 | 0.1795534 | 0.1440092 | 0.2631453 | 0.1431471
[5 empty] | 0.08443871 | 0.1449322 |  |  | 0.09859458 | 0.1454629 | 0.1809031 | 0.1456093 | 0.2630221 | 0.1447376
[5 empty] | 0.07834336 | 0.1465249 |  |  | 0.09988816 | 0.1470614 | 0.1832875 | 0.1472094 | 0.2678328 | 0.1463282
[5 empty] | 0.08138006 | 0.1481176 |  |  | 0.1009592 | 0.1486599 | 0.1843086 | 0.1488095 | 0.2705378 | 0.1479187
[5 empty] | 0.08750421 | 0.1497102 |  |  | 0.1025545 | 0.1502583 | 0.1879687 | 0.1504096 | 0.2757972 | 0.1495092
[5 empty] | 0.08267124 | 0.1513029 |  |  | 0.102721 | 0.1518568 | 0.1887702 | 0.1520097 | 0.2775714 | 0.1510997
[5 empty] | 0.08783656 | 0.1528956 |  |  | 0.1043056 | 0.1534553 | 0.1908151 | 0.1536098 | 0.2822207 | 0.1526903
[5 empty] | 0.08295557 | 0.1544882 |  |  | 0.1065552 | 0.1550538 | 0.1949059 | 0.1552099 | 0.2849053 | 0.1542808
[5 empty] | 0.0869837 | 0.1560809 |  |  | 0.1068168 | 0.1566523 | 0.1965446 | 0.15681 | 0.2884857 | 0.1558713
[5 empty] | 0.08587744 | 0.1576735 |  |  | 0.1083371 | 0.1582508 | 0.1990337 | 0.1584101 | 0.2897378 | 0.1574618
[5 empty] | 0.09269565 | 0.1592662 |  |  | 0.1087188 | 0.1598493 | 0.2009513 | 0.1600102 | 0.2928999 | 0.1590524
[5 empty] | 0.0924941 | 0.1608589 |  |  | 0.1101709 | 0.1614478 | 0.2033049 | 0.1616103 | 0.2960005 | 0.1606429
[5 empty] | 0.0872742 | 0.1624515 |  |  | 0.1115007 | 0.1630463 | 0.2032171 | 0.1632104 | 0.2981442 | 0.1622334
[5 empty] | 0.09503736 | 0.1640442 |  |  | 0.1120099 | 0.1646448 | 0.2060909 | 0.1648105 | 0.3014352 | 0.1638239
[5 empty] | 0.087785 | 0.1656369 |  |  | 0.1133 | 0.1662433 | 0.2066295 | 0.1664106 | 0.3019782 | 0.1654145
[5 empty] | 0.09051853 | 0.1672295 |  |  | 0.1132727 | 0.1678418 | 0.2095359 | 0.1680107 | 0.3051774 | 0.167005
[5 empty] | 0.09323937 | 0.1688222 |  |  | 0.1143299 | 0.1694403 | 0.2113132 | 0.1696108 | 0.3077374 | 0.1685955
[5 empty] | 0.08994893 | 0.1704148 |  |  | 0.1154731 | 0.1710388 | 0.2114646 | 0.1712109 | 0.3085626 | 0.170186
[5 empty] | 0.09564862 | 0.1720075 |  |  | 0.116304 | 0.1726372 | 0.2133932 | 0.172811 | 0.3123573 | 0.1717766
[5 empty] | 0.09533987 | 0.1736002 |  |  | 0.1166243 | 0.1742357 | 0.214502 | 0.1744111 | 0.3130261 | 0.1733671
[5 empty] | 0.09802408 | 0.1751928 |  |  | 0.1183358 | 0.1758342 | 0.2156941 | 0.1760112 | 0.3167734 | 0.1749576
[5 empty] | 0.09671139 | 0.1767855 |  |  | 0.1182417 | 0.1774327 | 0.2186738 | 0.1776113 | 0.3183436 | 0.1765481
[5 empty] | 0.1014382 | 0.1783782 |  |  | 0.1195864 | 0.1790312 | 0.2191173 | 0.1792114 | 0.3218395 | 0.1781386
[5 empty] | 0.09618771 | 0.1799708 |  |  | 0.120867 | 0.1806297 | 0.2214316 | 0.1808116 | 0.3240975 | 0.1797292
[5 empty] | 0.09393548 | 0.1815635 |  |  | 0.1221548 | 0.1822282 | 0.2223636 | 0.1824117 | 0.3241413 | 0.1813197
[5 empty] | 0.09565726 | 0.1831561 |  |  | 0.1220206 | 0.1838267 | 0.2251599 | 0.1840118 | 0.3293948 | 0.1829102
[5 empty] | 0.1053287 | 0.1847488 |  |  | 0.1238357 | 0.1854252 | 0.2250673 | 0.1856119 | 0.331382 | 0.1845007
[5 empty] | 0.1009257 | 0.1863415 |  |  | 0.124571 | 0.1870237 | 0.2267324 | 0.187212 | 0.3309267 | 0.1860913
[5 empty] | 0.1024237 | 0.1879341 |  |  | 0.1238977 | 0.1886222 | 0.2276021 | 0.1888121 | 0.3327527 | 0.1876818
[5 empty] | 0.1057985 | 0.1895268 |  |  | 0.1249867 | 0.1902207 | 0.2298231 | 0.1904122 | 0.333384 | 0.1892723
[5 empty] | 0.1020754 | 0.1911194 |  |  | 0.1249328 | 0.1918192 | 0.2312728 | 0.1920123 | 0.3358451 | 0.1908628
[5 empty] | 0.1043438 | 0.1927121 |  |  | 0.126252 | 0.1934177 | 0.2316603 | 0.1936124 | 0.3362863 | 0.1924534
[5 empty] | 0.1076063 | 0.1943048 |  |  | 0.1263644 | 0.1950161 | 0.2305352 | 0.1952125 | 0.3355092 | 0.1940439
[5 empty] | 0.105863 | 0.1958974 |  |  | 0.1269697 | 0.1966146 | 0.2329972 | 0.1968126 | 0.3382135 | 0.1956344
[5 empty] | 0.09711357 | 0.1974901 |  |  | 0.126468 | 0.1982131 | 0.2325462 | 0.1984127 | 0.339799 | 0.1972249
[5 empty] | 0.1033581 | 0.1990828 |  |  | 0.1268591 | 0.1998116 | 0.2337819 | 0.2000128 | 0.3391653 | 0.1988155
[5 empty] | 0.09959643 | 0.2006754 |  |  | 0.1269428 | 0.2014101 | 0.2330042 | 0.2016129 | 0.3409121 | 0.200406
[5 empty] | 0.1038285 | 0.2022681 |  |  | 0.1274191 | 0.2030086 | 0.2342129 | 0.203213 | 0.3424393 | 0.2019965
[5 empty] | 0.1000542 | 0.2038607 |  |  | 0.1272879 | 0.2046071 | 0.2332078 | 0.2048131 | 0.3418464 | 0.203587
[5 empty] | 0.1022734 | 0.2054534 |  |  | 0.1284491 | 0.2062056 | 0.2348886 | 0.2064132 | 0.3410333 | 0.2051775
[5 empty] | 0.1004861 | 0.2070461 |  |  | 0.1283026 | 0.2078041 | 0.2343552 | 0.2080133 | 0.3430996 | 0.2067681
[5 empty] | 0.0996922 | 0.2086387 |  |  | 0.1287482 | 0.2094026 | 0.2347074 | 0.2096134 | 0.3423451 | 0.2083586
[5 empty] | 0.1028915 | 0.2102314 |  |  | 0.1287858 | 0.2110011 | 0.2371451 | 0.2112135 | 0.3427695 | 0.2099491
[5 empty] | 0.1070841 | 0.2118241 |  |  | 0.1289154 | 0.2125996 | 0.2378679 | 0.2128136 | 0.3450724 | 0.2115396
[5 empty] | 0.1022697 | 0.2134167 |  |  | 0.1285368 | 0.2141981 | 0.2381757 | 0.2144137 | 0.3462537 | 0.2131302
[5 empty] | 0.09944835 | 0.2150094 |  |  | 0.12995 | 0.2157966 | 0.2382683 | 0.2160138 | 0.345913 | 0.2147207
[5 empty] | 0.1026199 | 0.216602 |  |  | 0.1299547 | 0.2173951 | 0.2367455 | 0.2176139 | 0.3472501 | 0.2163112
[5 empty] | 0.1097843 | 0.2181947 |  |  | 0.129951 | 0.2189935 | 0.2374071 | 0.219214 | 0.3477647 | 0.2179017
[5 empty] | 0.09994144 | 0.2197874 |  |  | 0.1299387 | 0.220592 | 0.238653 | 0.2208141 | 0.3463565 | 0.2194923
[5 empty] | 0.1030912 | 0.22138 |  |  | 0.1308178 | 0.2221905 | 0.2385828 | 0.2224142 | 0.3473252 | 0.2210828
[5 empty] | 0.1022336 | 0.2229727 |  |  | 0.129888 | 0.223789 | 0.2403965 | 0.2240143 | 0.3486705 | 0.2226733
[5 empty] | 0.1043684 | 0.2245654 |  |  | 0.1311493 | 0.2253875 | 0.2392939 | 0.2256144 | 0.3484922 | 0.2242638
[5 empty] | 0.1094956 | 0.226158 |  |  | 0.1313016 | 0.226986 | 0.2399746 | 0.2272145 | 0.34889 | 0.2258544
[5 empty] | 0.1016151 | 0.2277507 |  |  | 0.1314447 | 0.2285845 | 0.2396386 | 0.2288146 | 0.3488636 | 0.2274449
[5 empty] | 0.1057268 | 0.2293433 |  |  | 0.1309787 | 0.230183 | 0.2411856 | 0.2304147 | 0.3499127 | 0.2290354
[5 empty] | 0.1008306 | 0.230936 |  |  | 0.1308033 | 0.2317815 | 0.2403155 | 0.2320148 | 0.351037 | 0.2306259
[5 empty] | 0.1119264 | 0.2325287 |  |  | 0.1309184 | 0.23338 | 0.240028 | 0.2336149 | 0.3493363 | 0.2322164
[5 empty] | 0.1020142 | 0.2341213 |  |  | 0.131724 | 0.2349785 | 0.240123 | 0.235215 | 0.3501103 | 0.233807
[5 empty] | 0.1090939 | 0.235714 |  |  | 0.13082 | 0.236577 | 0.2399002 | 0.2368151 | 0.3516587 | 0.2353975
[5 empty] | 0.1101652 | 0.2373066 |  |  | 0.1314062 | 0.2381755 | 0.2409595 | 0.2384152 | 0.3495812 | 0.236988
[5 empty] | 0.1022283 | 0.2388993 |  |  | 0.1314825 | 0.239774 | 0.2418007 | 0.2400153 | 0.3508775 | 0.2385785
[5 empty] | 0.1062829 | 0.240492 |  |  | 0.1320489 | 0.2413724 | 0.2415235 | 0.2416154 | 0.3526474 | 0.2401691
[5 empty] | 0.106329 | 0.2420846 |  |  | 0.1315052 | 0.2429709 | 0.2413278 | 0.2432155 | 0.3533906 | 0.2417596
[5 empty] | 0.1043666 | 0.2436773 |  |  | 0.1319513 | 0.2445694 | 0.2425133 | 0.2448156 | 0.3526068 | 0.2433501
[5 empty] | 0.1063954 | 0.24527 |  |  | 0.1310871 | 0.2461679 | 0.24078 | 0.2464157 | 0.3510957 | 0.2449406
[5 empty] | 0.1044154 | 0.2468626 |  |  | 0.1313125 | 0.2477664 | 0.2424275 | 0.2480158 | 0.350657 | 0.2465312
[5 empty] | 0.1124266 | 0.2484553 |  |  | 0.1324274 | 0.2493649 | 0.2421557 | 0.2496159 | 0.3511905 | 0.2481217
[5 empty] | 0.1074201 | 0.2500479 |  |  | 0.1318301 | 0.2509634 | 0.2415635 | 0.251216 | 0.3532547 | 0.2497122
[5 empty] | 0.1092142 | 0.2516406 |  |  | 0.1318346 | 0.2525619 | 0.2427288 | 0.2528162 | 0.3519616 | 0.2513027
[5 empty] | 0.1027576 | 0.2532333 |  |  | 0.1307366 | 0.2541604 | 0.2413355 | 0.2544163 | 0.3504868 | 0.2528933
[5 empty] | 0.1110782 | 0.2548259 |  |  | 0.1307695 | 0.2557589 | 0.2393447 | 0.2560164 | 0.3464178 | 0.2544838
[5 empty] | 0.09920396 | 0.2564186 |  |  | 0.1290665 | 0.2573574 | 0.2379174 | 0.2576165 | 0.3437418 | 0.2560743
[5 empty] | 0.1081627 | 0.2580113 |  |  | 0.1286606 | 0.2589559 | 0.2364149 | 0.2592166 | 0.3404461 | 0.2576648
[5 empty] | 0.09998219 | 0.2596039 |  |  | 0.1270851 | 0.2605544 | 0.2315981 | 0.2608167 | 0.3374183 | 0.2592553
[5 empty] | 0.09769045 | 0.2611966 |  |  | 0.1247732 | 0.2621529 | 0.2309283 | 0.2624168 | 0.3331455 | 0.2608459
[5 empty] | 0.1033153 | 0.2627892 |  |  | 0.1230581 | 0.2637513 | 0.2279666 | 0.2640169 | 0.3290151 | 0.2624364
[5 empty] | 0.09988462 | 0.2643819 |  |  | 0.121573 | 0.2653498 | 0.223474 | 0.265617 | 0.3255145 | 0.2640269
[5 empty] | 0.09242628 | 0.2659746 |  |  | 0.1207511 | 0.2669483 | 0.2212117 | 0.2672171 | 0.3189309 | 0.2656174
[5 empty] | 0.09296817 | 0.2675672 |  |  | 0.1184256 | 0.2685468 | 0.2173408 | 0.2688172 | 0.3157519 | 0.267208
[5 empty] | 0.08953815 | 0.2691599 |  |  | 0.1170296 | 0.2701453 | 0.2143224 | 0.2704173 | 0.3126646 | 0.2687985
[5 empty] | 0.0951641 | 0.2707526 |  |  | 0.1155965 | 0.2717438 | 0.2122176 | 0.2720174 | 0.3082565 | 0.270389
[5 empty] | 0.0968739 | 0.2723452 |  |  | 0.1141593 | 0.2733423 | 0.2083875 | 0.2736175 | 0.3038148 | 0.2719795
[5 empty] | 0.09569167 | 0.2739379 |  |  | 0.1126498 | 0.2749408 | 0.2063916 | 0.2752176 | 0.2986112 | 0.2735701
[5 empty] | 0.08554364 | 0.2755305 |  |  | 0.1113931 | 0.2765393 | 0.2046991 | 0.2768177 | 0.2956039 | 0.2751606
[5 empty] | 0.08439136 | 0.2771232 |  |  | 0.1088313 | 0.2781378 | 0.2006975 | 0.2784178 | 0.2913833 | 0.2767511
[5 empty] | 0.08423479 | 0.2787159 |  |  | 0.1078644 | 0.2797363 | 0.1992864 | 0.2800179 | 0.2896492 | 0.2783416
[5 empty] | 0.08607384 | 0.2803085 |  |  | 0.1060924 | 0.2813348 | 0.1961659 | 0.281618 | 0.2839014 | 0.2799322
[5 empty] | 0.07890846 | 0.2819012 |  |  | 0.1055151 | 0.2829333 | 0.1931356 | 0.2832181 | 0.2825396 | 0.2815227
[5 empty] | 0.08673858 | 0.2834938 |  |  | 0.1037324 | 0.2845318 | 0.1900956 | 0.2848182 | 0.2789638 | 0.2831132
[5 empty] | 0.08156413 | 0.2850865 |  |  | 0.1024444 | 0.2861303 | 0.1881456 | 0.2864183 | 0.2745736 | 0.2847037
[5 empty] | 0.08338505 | 0.2866792 |  |  | 0.1016508 | 0.2877287 | 0.1845855 | 0.2880184 | 0.2683688 | 0.2862943
[5 empty] | 0.08220127 | 0.2882718 |  |  | 0.09955173 | 0.2893272 | 0.1837152 | 0.2896185 | 0.2667493 | 0.2878848
[5 empty] | 0.07401272 | 0.2898645 |  |  | 0.09794696 | 0.2909257 | 0.1813345 | 0.2912186 | 0.2629149 | 0.2894753
[5 empty] | 0.07481935 | 0.2914572 |  |  | 0.09753647 | 0.2925242 | 0.1786432 | 0.2928187 | 0.2593653 | 0.2910658
[5 empty] | 0.07762107 | 0.2930498 |  |  | 0.09572017 | 0.2941227 | 0.1759413 | 0.2944188 | 0.2535003 | 0.2926563
[5 empty] | 0.07241783 | 0.2946425 |  |  | 0.09359798 | 0.2957212 | 0.1735286 | 0.2960189 | 0.2518197 | 0.2942469
[5 empty] | 0.07820956 | 0.2962351 |  |  | 0.09206983 | 0.2973197 | 0.1710049 | 0.297619 | 0.2466234 | 0.2958374
[5 empty] | 0.0679962 | 0.2978278 |  |  | 0.09083564 | 0.2989182 | 0.1670701 | 0.2992191 | 0.2434111 | 0.2974279
[5 empty] | 0.07677768 | 0.2994205 |  |  | 0.08999533 | 0.3005167 | 0.166124 | 0.3008192 | 0.2400825 | 0.2990184
[5 empty] | 0.07355392 | 0.3010131 |  |  | 0.08804882 | 0.3021152 | 0.1628665 | 0.3024193 | 0.2374376 | 0.300609
[5 empty] | 0.07132488 | 0.3026058 |  |  | 0.08749603 | 0.3037137 | 0.1598975 | 0.3040194 | 0.230376 | 0.3021995
[5 empty] | 0.06809047 | 0.3041985 |  |  | 0.08493688 | 0.3053122 | 0.1561168 | 0.3056195 | 0.2290977 | 0.30379
[5 empty] | 0.06185064 | 0.3057911 |  |  | 0.0837713 | 0.3069107 | 0.1532242 | 0.3072196 | 0.2236023 | 0.3053805
[5 empty] | 0.06360532 | 0.3073838 |  |  | 0.0822992 | 0.3085092 | 0.1509197 | 0.3088197 | 0.2215897 | 0.3069711
[5 empty] | 0.06335444 | 0.3089764 |  |  | 0.08142051 | 0.3101076 | 0.1486031 | 0.3104198 | 0.2167596 | 0.3085616
[5 empty] | 0.06109793 | 0.3105691 |  |  | 0.07943515 | 0.3117061 | 0.1449742 | 0.3120199 | 0.2128119 | 0.3101521
[5 empty] | 0.06683574 | 0.3121618 |  |  | 0.07774303 | 0.3133046 | 0.1445328 | 0.31362 | 0.2086463 | 0.3117426
[5 empty] | 0.05556778 | 0.3137544 |  |  | 0.07594409 | 0.3149031 | 0.141479 | 0.3152201 | 0.2028627 | 0.3133332
[5 empty] | 0.05629401 | 0.3153471 |  |  | 0.07483824 | 0.3165016 | 0.1375124 | 0.3168202 | 0.1992608 | 0.3149237
[5 empty] | 0.06301435 | 0.3169398 |  |  | 0.07322541 | 0.3181001 | 0.1354329 | 0.3184203 | 0.1955404 | 0.3165142