## 1
Общество с ограниченной ответственностью "Инженерная геология" (ООО "ИнжГео") | [10 empty] | Общество с ограниченной ответственностью "Инженерная геология" (ООО "ИнжГео")
Юр. адрес: 117279, г. Москва, ул. Миклухо-Маклая, 36 а, этаж 5, пом. XXIII к. 76-84 | [10 empty] | Юр. адрес: 117279, г. Москва, ул. Миклухо-Маклая, 36 а, этаж 5, пом. XXIII к. 76-84 | [9 empty] | нагр |  |  | X0 | Y0 | R |  | нагр |  |  |  | X0 | Y0 | R | нагр |  |  |  | X0 | Y0 | R |  | нагр |  |  |  | X0 | Y0 | R
Телефон/факс +7 (495) 132-30-00, Адрес электронной почты inbox@inj-geo.ru | [10 empty] | Телефон/факс +7 (495) 132-30-00, Адрес электронной почты inbox@inj-geo.ru | [13 empty] | 0 | [7 empty] | 0 | [6 empty] | 0 | [7 empty] | 0
[21 empty] | девиатор | [6 empty] | девиатор | [6 empty] | девиатор | [7 empty] | девиатор
Испытательная лаборатория ООО «ИнжГео» | [10 empty] | Испытательная лаборатория ООО «ИнжГео» | [9 empty] | x0 | Угол | X | Y |  |  |  | x0 |  | Угол | X | Y |  |  | x0 |  | Угол | X | Y |  |  |  | x0 |  | Угол | X | Y
Адрес места осуществления деятельности лаборатории: г. Москва, просп. Вернадского, д. 51, стр. 1 | [10 empty] | Адрес места осуществления деятельности лаборатории: г. Москва, просп. Вернадского, д. 51, стр. 1 | [10 empty] | 0 | [7 empty] | 0 | [6 empty] | 0 | [7 empty] | 0
Телефон +7(910)4557682, E-mail: slg85@mail.ru | [10 empty] | Телефон +7(910)4557682, E-mail: slg85@mail.ru | [10 empty] | 5 | [7 empty] | 5 | [6 empty] | 5 | [7 empty] | 5
[22 empty] | 10 | [7 empty] | 10 | [6 empty] | 10 | [7 empty] | 10
Протокол испытаний № 13-63/22 от 20-11-2022 | [21 empty] | 15 | [7 empty] | 15 | [6 empty] | 15 | [7 empty] | 15
Наименование и адрес заказчика: Переход трубопровода через р. Енисей | [21 empty] | 20 | [7 empty] | 20 | [6 empty] | 20 | [7 empty] | 20
Наименование объекта: ООО Регионстрой | [21 empty] | 25 | [7 empty] | 25 | [6 empty] | 25 | [7 empty] | 25
Наименование используемого метода/методики: ГОСТ 12248.4-2020 | [21 empty] | 30 | [7 empty] | 30 | [6 empty] | 30 | [7 empty] | 30
Условия проведения испытания: температура окружающей среды (18 - 25)0С, влажность воздуха (40 - 75)% | [21 empty] | 35 | [7 empty] | 35 | [6 empty] | 35 | [7 empty] | 35
Дата получение объекта подлежащего испытаниям: 24.10.2022 | [21 empty] | 40 | [7 empty] | 40 | [6 empty] | 40 | [7 empty] | 40
Дата испытания: 25.10.2022-19.11.2022 | [21 empty] | 45 | [7 empty] | 45 | [6 empty] | 45 | [7 empty] | 45
Испытание грунтов методом трехосного сжатия | [10 empty] | Испытание грунтов методом трехосного сжатия | [10 empty] | 50 | [7 empty] | 50 | [6 empty] | 50 | [7 empty] | 50
Лабораторный номер: |  | 1057 | [5 empty] | We, % = | 0.406669122 |  | Лабораторный номер: | [6 empty] | We, % = |  |  |  | 55 | [7 empty] | 55 | [6 empty] | 55 | [7 empty] | 55
Номер скважины: |  | BH-001 | [5 empty] | ρ, г/см3 = | 1.75 |  | Номер скважины: | [6 empty] | ρ, г/см3 = |  |  |  | 60 | [7 empty] | 60 | [6 empty] | 60 | [7 empty] | 60
Глубина отбора, м: |  | 1.7 | [5 empty] | ρs, г/см3 = | 2.7 |  | Глубина отбора, м: | [6 empty] | ρs, г/см3 = |  |  |  | 65 | [7 empty] | 65 | [6 empty] | 65 | [7 empty] | 65
Наименование грунта: |  | Суглинок, после оттаивания текучий, легкий песчанистый | [5 empty] | e, д.е. = | 1.17029 |  | Наименование грунта: | [6 empty] | e, д.е. = |  |  |  | 70 | [7 empty] | 70 | [6 empty] | 70 | [7 empty] | 70
Схема проведения опыта: |  | КД | [5 empty] | IL, д.е. = | 1.082 |  | Схема проведения опыта: | [6 empty] | IL, д.е. = |  |  |  | 75 | [7 empty] | 75 | [6 empty] | 75 | [7 empty] | 75
Результаты испытаний | [10 empty] | Результаты испытаний | [10 empty] | 80 | [7 empty] | 80 | [6 empty] | 80 | [7 empty] | 80
[22 empty] | 85 | [7 empty] | 85 | [6 empty] | 85 | [7 empty] | 85
[22 empty] | 90 | [7 empty] | 90 | [6 empty] | 90 | [7 empty] | 90
[22 empty] | 95 | [7 empty] | 95 | [6 empty] | 95 | [7 empty] | 95
[22 empty] | 100 | [7 empty] | 100 | [6 empty] | 100 | [7 empty] | 100
[22 empty] | 105 | [7 empty] | 105 | [6 empty] | 105 | [7 empty] | 105
[22 empty] | 110 | [7 empty] | 110 | [6 empty] | 110 | [7 empty] | 110
[22 empty] | 115 | [7 empty] | 115 | [6 empty] | 115 | [7 empty] | 115
[22 empty] | 120 | [7 empty] | 120 | [6 empty] | 120 | [7 empty] | 120
[22 empty] | 125 | [7 empty] | 125 | [6 empty] | 125 | [7 empty] | 125
[22 empty] | 130 | [7 empty] | 130 | [6 empty] | 130 | [7 empty] | 130
[22 empty] | 135 | [7 empty] | 135 | [6 empty] | 135 | [7 empty] | 135
[22 empty] | 140 | [7 empty] | 140 | [6 empty] | 140 | [7 empty] | 140
[22 empty] | 145 | [7 empty] | 145 | [6 empty] | 145 | [7 empty] | 145
[22 empty] | 150 | [7 empty] | 150 | [6 empty] | 150 | [7 empty] | 150
[22 empty] | 155 | [7 empty] | 155 | [6 empty] | 155 | [7 empty] | 155
[22 empty] | 160 | [7 empty] | 160 | [6 empty] | 160 | [7 empty] | 160
[22 empty] | 165 | [7 empty] | 165 | [6 empty] | 165 | [7 empty] | 165
[22 empty] | 170 | [7 empty] | 170 | [6 empty] | 170 | [7 empty] | 170
[22 empty] | 175 | [7 empty] | 175 | [6 empty] | 175 | [7 empty] | 175
[22 empty] | 180 | [7 empty] | 180 | [6 empty] | 180 | [7 empty] | 180
[13 empty] | Давление в камере, Мпа σ3 | Вертикальная нагрузка, Мпа σ1 | Поровое давление, Мпа u
[13 empty] | 0.05 | 0.08493633 | [5 empty] | 1 | [6 empty] | σ3,кПа | σ1,кПа | u, кПа |  |  |  | 4
[13 empty] | 0.15 | 0.2220252 | [27 empty] | δ3, Мпа | δ1-δ3, МПа | δ1, МПа | δ1, КПа
[13 empty] | 0.25 | 0.3591141 | [21 empty] | С, МПа:
φ, град:
E, Мпа
[27 empty] | x | 0
[27 empty] | y |  |  |  | С, кПа | φ,°
Эффективные значения угла внутреннего трения и удельного сцепления ϕ', С'
[13 empty] | ϕ', град. = | 9
[13 empty] | С', МПа = | 0.007
|  | K0, д.е. | 0.8435655 | Эффективное напряжение, Мпа: |  |  |  |  | 0.04217828
|  | Модуль деформации E0, МПа: |  | Точки нахождения модуля Е0, Мпа (полное напряжение): |  |  |  |  | 0.04217828 | 0.05126172
|  | Модуль деформации E50, МПа: |  | qmax Давление при разрушении образца, Мпа (девиатор): |  |  |  |  | 0.03493633
|  | Коэф. Поперечной деформации, ϑ: |  | 0,5 qmax, Мпа (девиатор): |  |  |  |  | 0.01746816
| Начальник исп. лаборатории: | [6 empty] | Семиколенова Л.Г. |  |  |  |  | Начальник исп. лаборатории: |  |  |  |  | Семиколенова Л.Г.
Лист 1 , всего листов 2 | [11 empty] | Лист 2 , всего листов 2
Частичное воспроизведение протокола испытаний без письменного разрешения ООО «ИнжГео» ЗАПРЕЩАЕТСЯ | [11 empty] | Частичное воспроизведение протокола испытаний без письменного разрешения ООО «ИнжГео» ЗАПРЕЩАЕТСЯ
E0 |  |  | E50 |  | Деформация |  |  |  | Первая прочность |  |  | Вторая прочность |  |  | Третья прочность |  |  |  | К Пуассона
devE0 | epsE0 |  | dev50 | epsE50 | dev | eps | ev |  | dev1 | eps1 | ev1 | dev1 | eps1 | ev2 | dev1 | eps1 | ev3 | Глины
0.009083446 | 0.0006055585 |  | 0.01746816 | 0.001746803 | 0 | 0 | 0 |  | 0 | 0 | 0 | 0 | 0 | 0 | 0.02618738 | 0.0003714494 | 0 | < 0 | 0,20-0,30
[5 empty] | 0.009083446 | 0.0006055585 | -0.001546521 |  | 0.009083446 | 0.0006055585 | -0.001546521 | 0.02160756 | 0.0005219178 | -0.003677516 | 0.0440019 | 0.0007470017 | -0.005844205 | 0-0,25 | 0,30-0,38
Секущая модуля Е0 |  |  | Линия Q max |  | 0.01746816 | 0.001746803 | -0.007385475 |  | 0.01746816 | 0.001746803 | -0.007385475 | 0.0360126 | 0.001304795 | -0.0114732 | 0.05455704 | 0.001160779 | -0.01159114 | 0,25< | 0,38-0,45
| 0 |  |  | 0 | 0.01895255 | 0.002298247 | -0.007964935 |  | 0.01895255 | 0.002298247 | -0.007964935 | 0.04023093 | 0.002315249 | -0.01155006 | 0.0578136 | 0.002241005 | -0.01163255 | Суглинки | 0,35-0,37
[5 empty] | 0.02002951 | 0.003064329 | -0.00792542 |  | 0.02002951 | 0.003064329 | -0.00792542 | 0.03915701 | 0.003086999 | -0.01161146 | 0.06270282 | 0.002988007 | -0.01165266 | Пески и супеси | 0,30-0,35
[5 empty] | 0.01974535 | 0.003830411 | -0.008117983 |  | 0.01974535 | 0.003830411 | -0.008117983 | 0.0434043 | 0.003858749 | -0.01150379 | 0.06369816 | 0.003735009 | -0.01174726
|  |  | Линия 0,5 Q max |  | 0.02161131 | 0.004596494 | -0.008071122 |  | 0.02161131 | 0.004596494 | -0.008071122 | 0.04630379 | 0.004630498 | -0.01147375 | 0.065359 | 0.00448201 | -0.01179202
|  |  |  | 0 | 0.02212997 | 0.005362576 | -0.008136924 |  | 0.02212997 | 0.005362576 | -0.008136924 | 0.04605775 | 0.005402248 | -0.01166205 | 0.07201824 | 0.005229012 | -0.01189617
[5 empty] | 0.02323656 | 0.006128658 | -0.008149331 |  | 0.02323656 | 0.006128658 | -0.008149331 | 0.04683689 | 0.006173998 | -0.01168684 | 0.07272372 | 0.005976014 | -0.01179895
[5 empty] | 0.0243881 | 0.006894741 | -0.008213093 |  | 0.0243881 | 0.006894741 | -0.008213093 | 0.05063028 | 0.006945748 | -0.01158812 | 0.07773357 | 0.006723015 | -0.01194993
[5 empty] | 0.02364283 | 0.007660823 | -0.008168584 |  | 0.02364283 | 0.007660823 | -0.008168584 | 0.05158847 | 0.007717497 | -0.011668 | 0.07700853 | 0.007470017 | -0.01199897
[5 empty] | 0.02445025 | 0.008426905 | -0.008208445 |  | 0.02445025 | 0.008426905 | -0.008208445 | 0.05358085 | 0.008489247 | -0.01171521 | 0.07831928 | 0.008217019 | -0.01205051
Коэфф. Точки |  |  |  |  | 0.02615107 | 0.009192988 | -0.008182326 |  | 0.02615107 | 0.009192988 | -0.008182326 | 0.05229255 | 0.009260997 | -0.01173553 | 0.0810853 | 0.00896402 | -0.01209755
[5 empty] | 0.02565206 | 0.00995907 | -0.008263535 |  | 0.02565206 | 0.00995907 | -0.008263535 | 0.05318617 | 0.01003275 | -0.01160405 | 0.08378098 | 0.009711022 | -0.01213062
[5 empty] | 0.02634011 | 0.01072515 | -0.008195641 |  | 0.02634011 | 0.01072515 | -0.008195641 | 0.05529845 | 0.0108045 | -0.01171179 | 0.08026135 | 0.01045802 | -0.01201848
[5 empty] | 0.02653475 | 0.01149123 | -0.008193466 |  | 0.02653475 | 0.01149123 | -0.008193466 | 0.05528235 | 0.01157625 | -0.01177298 | 0.08659919 | 0.01120503 | -0.01201397
[5 empty] | 0.02771514 | 0.01225732 | -0.008268185 |  | 0.02771514 | 0.01225732 | -0.008268185 | 0.05792504 | 0.012348 | -0.01171037 | 0.08491948 | 0.01195203 | -0.01208768
[5 empty] | 0.0275799 | 0.0130234 | -0.008289435 |  | 0.0275799 | 0.0130234 | -0.008289435 | 0.0587314 | 0.01311975 | -0.01174385 | 0.08268505 | 0.01269903 | -0.01213966
[5 empty] | 0.0278682 | 0.01378948 | -0.008276186 |  | 0.0278682 | 0.01378948 | -0.008276186 | 0.0583967 | 0.0138915 | -0.01175186 | 0.08566267 | 0.01344603 | -0.01200868
[5 empty] | 0.02774528 | 0.01455556 | -0.008311359 |  | 0.02774528 | 0.01455556 | -0.008311359 | 0.05789663 | 0.01466324 | -0.01175903 | 0.08745722 | 0.01419303 | -0.01221748
[5 empty] | 0.02826141 | 0.01532165 | -0.008342078 |  | 0.02826141 | 0.01532165 | -0.008342078 | 0.05634232 | 0.01543499 | -0.01175605 | 0.08665177 | 0.01494003 | -0.01225574
[5 empty] | 0.02882895 | 0.01608773 | -0.008275458 |  | 0.02882895 | 0.01608773 | -0.008275458 | 0.05730473 | 0.01620674 | -0.01163514 | 0.08605407 | 0.01568704 | -0.01216327
[5 empty] | 0.02940463 | 0.01685381 | -0.008356462 |  | 0.02940463 | 0.01685381 | -0.008356462 | 0.05936311 | 0.01697849 | -0.01168354 | 0.08937537 | 0.01643404 | -0.0121249
[5 empty] | 0.02892529 | 0.01761989 | -0.008346937 |  | 0.02892529 | 0.01761989 | -0.008346937 | 0.05762774 | 0.01775024 | -0.01183224 | 0.08923821 | 0.01718104 | -0.01223226
[5 empty] | 0.02977909 | 0.01838598 | -0.008257702 |  | 0.02977909 | 0.01838598 | -0.008257702 | 0.05781506 | 0.01852199 | -0.01180338 | 0.08897268 | 0.01792804 | -0.0122896
[5 empty] | 0.0297403 | 0.01915206 | -0.008289961 |  | 0.0297403 | 0.01915206 | -0.008289961 | 0.05893267 | 0.01929374 | -0.01168259 | 0.09046418 | 0.01867504 | -0.01215815
[5 empty] | 0.02924409 | 0.01991814 | -0.008252695 |  | 0.02924409 | 0.01991814 | -0.008252695 | 0.06147573 | 0.02006549 | -0.0117702 | 0.08939668 | 0.01942204 | -0.01228756
[5 empty] | 0.03031669 | 0.02068422 | -0.008237433 |  | 0.03031669 | 0.02068422 | -0.008237433 | 0.06008258 | 0.02083724 | -0.01178948 | 0.09281206 | 0.02016905 | -0.0121078
[5 empty] | 0.02939146 | 0.0214503 | -0.008330745 |  | 0.02939146 | 0.0214503 | -0.008330745 | 0.06175077 | 0.02160899 | -0.01169942 | 0.09403134 | 0.02091605 | -0.01212229
[5 empty] | 0.030069 | 0.02221639 | -0.008229516 |  | 0.030069 | 0.02221639 | -0.008229516 | 0.06244192 | 0.02238074 | -0.01166315 | 0.09168362 | 0.02166305 | -0.01211064
[5 empty] | 0.03058672 | 0.02298247 | -0.008294197 |  | 0.03058672 | 0.02298247 | -0.008294197 | 0.0602902 | 0.02315249 | -0.01176603 | 0.0948312 | 0.02241005 | -0.01223999
[5 empty] | 0.03089433 | 0.02374855 | -0.008215958 |  | 0.03089433 | 0.02374855 | -0.008215958 | 0.06341035 | 0.02392424 | -0.01167907 | 0.09457359 | 0.02315705 | -0.01221224
[5 empty] | 0.03089347 | 0.02451463 | -0.007914862 |  | 0.03089347 | 0.02451463 | -0.007914862 | 0.06156383 | 0.02469599 | -0.01148855 | 0.09568776 | 0.02390405 | -0.01212188
[5 empty] | 0.0315038 | 0.02528072 | -0.007766238 |  | 0.0315038 | 0.02528072 | -0.007766238 | 0.06491955 | 0.02546774 | -0.01148881 | 0.09393137 | 0.02465106 | -0.01176896
[5 empty] | 0.03181353 | 0.0260468 | -0.007469799 |  | 0.03181353 | 0.0260468 | -0.007469799 | 0.06192931 | 0.02623949 | -0.01125124 | 0.09842461 | 0.02539806 | -0.0113891
[5 empty] | 0.03122768 | 0.02681288 | -0.007257302 |  | 0.03122768 | 0.02681288 | -0.007257302 | 0.06135774 | 0.02701124 | -0.0109264 | 0.09567954 | 0.02614506 | -0.01114406
[5 empty] | 0.03210893 | 0.02757896 | -0.006946888 |  | 0.03210893 | 0.02757896 | -0.006946888 | 0.06466962 | 0.02778299 | -0.01076493 | 0.09621492 | 0.02689206 | -0.01055443
[5 empty] | 0.03083698 | 0.02834504 | -0.006653289 |  | 0.03083698 | 0.02834504 | -0.006653289 | 0.06229105 | 0.02855474 | -0.01027373 | 0.09729906 | 0.02763906 | -0.009979947
[5 empty] | 0.03218778 | 0.02911113 | -0.006244251 |  | 0.03218778 | 0.02911113 | -0.006244251 | 0.06405927 | 0.02932649 | -0.009954179 | 0.09736596 | 0.02838606 | -0.009430858
[5 empty] | 0.03163212 | 0.02987721 | -0.005825917 |  | 0.03163212 | 0.02987721 | -0.005825917 | 0.06361539 | 0.03009824 | -0.009609696 | 0.0959212 | 0.02913307 | -0.008817675
[5 empty] | 0.03143146 | 0.03064329 | -0.005302087 |  | 0.03143146 | 0.03064329 | -0.005302087 | 0.06548664 | 0.03086999 | -0.009247397 | 0.1026417 | 0.02988007 | -0.008006063
[5 empty] | 0.03179339 | 0.03140937 | -0.004887282 |  | 0.03179339 | 0.03140937 | -0.004887282 | 0.06602233 | 0.03164174 | -0.008653944 | 0.09806042 | 0.03062707 | -0.007245553
[5 empty] | 0.03245748 | 0.03217546 | -0.004370623 |  | 0.03245748 | 0.03217546 | -0.004370623 | 0.06347041 | 0.03241349 | -0.008232484 | 0.0992042 | 0.03137407 | -0.00652906
[5 empty] | 0.0328229 | 0.03294154 | -0.003885574 |  | 0.0328229 | 0.03294154 | -0.003885574 | 0.06397134 | 0.03318524 | -0.007765057 | 0.09851163 | 0.03212107 | -0.005639251
[5 empty] | 0.03192072 | 0.03370762 | -0.003332607 |  | 0.03192072 | 0.03370762 | -0.003332607 | 0.06662935 | 0.03395699 | -0.007217906 | 0.1025175 | 0.03286808 | -0.004769642
[5 empty] | 0.03269221 | 0.0344737 | -0.002829259 |  | 0.03269221 | 0.0344737 | -0.002829259 | 0.06558678 | 0.03472874 | -0.006535089 | 0.1025043 | 0.03361508 | -0.003888059
[5 empty] | 0.03275702 | 0.03523979 | -0.002263862 |  | 0.03275702 | 0.03523979 | -0.002263862 | 0.06620416 | 0.03550049 | -0.005960324 | 0.1018761 | 0.03436208 | -0.00292695
[5 empty] | 0.03358208 | 0.03600587 | -0.00170531 |  | 0.03358208 | 0.03600587 | -0.00170531 | 0.06809707 | 0.03627224 | -0.00535997 | 0.1063891 | 0.03510908 | -0.001962467
[5 empty] | 0.03295741 | 0.03677195 | -0.001115344 |  | 0.03295741 | 0.03677195 | -0.001115344 | 0.06725085 | 0.03704399 | -0.004783883 | 0.1029733 | 0.03585608 | -0.00102196
[5 empty] | 0.03408486 | 0.03753803 | -0.0005438898 |  | 0.03408486 | 0.03753803 | -0.0005438898 | 0.06635272 | 0.03781574 | -0.00409535 | 0.1036056 | 0.03660308 | -4.114546e-05
[5 empty] | 0.03401755 | 0.03830411 | 4.416039e-05 |  | 0.03401755 | 0.03830411 | 4.416039e-05 | 0.06897369 | 0.03858749 | -0.003429396 | 0.1017394 | 0.03735009 | 0.0009330653
[5 empty] | 0.03352746 | 0.0390702 | 0.0006305221 |  | 0.03352746 | 0.0390702 | 0.0006305221 | 0.06945764 | 0.03935924 | -0.002800868 | 0.1025143 | 0.03809709 | 0.001917134
[5 empty] | 0.03428681 | 0.03983628 | 0.001207226 |  | 0.03428681 | 0.03983628 | 0.001207226 | 0.06672795 | 0.04013099 | -0.002114216 | 0.104837 | 0.03884409 | 0.002865573
[5 empty] | 0.03373595 | 0.04060236 | 0.001787555 |  | 0.03373595 | 0.04060236 | 0.001787555 | 0.06968769 | 0.04090274 | -0.001435794 | 0.1026616 | 0.03959109 | 0.003818943
[5 empty] | 0.03440403 | 0.04136844 | 0.002384218 |  | 0.03440403 | 0.04136844 | 0.002384218 | 0.06693904 | 0.04167449 | -0.0007330934 | 0.109547 | 0.04033809 | 0.004706406
[5 empty] | 0.03427063 | 0.04213453 | 0.002932713 |  | 0.03427063 | 0.04213453 | 0.002932713 | 0.07072336 | 0.04244624 | -3.317418e-05 | 0.1090083 | 0.04108509 | 0.005691882
[5 empty] | 0.03363565 | 0.04290061 | 0.003495861 |  | 0.03363565 | 0.04290061 | 0.003495861 | 0.06942462 | 0.04321799 | 0.0006656012 | 0.1094115 | 0.0418321 | 0.00658062
[5 empty] | 0.03389522 | 0.04366669 | 0.004005198 |  | 0.03389522 | 0.04366669 | 0.004005198 | 0.06745847 | 0.04398973 | 0.001367051 | 0.1084365 | 0.0425791 | 0.007419247
[5 empty] | 0.03418394 | 0.04443277 | 0.004577387 |  | 0.03418394 | 0.04443277 | 0.004577387 | 0.06805011 | 0.04476148 | 0.002071751 | 0.1111206 | 0.0433261 | 0.008187077
[5 empty] | 0.03360741 | 0.04519886 | 0.0051204 |  | 0.03360741 | 0.04519886 | 0.0051204 | 0.06755914 | 0.04553323 | 0.002775988 | 0.1057354 | 0.0440731 | 0.009026914
[5 empty] | 0.03501762 | 0.04596494 | 0.005521777 |  | 0.03501762 | 0.04596494 | 0.005521777 | 0.06961103 | 0.04630498 | 0.003465739 | 0.1111329 | 0.0448201 | 0.009643093
[5 empty] | 0.03429491 | 0.04673102 | 0.005984325 |  | 0.03429491 | 0.04673102 | 0.005984325 | 0.06895212 | 0.04707673 | 0.004144378 | 0.1106379 | 0.0455671 | 0.01025006
[5 empty] | 0.03538427 | 0.0474971 | 0.006487315 |  | 0.03538427 | 0.0474971 | 0.006487315 | 0.0691218 | 0.04784848 | 0.004791204 | 0.1098312 | 0.04631411 | 0.01098161
[5 empty] | 0.03432805 | 0.04826318 | 0.006850101 |  | 0.03432805 | 0.04826318 | 0.006850101 | 0.06976927 | 0.04862023 | 0.005453698 | 0.1059145 | 0.04706111 | 0.01147868
[5 empty] | 0.03446761 | 0.04902927 | 0.007275334 |  | 0.03446761 | 0.04902927 | 0.007275334 | 0.07076311 | 0.04939198 | 0.006074248 | 0.1112257 | 0.04780811 | 0.01203784
[5 empty] | 0.0342796 | 0.04979535 | 0.007555226 |  | 0.0342796 | 0.04979535 | 0.007555226 | 0.07097826 | 0.05016373 | 0.00672773 | 0.1054605 | 0.04855511 | 0.01232206
[5 empty] | 0.03413653 | 0.05056143 | 0.007990659 |  | 0.03413653 | 0.05056143 | 0.007990659 | 0.07109771 | 0.05093548 | 0.007282717 | 0.1075634 | 0.04930211 | 0.01251823
[5 empty] | 0.03406387 | 0.05132751 | 0.008171777 |  | 0.03406387 | 0.05132751 | 0.008171777 | 0.06930907 | 0.05170723 | 0.007937818 | 0.1108968 | 0.05004911 | 0.01283506
[5 empty] | 0.03523282 | 0.0520936 | 0.008420759 |  | 0.03523282 | 0.0520936 | 0.008420759 | 0.06910261 | 0.05247898 | 0.008540368 | 0.1091141 | 0.05079612 | 0.012965
[5 empty] | 0.03429964 | 0.05285968 | 0.008653777 |  | 0.03429964 | 0.05285968 | 0.008653777 | 0.0726712 | 0.05325073 | 0.009097082 | 0.1092217 | 0.05154312 | 0.01298289
[5 empty] | 0.03566104 | 0.05362576 | 0.008888184 |  | 0.03566104 | 0.05362576 | 0.008888184 | 0.07262758 | 0.05402248 | 0.009501971 | 0.1062005 | 0.05229012 | 0.01306707
[5 empty] | 0.03457082 | 0.05439184 | 0.008953024 |  | 0.03457082 | 0.05439184 | 0.008953024 | 0.07036136 | 0.05479423 | 0.01005126 | 0.1089539 | 0.05303712 | 0.0128617
[5 empty] | 0.03493633 | 0.05515793 | 0.008974215 |  | 0.03493633 | 0.05515793 | 0.008974215 | 0.0700346 | 0.05556598 | 0.01053661 | 0.1109103 | 0.05378412 | 0.01301057
[5 empty] | 0.03463035 | 0.05592401 | 0.008998946 |  | 0.03463035 | 0.05592401 | 0.008998946 | 0.07317897 | 0.05633773 | 0.01097895 | 0.1087305 | 0.05453112 | 0.01288359
[5 empty] | 0.03453387 | 0.05669009 | 0.008941688 |  | 0.03453387 | 0.05669009 | 0.008941688 | 0.07073035 | 0.05710948 | 0.01122539 | 0.1117144 | 0.05527813 | 0.01280103
[5 empty] | 0.03434896 | 0.05745617 | 0.008873878 |  | 0.03434896 | 0.05745617 | 0.008873878 | 0.07323952 | 0.05788123 | 0.01169807 | 0.1069013 | 0.05602513 | 0.01260752
[5 empty] | 0.03565519 | 0.05822225 | 0.008885557 |  | 0.03565519 | 0.05822225 | 0.008885557 | 0.07259157 | 0.05865298 | 0.01201859 | 0.1092977 | 0.05677213 | 0.01258603
[5 empty] | 0.03525115 | 0.05898834 | 0.008839614 |  | 0.03525115 | 0.05898834 | 0.008839614 | 0.072556 | 0.05942473 | 0.01218022 | 0.1080267 | 0.05751913 | 0.01240629
[5 empty] | 0.03554856 | 0.05975442 | 0.008841994 |  | 0.03554856 | 0.05975442 | 0.008841994 | 0.07011486 | 0.06019648 | 0.01252528 | 0.1103383 | 0.05826613 | 0.01238387
[5 empty] | 0.03467154 | 0.0605205 | 0.008582877 |  | 0.03467154 | 0.0605205 | 0.008582877 | 0.07407911 | 0.06096823 | 0.0126766 | 0.1061855 | 0.05901313 | 0.01225317
[5 empty] | 0.0346828 | 0.06128658 | 0.008493101 |  | 0.0346828 | 0.06128658 | 0.008493101 | 0.06979948 | 0.06173998 | 0.01276176 | 0.1108525 | 0.05976014 | 0.01200448
[5 empty] | 0.03448758 | 0.06205267 | 0.008419969 |  | 0.03448758 | 0.06205267 | 0.008419969 | 0.07423535 | 0.06251173 | 0.01300013 | 0.1105988 | 0.06050714 | 0.01197047
[5 empty] | 0.03532412 | 0.06281875 | 0.008367165 |  | 0.03532412 | 0.06281875 | 0.008367165 | 0.0720252 | 0.06328348 | 0.01290815 | 0.1080093 | 0.06125414 | 0.01176396
[5 empty] | 0.03415703 | 0.06358483 | 0.008209408 |  | 0.03415703 | 0.06358483 | 0.008209408 | 0.06991547 | 0.06405523 | 0.01295503 | 0.1073513 | 0.06200114 | 0.01161227
[5 empty] | 0.03420829 | 0.06435091 | 0.008003741 |  | 0.03420829 | 0.06435091 | 0.008003741 | 0.07304226 | 0.06482698 | 0.01294106 | 0.104825 | 0.06274814 | 0.01153401
[5 empty] | 0.0343163 | 0.065117 | 0.007919711 |  | 0.0343163 | 0.065117 | 0.007919711 | 0.07343447 | 0.06559873 | 0.01278772 | 0.1107862 | 0.06349514 | 0.0112876
[5 empty] | 0.03481967 | 0.06588308 | 0.007775998 |  | 0.03481967 | 0.06588308 | 0.007775998 | 0.07078155 | 0.06637048 | 0.01270534 | 0.1101129 | 0.06424215 | 0.01113794
[5 empty] | 0.03505798 | 0.06664916 | 0.007624878 |  | 0.03505798 | 0.06664916 | 0.007624878 | 0.06987907 | 0.06714223 | 0.01264542 | 0.1074301 | 0.06498915 | 0.01095386
[5 empty] | 0.03433825 | 0.06741524 | 0.007419244 |  | 0.03433825 | 0.06741524 | 0.007419244 | 0.07361233 | 0.06791398 | 0.01255173 | 0.1048516 | 0.06573615 | 0.01069671
[5 empty] | 0.03457226 | 0.06818132 | 0.007201592 |  | 0.03457226 | 0.06818132 | 0.007201592 | 0.07106021 | 0.06868573 | 0.01243852 | 0.1079602 | 0.06648315 | 0.01041614
[5 empty] | 0.03384946 | 0.06894741 | 0.006998071 |  | 0.03384946 | 0.06894741 | 0.006998071 | 0.07194492 | 0.06945748 | 0.01204124 | 0.1042297 | 0.06723015 | 0.01035105
[5 empty] | 0.03472125 | 0.06971349 | 0.006785796 |  | 0.03472125 | 0.06971349 | 0.006785796 | 0.07156109 | 0.07022923 | 0.01193619 | 0.1076856 | 0.06797716 | 0.01001046
[5 empty] | 0.03493209 | 0.07047957 | 0.006578851 |  | 0.03493209 | 0.07047957 | 0.006578851 | 0.06975397 | 0.07100098 | 0.01157505 | 0.1105631 | 0.06872416 | 0.00985832
[5 empty] | 0.03466877 | 0.07124565 | 0.006440194 |  | 0.03466877 | 0.07124565 | 0.006440194 | 0.07033968 | 0.07177273 | 0.01148128 | 0.11054 | 0.06947116 | 0.009656075
[5 empty] | 0.03477498 | 0.07201174 | 0.006222538 |  | 0.03477498 | 0.07201174 | 0.006222538 | 0.0736941 | 0.07254448 | 0.01114966 | 0.1064051 | 0.07021816 | 0.009413033
[5 empty] | 0.03356581 | 0.07277782 | 0.006118838 |  | 0.03356581 | 0.07277782 | 0.006118838 | 0.07362897 | 0.07331622 | 0.01098908 | 0.1069832 | 0.07096516 | 0.009155558
[5 empty] | 0.03371183 | 0.0735439 | 0.005877744 |  | 0.03371183 | 0.0735439 | 0.005877744 | 0.0734274 | 0.07408797 | 0.01060028 | 0.1086997 | 0.07171216 | 0.009073674
[5 empty] | 0.03436939 | 0.07430998 | 0.005725426 |  | 0.03436939 | 0.07430998 | 0.005725426 | 0.0704519 | 0.07485972 | 0.01031422 | 0.1057016 | 0.07245917 | 0.008808876
[5 empty] | 0.03465508 | 0.07507607 | 0.005523965 |  | 0.03465508 | 0.07507607 | 0.005523965 | 0.07248249 | 0.07563147 | 0.009915645 | 0.107054 | 0.07320617 | 0.008568749
[5 empty] | 0.03386433 | 0.07584215 | 0.005354447 |  | 0.03386433 | 0.07584215 | 0.005354447 | 0.07235978 | 0.07640322 | 0.009775423 | 0.1068336 | 0.07395317 | 0.008321331
[5 empty] | 0.03318284 | 0.07660823 | 0.005113366 |  | 0.03318284 | 0.07660823 | 0.005113366 | 0.07261031 | 0.07717497 | 0.009373146 | 0.1028687 | 0.07470017 | 0.008082659
[5 empty] | 0.03457284 | 0.07737431 | 0.005030891 |  | 0.03457284 | 0.07737431 | 0.005030891 | 0.07290167 | 0.07794672 | 0.009057197 | 0.1037845 | 0.07544717 | 0.007935516
[5 empty] | 0.03358855 | 0.07814039 | 0.004851025 |  | 0.03358855 | 0.07814039 | 0.004851025 | 0.07217132 | 0.07871847 | 0.008753846 | 0.1073673 | 0.07619417 | 0.007780861
[5 empty] | 0.03291489 | 0.07890648 | 0.004689296 |  | 0.03291489 | 0.07890648 | 0.004689296 | 0.07334118 | 0.07949022 | 0.008534561 | 0.1072431 | 0.07694118 | 0.007602684
[5 empty] | 0.03419964 | 0.07967256 | 0.004556976 |  | 0.03419964 | 0.07967256 | 0.004556976 | 0.06986158 | 0.08026197 | 0.008272624 | 0.1080772 | 0.07768818 | 0.007381653
[5 empty] | 0.03420279 | 0.08043864 | 0.004366784 |  | 0.03420279 | 0.08043864 | 0.004366784 | 0.07290459 | 0.08103372 | 0.007867278 | 0.107166 | 0.07843518 | 0.007142078
[5 empty] | 0.03277697 | 0.08120472 | 0.004318694 |  | 0.03277697 | 0.08120472 | 0.004318694 | 0.06920001 | 0.08180547 | 0.007573688 | 0.106609 | 0.07918218 | 0.006886489
[5 empty] | 0.03399112 | 0.08197081 | 0.004197636 |  | 0.03399112 | 0.08197081 | 0.004197636 | 0.07075416 | 0.08257722 | 0.007434591 | 0.1018233 | 0.07992918 | 0.006781876
[5 empty] | 0.03383524 | 0.08273689 | 0.004094257 |  | 0.03383524 | 0.08273689 | 0.004094257 | 0.06929986 | 0.08334897 | 0.00716631 | 0.1051003 | 0.08067618 | 0.006658108
[5 empty] | 0.03287105 | 0.08350297 | 0.003978069 |  | 0.03287105 | 0.08350297 | 0.003978069 | 0.071266 | 0.08412072 | 0.006890313 | 0.1042559 | 0.08142319 | 0.006415412
[5 empty] | 0.03274132 | 0.08426905 | 0.003880259 |  | 0.03274132 | 0.08426905 | 0.003880259 | 0.06876904 | 0.08489247 | 0.006619554 | 0.1016371 | 0.08217019 | 0.006285938
[5 empty] | 0.03371892 | 0.08503513 | 0.003872986 |  | 0.03371892 | 0.08503513 | 0.003872986 | 0.07074962 | 0.08566422 | 0.006454346 | 0.1028841 | 0.08291719 | 0.006081381
[5 empty] | 0.03352273 | 0.08580122 | 0.003804874 |  | 0.03352273 | 0.08580122 | 0.003804874 | 0.06835907 | 0.08643597 | 0.006373915 | 0.1024278 | 0.08366419 | 0.005980655
[5 empty] | 0.03368459 | 0.0865673 | 0.003780379 |  | 0.03368459 | 0.0865673 | 0.003780379 | 0.06830407 | 0.08720772 | 0.006219482 | 0.106788 | 0.08441119 | 0.00584686
[5 empty] | 0.0327589 | 0.08733338 | 0.003760093 |  | 0.0327589 | 0.08733338 | 0.003760093 | 0.06987643 | 0.08797947 | 0.006097655 | 0.1038146 | 0.08515819 | 0.005738474
[5 empty] | 0.03267136 | 0.08809946 | 0.003782117 |  | 0.03267136 | 0.08809946 | 0.003782117 | 0.07058544 | 0.08875122 | 0.00592373 | 0.1061511 | 0.0859052 | 0.005665436
[5 empty] | 0.03238883 | 0.08886555 | 0.003796765 |  | 0.03238883 | 0.08886555 | 0.003796765 | 0.07115866 | 0.08952297 | 0.005892117 | 0.1009869 | 0.0866522 | 0.005559532
[5 empty] | 0.03323745 | 0.08963163 | 0.003777845 |  | 0.03323745 | 0.08963163 | 0.003777845 | 0.06820843 | 0.09029472 | 0.005910386 | 0.1026498 | 0.0873992 | 0.005457958
[5 empty] | 0.03198662 | 0.09039771 | 0.003841489 |  | 0.03198662 | 0.09039771 | 0.003841489 | 0.0695611 | 0.09106647 | 0.005859285 | 0.1063246 | 0.0881462 | 0.005370209
[5 empty] | 0.03232198 | 0.09116379 | 0.00386168 |  | 0.03232198 | 0.09116379 | 0.00386168 | 0.07153084 | 0.09183822 | 0.005883804 | 0.106217 | 0.0888932 | 0.005334155
[5 empty] | 0.03280192 | 0.09192988 | 0.003954426 |  | 0.03280192 | 0.09192988 | 0.003954426 | 0.06835236 | 0.09260997 | 0.006049862 | 0.1022267 | 0.0896402 | 0.005300094
[5 empty] | 0.03291458 | 0.09269596 | 0.003997625 |  | 0.03291458 | 0.09269596 | 0.003997625 | 0.06695689 | 0.09338172 | 0.006156998 | 0.1023683 | 0.09038721 | 0.005329675
[5 empty] | 0.03237284 | 0.09346204 | 0.004101522 |  | 0.03237284 | 0.09346204 | 0.004101522 | 0.06708368 | 0.09415347 | 0.006202206 | 0.1034267 | 0.09113421 | 0.005236187
[5 empty] | 0.03264474 | 0.09422812 | 0.004167777 |  | 0.03264474 | 0.09422812 | 0.004167777 | 0.06936353 | 0.09492522 | 0.006459044 | 0.1007777 | 0.09188121 | 0.00531919
[5 empty] | 0.03226384 | 0.0949942 | 0.004258821 |  | 0.03226384 | 0.0949942 | 0.004258821 | 0.06720966 | 0.09569697 | 0.006538269 | 0.1026982 | 0.09262821 | 0.005311663
[5 empty] | 0.03195558 | 0.09576029 | 0.004424949 |  | 0.03195558 | 0.09576029 | 0.004424949 | 0.06770598 | 0.09646872 | 0.006724165 | 0.1020347 | 0.09337521 | 0.005340839
[5 empty] | 0.03272927 | 0.09652637 | 0.004492661 |  | 0.03272927 | 0.09652637 | 0.004492661 | 0.06566083 | 0.09724047 | 0.006979095 | 0.09854617 | 0.09412221 | 0.005431619
[5 empty] | 0.03158985 | 0.09729245 | 0.004587542 |  | 0.03158985 | 0.09729245 | 0.004587542 | 0.06670032 | 0.09801222 | 0.007227367 | 0.09825081 | 0.09486922 | 0.00542845
[5 empty] | 0.03117215 | 0.09805853 | 0.004776151 |  | 0.03117215 | 0.09805853 | 0.004776151 | 0.06236201 | 0.09878397 | 0.007425474 | 0.1038133 | 0.09561622 | 0.005533989
[5 empty] | 0.03191535 | 0.09882462 | 0.004875199 |  | 0.03191535 | 0.09882462 | 0.004875199 | 0.06439249 | 0.09955572 | 0.007685622 | 0.1025118 | 0.09636322 | 0.005688641
[5 empty] | 0.03096554 | 0.0995907 | 0.005040541 |  | 0.03096554 | 0.0995907 | 0.005040541 | 0.06073535 | 0.1003275 | 0.007868921 | 0.1016942 | 0.09711022 | 0.005788479
[5 empty] | 0.03124904 | 0.1003568 | 0.005150769 |  | 0.03124904 | 0.1003568 | 0.005150769 | 0.06079174 | 0.1010992 | 0.00818009 | 0.1012548 | 0.09785722 | 0.005858165
[5 empty] | 0.03071695 | 0.1011229 | 0.005284798 |  | 0.03071695 | 0.1011229 | 0.005284798 | 0.06009644 | 0.101871 | 0.00826625 | 0.0980405 | 0.09860423 | 0.006038051
[5 empty] | 0.03208179 | 0.1018889 | 0.005424225 |  | 0.03208179 | 0.1018889 | 0.005424225 | 0.06005947 | 0.1026427 | 0.008564648 | 0.1002145 | 0.09935123 | 0.006123747
[5 empty] | 0.0309164 | 0.102655 | 0.005467617 |  | 0.0309164 | 0.102655 | 0.005467617 | 0.0620541 | 0.1034145 | 0.008673379 | 0.09919522 | 0.1000982 | 0.006233932
[5 empty] | 0.03176711 | 0.1034211 | 0.005628918 |  | 0.03176711 | 0.1034211 | 0.005628918 | 0.06118947 | 0.1041862 | 0.008974659 | 0.0968783 | 0.1008452 | 0.006406164
[5 empty] | 0.03156277 | 0.1041872 | 0.005778893 |  | 0.03156277 | 0.1041872 | 0.005778893 | 0.06038646 | 0.104958 | 0.009168401 | 0.09592126 | 0.1015922 | 0.006614668
[5 empty] | 0.03130333 | 0.1049533 | 0.00592076 |  | 0.03130333 | 0.1049533 | 0.00592076 | 0.06003236 | 0.1057297 | 0.009267321 | 0.09953083 | 0.1023392 | 0.006684862
[5 empty] | 0.03013205 | 0.1057194 | 0.006093752 |  | 0.03013205 | 0.1057194 | 0.006093752 | 0.05854909 | 0.1065015 | 0.009424359 | 0.1007592 | 0.1030862 | 0.006878671
[5 empty] | 0.03041099 | 0.1064854 | 0.006128007 |  | 0.03041099 | 0.1064854 | 0.006128007 | 0.05912787 | 0.1072732 | 0.009486248 | 0.1005883 | 0.1038332 | 0.007024463
[5 empty] | 0.03105426 | 0.1072515 | 0.006325998 |  | 0.03105426 | 0.1072515 | 0.006325998 | 0.06057663 | 0.108045 | 0.009534176 | 0.09790893 | 0.1045802 | 0.00731253
[5 empty] | 0.03109385 | 0.1080176 | 0.006357343 |  | 0.03109385 | 0.1080176 | 0.006357343 | 0.0593349 | 0.1088167 | 0.00964737 | 0.09804718 | 0.1053272 | 0.007389155
[5 empty] | 0.0301295 | 0.1087837 | 0.00646021 |  | 0.0301295 | 0.1087837 | 0.00646021 | 0.05655306 | 0.1095885 | 0.009758507 | 0.09991935 | 0.1060742 | 0.007522953
[5 empty] | 0.03050497 | 0.1095498 | 0.00657322 |  | 0.03050497 | 0.1095498 | 0.00657322 | 0.05952789 | 0.1103602 | 0.009770036 | 0.0952974 | 0.1068212 | 0.007780244
[5 empty] | 0.03048101 | 0.1103159 | 0.006715102 |  | 0.03048101 | 0.1103159 | 0.006715102 | 0.05896026 | 0.111132 | 0.009972233 | 0.09775491 | 0.1075682 | 0.007949226
[5 empty] | 0.03039621 | 0.1110819 | 0.00683634 |  | 0.03039621 | 0.1110819 | 0.00683634 | 0.05633322 | 0.1119037 | 0.01009665 | 0.09896033 | 0.1083152 | 0.008195227
[5 empty] | 0.03004254 | 0.111848 | 0.006893744 |  | 0.03004254 | 0.111848 | 0.006893744 | 0.05737378 | 0.1126755 | 0.01015625 | 0.09874465 | 0.1090622 | 0.008347355
[5 empty] | 0.02996582 | 0.1126141 | 0.006926983 |  | 0.02996582 | 0.1126141 | 0.006926983 | 0.05614715 | 0.1134472 | 0.01013902 | 0.09897929 | 0.1098093 | 0.008414992
[5 empty] | 0.02941103 | 0.1133802 | 0.006960147 |  | 0.02941103 | 0.1133802 | 0.006960147 | 0.05623362 | 0.114219 | 0.01036741 | 0.09710754 | 0.1105563 | 0.008597955
[5 empty] | 0.0305052 | 0.1141463 | 0.007062313 |  | 0.0305052 | 0.1141463 | 0.007062313 | 0.05669602 | 0.1149907 | 0.01043017 | 0.09227294 | 0.1113033 | 0.008771467
[5 empty] | 0.02971947 | 0.1149123 | 0.007182706 |  | 0.02971947 | 0.1149123 | 0.007182706 | 0.05942532 | 0.1157625 | 0.01038166 | 0.09151781 | 0.1120503 | 0.008919157
[5 empty] | 0.02943839 | 0.1156784 | 0.007112963 |  | 0.02943839 | 0.1156784 | 0.007112963 | 0.05766652 | 0.1165342 | 0.01057303 | 0.09589968 | 0.1127973 | 0.009100002
[5 empty] | 0.02940538 | 0.1164445 | 0.007175203 |  | 0.02940538 | 0.1164445 | 0.007175203 | 0.05915077 | 0.117306 | 0.01055965 | 0.09759259 | 0.1135443 | 0.009156316
[5 empty] | 0.03050485 | 0.1172106 | 0.007304274 |  | 0.03050485 | 0.1172106 | 0.007304274 | 0.05895394 | 0.1180777 | 0.01064254 | 0.0946785 | 0.1142913 | 0.00940772
[5 empty] | 0.03007322 | 0.1179767 | 0.00735387 |  | 0.03007322 | 0.1179767 | 0.00735387 | 0.05572867 | 0.1188495 | 0.0109171 | 0.09600023 | 0.1150383 | 0.009559283
[5 empty] | 0.02990527 | 0.1187428 | 0.007482302 |  | 0.02990527 | 0.1187428 | 0.007482302 | 0.05673996 | 0.1196212 | 0.01092532 | 0.09667268 | 0.1157853 | 0.009588228
[5 empty] | 0.02992879 | 0.1195088 | 0.007542546 |  | 0.02992879 | 0.1195088 | 0.007542546 | 0.05710928 | 0.120393 | 0.01091485 | 0.08980325 | 0.1165323 | 0.009722585
[5 empty] | 0.02906248 | 0.1202749 | 0.007569104 |  | 0.02906248 | 0.1202749 | 0.007569104 | 0.05762519 | 0.1211647 | 0.01098717 | 0.09206623 | 0.1172793 | 0.00971269
[5 empty] | 0.02965114 | 0.121041 | 0.007613639 |  | 0.02965114 | 0.121041 | 0.007613639 | 0.05557205 | 0.1219365 | 0.01122777 | 0.09018155 | 0.1180263 | 0.009832441
[5 empty] | 0.0294616 | 0.1218071 | 0.00774251 |  | 0.0294616 | 0.1218071 | 0.00774251 | 0.05760425 | 0.1227082 | 0.0111921 | 0.09298788 | 0.1187733 | 0.00987642
[5 empty] | 0.02896352 | 0.1225732 | 0.007700393 |  | 0.02896352 | 0.1225732 | 0.007700393 | 0.05580426 | 0.12348 | 0.01119774 | 0.09148127 | 0.1195203 | 0.01015223
[5 empty] | 0.02875975 | 0.1233392 | 0.007804059 |  | 0.02875975 | 0.1233392 | 0.007804059 | 0.05804565 | 0.1242517 | 0.01128883 | 0.09390589 | 0.1202673 | 0.01009289
[5 empty] | 0.02871505 | 0.1241053 | 0.007881924 |  | 0.02871505 | 0.1241053 | 0.007881924 | 0.05600137 | 0.1250235 | 0.01144651 | 0.09199097 | 0.1210143 | 0.01023184
[5 empty] | 0.02961221 | 0.1248714 | 0.007893877 |  | 0.02961221 | 0.1248714 | 0.007893877 | 0.05803778 | 0.1257952 | 0.0115232 | 0.09072706 | 0.1217613 | 0.01033482
[5 empty] | 0.02929907 | 0.1256375 | 0.008035804 |  | 0.02929907 | 0.1256375 | 0.008035804 | 0.05837778 | 0.126567 | 0.01153123 | 0.08769271 | 0.1225083 | 0.0103186
[5 empty] | 0.02893947 | 0.1264036 | 0.007953079 |  | 0.02893947 | 0.1264036 | 0.007953079 | 0.05607095 | 0.1273387 | 0.01179175 | 0.0885454 | 0.1232553 | 0.01051086
[5 empty] | 0.02824941 | 0.1271697 | 0.008115411 |  | 0.02824941 | 0.1271697 | 0.008115411 | 0.0582348 | 0.1281105 | 0.01170291 | 0.08973684 | 0.1240023 | 0.01067548
[5 empty] | 0.02928025 | 0.1279357 | 0.008128182 |  | 0.02928025 | 0.1279357 | 0.008128182 | 0.05485698 | 0.1288822 | 0.01178332 | 0.08803615 | 0.1247493 | 0.01058548
[5 empty] | 0.02853682 | 0.1287018 | 0.008106909 |  | 0.02853682 | 0.1287018 | 0.008106909 | 0.05834654 | 0.129654 | 0.01193012 | 0.08677969 | 0.1254963 | 0.01076387
[5 empty] | 0.02887398 | 0.1294679 | 0.008253403 |  | 0.02887398 | 0.1294679 | 0.008253403 | 0.05524213 | 0.1304257 | 0.01193043 | 0.08681507 | 0.1262433 | 0.01082793
[5 empty] | 0.02884133 | 0.130234 | 0.008223849 |  | 0.02884133 | 0.130234 | 0.008223849 | 0.05807195 | 0.1311975 | 0.01207147 | 0.09115796 | 0.1269903 | 0.01088417
[5 empty] | 0.02829812 | 0.1310001 | 0.008259091 |  | 0.02829812 | 0.1310001 | 0.008259091 | 0.05550928 | 0.1319692 | 0.01208243 | 0.08712245 | 0.1277373 | 0.01107983
[5 empty] | 0.02879366 | 0.1317662 | 0.008315061 |  | 0.02879366 | 0.1317662 | 0.008315061 | 0.0572255 | 0.132741 | 0.01215919 | 0.08895187 | 0.1284843 | 0.01100018
[5 empty] | 0.0293127 | 0.1325322 | 0.008408149 |  | 0.0293127 | 0.1325322 | 0.008408149 | 0.05793056 | 0.1335127 | 0.01209897 | 0.08817272 | 0.1292313 | 0.01111582
[5 empty] | 0.02771267 | 0.1332983 | 0.008457544 |  | 0.02771267 | 0.1332983 | 0.008457544 | 0.05531211 | 0.1342845 | 0.01233991 | 0.08763136 | 0.1299783 | 0.01130055
[5 empty] | 0.02897027 | 0.1340644 | 0.008505981 |  | 0.02897027 | 0.1340644 | 0.008505981 | 0.05851871 | 0.1350562 | 0.01225441 | 0.08888126 | 0.1307253 | 0.01127624
[5 empty] | 0.02856529 | 0.1348305 | 0.008578303 |  | 0.02856529 | 0.1348305 | 0.008578303 | 0.05846402 | 0.135828 | 0.01243302 | 0.08776608 | 0.1314723 | 0.01136558
[5 empty] | 0.02888213 | 0.1355966 | 0.008635214 |  | 0.02888213 | 0.1355966 | 0.008635214 | 0.05545924 | 0.1365997 | 0.01237856 | 0.08574186 | 0.1322193 | 0.01152612
[5 empty] | 0.02798602 | 0.1363626 | 0.008672113 |  | 0.02798602 | 0.1363626 | 0.008672113 | 0.05485088 | 0.1373715 | 0.01238992 | 0.08803466 | 0.1329663 | 0.01157918
[5 empty] | 0.02810872 | 0.1371287 | 0.008657319 |  | 0.02810872 | 0.1371287 | 0.008657319 | 0.05787594 | 0.1381432 | 0.01247418 | 0.08416107 | 0.1337133 | 0.01169802
[5 empty] | 0.02766133 | 0.1378948 | 0.008730129 |  | 0.02766133 | 0.1378948 | 0.008730129 | 0.05675463 | 0.138915 | 0.01269119 | 0.08513894 | 0.1344603 | 0.01175885
[5 empty] | 0.02809031 | 0.1386609 | 0.008810884 |  | 0.02809031 | 0.1386609 | 0.008810884 | 0.05491307 | 0.1396867 | 0.01265143 | 0.08729188 | 0.1352073 | 0.01180524
[5 empty] | 0.02769969 | 0.139427 | 0.008765371 |  | 0.02769969 | 0.139427 | 0.008765371 | 0.05515678 | 0.1404585 | 0.01273175 | 0.08268873 | 0.1359543 | 0.01183576
[5 empty] | 0.02757568 | 0.1401931 | 0.008897154 |  | 0.02757568 | 0.1401931 | 0.008897154 | 0.05756749 | 0.1412302 | 0.0127531 | 0.08292659 | 0.1367013 | 0.01184539
[5 empty] | 0.02813115 | 0.1409591 | 0.008952757 |  | 0.02813115 | 0.1409591 | 0.008952757 | 0.05496788 | 0.142002 | 0.01271237 | 0.08487457 | 0.1374483 | 0.01191028
[5 empty] | 0.02722924 | 0.1417252 | 0.008889126 |  | 0.02722924 | 0.1417252 | 0.008889126 | 0.0552365 | 0.1427737 | 0.01284007 | 0.08397061 | 0.1381953 | 0.01191719
[5 empty] | 0.02732636 | 0.1424913 | 0.009042606 |  | 0.02732636 | 0.1424913 | 0.009042606 | 0.05721787 | 0.1435455 | 0.0127587 | 0.08812462 | 0.1389423 | 0.0120488
[5 empty] | 0.02832743 | 0.1432574 | 0.009073036 |  | 0.02832743 | 0.1432574 | 0.009073036 | 0.05668508 | 0.1443172 | 0.01286954 | 0.0835386 | 0.1396893 | 0.01209942
[5 empty] | 0.02805989 | 0.1440235 | 0.009053217 |  | 0.02805989 | 0.1440235 | 0.009053217 | 0.05648365 | 0.145089 | 0.01286015 | 0.08136706 | 0.1404363 | 0.01227275
[5 empty] | 0.0275369 | 0.1447896 | 0.009040733 |  | 0.0275369 | 0.1447896 | 0.009040733 | 0.05428413 | 0.1458607 | 0.01291528 | 0.08738376 | 0.1411833 | 0.01227147
[5 empty] | 0.02828251 | 0.1455556 | 0.00915866 |  | 0.02828251 | 0.1455556 | 0.00915866 | 0.05800213 | 0.1466324 | 0.01291263 | 0.08544609 | 0.1419303 | 0.01232089
[5 empty] | 0.02817365 | 0.1463217 | 0.009049071 |  | 0.02817365 | 0.1463217 | 0.009049071 | 0.0575782 | 0.1474042 | 0.01297086 | 0.08511244 | 0.1426773 | 0.01246126
[5 empty] | 0.02826781 | 0.1470878 | 0.009202082 |  | 0.02826781 | 0.1470878 | 0.009202082 | 0.05635192 | 0.1481759 | 0.01298012 | 0.08197967 | 0.1434243 | 0.01253726
[5 empty] | 0.02711311 | 0.1478539 | 0.009131901 |  | 0.02711311 | 0.1478539 | 0.009131901 | 0.05500348 | 0.1489477 | 0.01293628 | 0.08471286 | 0.1441713 | 0.01255678
[5 empty] | 0.02745023 | 0.14862 | 0.009271632 |  | 0.02745023 | 0.14862 | 0.009271632 | 0.05608836 | 0.1497194 | 0.01293133 | 0.08527875 | 0.1449183 | 0.01242276
[5 empty] | 0.0281138 | 0.149386 | 0.00918778 |  | 0.0281138 | 0.149386 | 0.00918778 | 0.05523737 | 0.1504912 | 0.01299657 | 0.08118887 | 0.1456653 | 0.01258698
[5 empty] | 0.02752201 | 0.1501521 | 0.009295344 |  | 0.02752201 | 0.1501521 | 0.009295344 | 0.05809718 | 0.1512629 | 0.01288632 | 0.08477971 | 0.1464123 | 0.01269467
[5 empty] | 0.02785392 | 0.1509182 | 0.009280148 |  | 0.02785392 | 0.1509182 | 0.009280148 | 0.05463176 | 0.1520347 | 0.01309993 | 0.08258872 | 0.1471593 | 0.01264905
[5 empty] | 0.02709449 | 0.1516843 | 0.009216712 |  | 0.02709449 | 0.1516843 | 0.009216712 | 0.05506253 | 0.1528064 | 0.01290228 | 0.08169474 | 0.1479063 | 0.01278232
[5 empty] | 0.02742851 | 0.1524504 | 0.00932077152 |  | 0.02742851 | 0.1524504 | 0.00932077152 | 0.05652498 | 0.1535782 | 0.01292837442 | 0.07947638 | 0.1486533 | 0.01268247812