## 1
Общество с ограниченной ответственностью "Инженерная геология" (ООО "ИнжГео") | [10 empty] | Общество с ограниченной ответственностью "Инженерная геология" (ООО "ИнжГео")
Юр. адрес: 117279, г. Москва, ул. Миклухо-Маклая, 36 а, этаж 5, пом. XXIII к. 76-84 | [10 empty] | Юр. адрес: 117279, г. Москва, ул. Миклухо-Маклая, 36 а, этаж 5, пом. XXIII к. 76-84 | [9 empty] | нагр |  |  | X0 | Y0 | R |  | нагр |  |  |  | X0 | Y0 | R | нагр |  |  |  | X0 | Y0 | R |  | нагр |  |  |  | X0 | Y0 | R
Телефон/факс +7 (495) 132-30-00, Адрес электронной почты inbox@inj-geo.ru | [10 empty] | Телефон/факс +7 (495) 132-30-00, Адрес электронной почты inbox@inj-geo.ru | [13 empty] | 0 | [7 empty] | 0 | [6 empty] | 0 | [7 empty] | 0
[21 empty] | девиатор | [6 empty] | девиатор | [6 empty] | девиатор | [7 empty] | девиатор
Испытательная лаборатория ООО «ИнжГео» | [10 empty] | Испытательная лаборатория ООО «ИнжГео» | [9 empty] | x0 | Угол | X | Y |  |  |  | x0 |  | Угол | X | Y |  |  | x0 |  | Угол | X | Y |  |  |  | x0 |  | Угол | X | Y
Адрес места осуществления деятельности лаборатории: г. Москва, просп. Вернадского, д. 51, стр. 1 | [10 empty] | Адрес места осуществления деятельности лаборатории: г. Москва, просп. Вернадского, д. 51, стр. 1 | [10 empty] | 0 | [7 empty] | 0 | [6 empty] | 0 | [7 empty] | 0
Телефон +7(910)4557682, E-mail: slg85@mail.ru | [10 empty] | Телефон +7(910)4557682, E-mail: slg85@mail.ru | [10 empty] | 5 | [7 empty] | 5 | [6 empty] | 5 | [7 empty] | 5
[22 empty] | 10 | [7 empty] | 10 | [6 empty] | 10 | [7 empty] | 10
Протокол испытаний № 13-63/23 от 21-11-2022 | [21 empty] | 15 | [7 empty] | 15 | [6 empty] | 15 | [7 empty] | 15
Наименование и адрес заказчика: Переход трубопровода через р. Енисей | [21 empty] | 20 | [7 empty] | 20 | [6 empty] | 20 | [7 empty] | 20
Наименование объекта: ООО Регионстрой | [21 empty] | 25 | [7 empty] | 25 | [6 empty] | 25 | [7 empty] | 25
Наименование используемого метода/методики: ГОСТ 12248.4-2020 | [21 empty] | 30 | [7 empty] | 30 | [6 empty] | 30 | [7 empty] | 30
Условия проведения испытания: температура окружающей среды (18 - 25)0С, влажность воздуха (40 - 75)% | [21 empty] | 35 | [7 empty] | 35 | [6 empty] | 35 | [7 empty] | 35
Дата получение объекта подлежащего испытаниям: 25.10.2022 | [21 empty] | 40 | [7 empty] | 40 | [6 empty] | 40 | [7 empty] | 40
Дата испытания: 25.10.2022-19.11.2023 | [21 empty] | 45 | [7 empty] | 45 | [6 empty] | 45 | [7 empty] | 45
Испытание грунтов методом трехосного сжатия | [10 empty] | Испытание грунтов методом трехосного сжатия | [10 empty] | 50 | [7 empty] | 50 | [6 empty] | 50 | [7 empty] | 50
Лабораторный номер: |  | 1058 | [5 empty] | We, % = | 0.322890956 |  | Лабораторный номер: | [6 empty] | We, % = |  |  |  | 55 | [7 empty] | 55 | [6 empty] | 55 | [7 empty] | 55
Номер скважины: |  | BH-032 | [5 empty] | ρ, г/см3 = |  |  | Номер скважины: | [6 empty] | ρ, г/см3 = |  |  |  | 60 | [7 empty] | 60 | [6 empty] | 60 | [7 empty] | 60
Глубина отбора, м: |  | 0.9 | [5 empty] | ρs, г/см3 = | 2.72 |  | Глубина отбора, м: | [6 empty] | ρs, г/см3 = |  |  |  | 65 | [7 empty] | 65 | [6 empty] | 65 | [7 empty] | 65
Наименование грунта: |  | Суглинок, после оттаивания текучепластичный, легкий песчанистый | [5 empty] | e, д.е. = |  |  | Наименование грунта: | [6 empty] | e, д.е. = |  |  |  | 70 | [7 empty] | 70 | [6 empty] | 70 | [7 empty] | 70
Схема проведения опыта: |  | КД | [5 empty] | IL, д.е. = | 0.892 |  | Схема проведения опыта: | [6 empty] | IL, д.е. = |  |  |  | 75 | [7 empty] | 75 | [6 empty] | 75 | [7 empty] | 75
Результаты испытаний | [10 empty] | Результаты испытаний | [10 empty] | 80 | [7 empty] | 80 | [6 empty] | 80 | [7 empty] | 80
[22 empty] | 85 | [7 empty] | 85 | [6 empty] | 85 | [7 empty] | 85
[22 empty] | 90 | [7 empty] | 90 | [6 empty] | 90 | [7 empty] | 90
[22 empty] | 95 | [7 empty] | 95 | [6 empty] | 95 | [7 empty] | 95
[22 empty] | 100 | [7 empty] | 100 | [6 empty] | 100 | [7 empty] | 100
[22 empty] | 105 | [7 empty] | 105 | [6 empty] | 105 | [7 empty] | 105
[22 empty] | 110 | [7 empty] | 110 | [6 empty] | 110 | [7 empty] | 110
[22 empty] | 115 | [7 empty] | 115 | [6 empty] | 115 | [7 empty] | 115
[22 empty] | 120 | [7 empty] | 120 | [6 empty] | 120 | [7 empty] | 120
[22 empty] | 125 | [7 empty] | 125 | [6 empty] | 125 | [7 empty] | 125
[22 empty] | 130 | [7 empty] | 130 | [6 empty] | 130 | [7 empty] | 130
[22 empty] | 135 | [7 empty] | 135 | [6 empty] | 135 | [7 empty] | 135
[22 empty] | 140 | [7 empty] | 140 | [6 empty] | 140 | [7 empty] | 140
[22 empty] | 145 | [7 empty] | 145 | [6 empty] | 145 | [7 empty] | 145
[22 empty] | 150 | [7 empty] | 150 | [6 empty] | 150 | [7 empty] | 150
[22 empty] | 155 | [7 empty] | 155 | [6 empty] | 155 | [7 empty] | 155
[22 empty] | 160 | [7 empty] | 160 | [6 empty] | 160 | [7 empty] | 160
[22 empty] | 165 | [7 empty] | 165 | [6 empty] | 165 | [7 empty] | 165
[22 empty] | 170 | [7 empty] | 170 | [6 empty] | 170 | [7 empty] | 170
[22 empty] | 175 | [7 empty] | 175 | [6 empty] | 175 | [7 empty] | 175
[22 empty] | 180 | [7 empty] | 180 | [6 empty] | 180 | [7 empty] | 180
[13 empty] | Давление в камере, Мпа σ3 | Вертикальная нагрузка, Мпа σ1 | Поровое давление, Мпа u
[13 empty] | 0.05 | 0.08493633 | [5 empty] | 1 | [6 empty] | σ3,кПа | σ1,кПа | u, кПа |  |  |  | 4
[13 empty] | 0.15 | 0.2220252 | [27 empty] | δ3, Мпа | δ1-δ3, МПа | δ1, МПа | δ1, КПа
[13 empty] | 0.25 | 0.3591141 | [21 empty] | С, МПа:
φ, град:
E, Мпа
[27 empty] | x | 0
[27 empty] | y |  |  |  | С, кПа | φ,°
Эффективные значения угла внутреннего трения и удельного сцепления ϕ', С'
[13 empty] | ϕ', град. = | 9
[13 empty] | С', МПа = | 0.007
|  | K0, д.е. | 0.8435655 | Эффективное напряжение, Мпа: |  |  |  |  | 0.04217828
|  | Модуль деформации E0, МПа: |  | Точки нахождения модуля Е0, Мпа (полное напряжение): |  |  |  |  | 0.04217828 | 0.04968959
|  | Модуль деформации E50, МПа: |  | qmax Давление при разрушении образца, Мпа (девиатор): |  |  |  |  | 0.03493633
|  | Коэф. Поперечной деформации, ϑ: |  | 0,5 qmax, Мпа (девиатор): |  |  |  |  | 0.01746816
| Начальник исп. лаборатории: | [6 empty] | Семиколенова Л.Г. |  |  |  |  | Начальник исп. лаборатории: |  |  |  |  | Семиколенова Л.Г.
Лист 1 , всего листов 2 | [11 empty] | Лист 2 , всего листов 2
Частичное воспроизведение протокола испытаний без письменного разрешения ООО «ИнжГео» ЗАПРЕЩАЕТСЯ | [11 empty] | Частичное воспроизведение протокола испытаний без письменного разрешения ООО «ИнжГео» ЗАПРЕЩАЕТСЯ
E0 |  |  | E50 |  | Деформация |  |  |  | Первая прочность |  |  | Вторая прочность |  |  | Третья прочность |  |  |  | К Пуассона
devE0 | epsE0 |  | dev50 | epsE50 | dev | eps | ev |  | dev1 | eps1 | ev1 | dev1 | eps1 | ev2 | dev1 | eps1 | ev3 | Глины
0.007511311 | 0.0005007503 |  | 0.01746816 | 0.001746803 | 0 | 0 | 0 |  | 0 | 0 | 0 | 0 | 0 | 0 | 0 | 0 | 0 | < 0 | 0,20-0,30
[5 empty] | 0.007511311 | 0.0005007503 | -0.00204589 |  | 0.007511311 | 0.0005007503 | -0.00204589 | 0.01764617 | 0.0003770522 | -0.006438223 | 0.03273422 | 0.0004643117 | -0.005924843 | 0-0,25 | 0,30-0,38
Секущая модуля Е0 |  |  | Линия Q max |  | 0.01746816 | 0.001746803 | -0.008257567 |  | 0.01746816 | 0.001746803 | -0.008257567 | 0.0360126 | 0.001154241 | -0.01238464 | 0.05455704 | 0.001160779 | -0.01314965 | 0,25< | 0,38-0,45
| 0 |  |  | 0 | 0.01858136 | 0.002296741 | -0.008813712 |  | 0.01858136 | 0.002296741 | -0.008813712 | 0.03997059 | 0.002262206 | -0.01247176 | 0.06020824 | 0.002291564 | -0.01325632 | Суглинки | 0,35-0,37
[5 empty] | 0.01892288 | 0.003062321 | -0.008954587 |  | 0.01892288 | 0.003062321 | -0.008954587 | 0.04357137 | 0.003016274 | -0.01265816 | 0.06339445 | 0.003055418 | -0.01332984 | Пески и супеси | 0,30-0,35
[5 empty] | 0.02019821 | 0.003827901 | -0.009054162 |  | 0.02019821 | 0.003827901 | -0.009054162 | 0.04196956 | 0.003770343 | -0.01259947 | 0.06607054 | 0.003819273 | -0.01330322
|  |  | Линия 0,5 Q max |  | 0.02182579 | 0.004593482 | -0.009093824 |  | 0.02182579 | 0.004593482 | -0.009093824 | 0.04568341 | 0.004524411 | -0.01262744 | 0.07031855 | 0.004583128 | -0.01337409
|  |  |  | 0 | 0.02168885 | 0.005359062 | -0.009012139 |  | 0.02168885 | 0.005359062 | -0.009012139 | 0.04597278 | 0.00527848 | -0.01269414 | 0.0708155 | 0.005346982 | -0.01349493
[5 empty] | 0.02352891 | 0.006124642 | -0.009131555 |  | 0.02352891 | 0.006124642 | -0.009131555 | 0.04753565 | 0.006032549 | -0.01297274 | 0.07599584 | 0.006110837 | -0.01356122
[5 empty] | 0.02290152 | 0.006890223 | -0.009131483 |  | 0.02290152 | 0.006890223 | -0.009131483 | 0.04933072 | 0.006786617 | -0.01292534 | 0.08022376 | 0.006874691 | -0.01335577
[5 empty] | 0.02470955 | 0.007655803 | -0.009119778 |  | 0.02470955 | 0.007655803 | -0.009119778 | 0.05056443 | 0.007540686 | -0.01285394 | 0.07888468 | 0.007638546 | -0.01356978
[5 empty] | 0.02551694 | 0.008421383 | -0.009145286 |  | 0.02551694 | 0.008421383 | -0.009145286 | 0.05115321 | 0.008294754 | -0.01291484 | 0.08092777 | 0.008402401 | -0.01359704
Коэфф. Точки |  |  |  |  | 0.02534769 | 0.009186964 | -0.009309153 |  | 0.02534769 | 0.009186964 | -0.009309153 | 0.05372987 | 0.009048823 | -0.01303928 | 0.08053871 | 0.009166255 | -0.01353969
[5 empty] | 0.02553004 | 0.009952544 | -0.00924899 |  | 0.02553004 | 0.009952544 | -0.00924899 | 0.05650672 | 0.009802892 | -0.0130971 | 0.08478108 | 0.00993011 | -0.01342194
[5 empty] | 0.02693977 | 0.01071812 | -0.009239627 |  | 0.02693977 | 0.01071812 | -0.009239627 | 0.05782163 | 0.01055696 | -0.01300911 | 0.08631396 | 0.01069396 | -0.01354766
[5 empty] | 0.02635025 | 0.0114837 | -0.009268607 |  | 0.02635025 | 0.0114837 | -0.009268607 | 0.05892498 | 0.01131103 | -0.01329322 | 0.08717078 | 0.01145782 | -0.01349806
[5 empty] | 0.02728711 | 0.01224928 | -0.00925248 |  | 0.02728711 | 0.01224928 | -0.00925248 | 0.05655833 | 0.0120651 | -0.01317901 | 0.09022985 | 0.01222167 | -0.01348888
[5 empty] | 0.02775844 | 0.01301487 | -0.009376873 |  | 0.02775844 | 0.01301487 | -0.009376873 | 0.05934854 | 0.01281917 | -0.01316394 | 0.08572848 | 0.01298553 | -0.01347002
[5 empty] | 0.02820534 | 0.01378045 | -0.009320117 |  | 0.02820534 | 0.01378045 | -0.009320117 | 0.06013633 | 0.01357323 | -0.01329252 | 0.09009936 | 0.01374938 | -0.01372467
[5 empty] | 0.02877941 | 0.01454603 | -0.009440972 |  | 0.02877941 | 0.01454603 | -0.009440972 | 0.05782032 | 0.0143273 | -0.01316124 | 0.08788867 | 0.01451324 | -0.01369642
[5 empty] | 0.028237 | 0.01531161 | -0.009279213 |  | 0.028237 | 0.01531161 | -0.009279213 | 0.05946922 | 0.01508137 | -0.01328568 | 0.09248075 | 0.01527709 | -0.01357975
[5 empty] | 0.02883056 | 0.01607719 | -0.009432492 |  | 0.02883056 | 0.01607719 | -0.009432492 | 0.06170483 | 0.01583544 | -0.01317398 | 0.0927089 | 0.01604095 | -0.01357912
[5 empty] | 0.02953915 | 0.01684277 | -0.00932076 |  | 0.02953915 | 0.01684277 | -0.00932076 | 0.06128631 | 0.01658951 | -0.01331775 | 0.08979307 | 0.0168048 | -0.01349982
[5 empty] | 0.02982829 | 0.01760835 | -0.009387838 |  | 0.02982829 | 0.01760835 | -0.009387838 | 0.06129235 | 0.01734358 | -0.01337711 | 0.09313529 | 0.01756866 | -0.01364461
[5 empty] | 0.02875368 | 0.01837393 | -0.009328772 |  | 0.02875368 | 0.01837393 | -0.009328772 | 0.05976279 | 0.01809765 | -0.01326558 | 0.09480119 | 0.01833251 | -0.01357595
[5 empty] | 0.02909246 | 0.01913951 | -0.009457519 |  | 0.02909246 | 0.01913951 | -0.009457519 | 0.06373819 | 0.01885171 | -0.01334541 | 0.09610261 | 0.01909636 | -0.01351072
[5 empty] | 0.03047446 | 0.01990509 | -0.009430219 |  | 0.03047446 | 0.01990509 | -0.009430219 | 0.06212102 | 0.01960578 | -0.0132933 | 0.09553221 | 0.01986022 | -0.01361134
[5 empty] | 0.03009865 | 0.02067067 | -0.00934093 |  | 0.03009865 | 0.02067067 | -0.00934093 | 0.06131661 | 0.02035985 | -0.01345181 | 0.09761691 | 0.02062407 | -0.01351239
[5 empty] | 0.02952547 | 0.02143625 | -0.009437176 |  | 0.02952547 | 0.02143625 | -0.009437176 | 0.06325112 | 0.02111392 | -0.01328154 | 0.09418413 | 0.02138793 | -0.0135959
[5 empty] | 0.02955026 | 0.02220183 | -0.009367296 |  | 0.02955026 | 0.02220183 | -0.009367296 | 0.06141822 | 0.02186799 | -0.01342632 | 0.09678794 | 0.02215178 | -0.01367919
[5 empty] | 0.03104668 | 0.02296741 | -0.009337432 |  | 0.03104668 | 0.02296741 | -0.009337432 | 0.06232039 | 0.02262206 | -0.01325468 | 0.09736526 | 0.02291564 | -0.01365482
[5 empty] | 0.02977559 | 0.02373299 | -0.009389877 |  | 0.02977559 | 0.02373299 | -0.009389877 | 0.06545635 | 0.02337613 | -0.01330742 | 0.09494759 | 0.02367949 | -0.01358048
[5 empty] | 0.02998846 | 0.02449857 | -0.009300504 |  | 0.02998846 | 0.02449857 | -0.009300504 | 0.06191801 | 0.02413019 | -0.01334557 | 0.09731482 | 0.02444335 | -0.01322689
[5 empty] | 0.03005405 | 0.02526415 | -0.009243908 |  | 0.03005405 | 0.02526415 | -0.009243908 | 0.06490264 | 0.02488426 | -0.01315193 | 0.09741458 | 0.0252072 | -0.01281748
[5 empty] | 0.03066746 | 0.02602973 | -0.009156193 |  | 0.03066746 | 0.02602973 | -0.009156193 | 0.06349025 | 0.02563833 | -0.01295843 | 0.09809803 | 0.02597106 | -0.01237793
[5 empty] | 0.03048585 | 0.02679531 | -0.008909339 |  | 0.03048585 | 0.02679531 | -0.008909339 | 0.06557204 | 0.0263924 | -0.01260013 | 0.09786471 | 0.02673491 | -0.01206806
[5 empty] | 0.03046324 | 0.02756089 | -0.008701491 |  | 0.03046324 | 0.02756089 | -0.008701491 | 0.06548072 | 0.02714647 | -0.01239647 | 0.09919519 | 0.02749877 | -0.01133076
[5 empty] | 0.03093412 | 0.02832647 | -0.008545402 |  | 0.03093412 | 0.02832647 | -0.008545402 | 0.0676031 | 0.02790054 | -0.01199062 | 0.09939731 | 0.02826262 | -0.01067302
[5 empty] | 0.03217012 | 0.02909205 | -0.008293969 |  | 0.03217012 | 0.02909205 | -0.008293969 | 0.06504452 | 0.02865461 | -0.01167143 | 0.1005716 | 0.02902647 | -0.01007307
[5 empty] | 0.03153756 | 0.02985763 | -0.007901375 |  | 0.03153756 | 0.02985763 | -0.007901375 | 0.06670756 | 0.02940867 | -0.01134616 | 0.1047599 | 0.02979033 | -0.009254088
[5 empty] | 0.03208601 | 0.03062321 | -0.007507085 |  | 0.03208601 | 0.03062321 | -0.007507085 | 0.06460691 | 0.03016274 | -0.01087274 | 0.1038106 | 0.03055418 | -0.008519852
[5 empty] | 0.03260061 | 0.03138879 | -0.0071483 |  | 0.03260061 | 0.03138879 | -0.0071483 | 0.0647691 | 0.03091681 | -0.01043361 | 0.1051369 | 0.03131804 | -0.007650688
[5 empty] | 0.03269538 | 0.03215437 | -0.006889195 |  | 0.03269538 | 0.03215437 | -0.006889195 | 0.06535982 | 0.03167088 | -0.009894432 | 0.1047967 | 0.03208189 | -0.006751613
[5 empty] | 0.03192432 | 0.03291995 | -0.00645026 |  | 0.03192432 | 0.03291995 | -0.00645026 | 0.06820299 | 0.03242495 | -0.009242951 | 0.1059618 | 0.03284575 | -0.005708848
[5 empty] | 0.03158419 | 0.03368553 | -0.006016177 |  | 0.03158419 | 0.03368553 | -0.006016177 | 0.06672466 | 0.03317902 | -0.008700183 | 0.1061625 | 0.0336096 | -0.004811031
[5 empty] | 0.03171826 | 0.03445111 | -0.005488322 |  | 0.03171826 | 0.03445111 | -0.005488322 | 0.06645535 | 0.03393309 | -0.008047642 | 0.1046165 | 0.03437346 | -0.003733862
[5 empty] | 0.03312153 | 0.03521669 | -0.00507025 |  | 0.03312153 | 0.03521669 | -0.00507025 | 0.06561411 | 0.03468715 | -0.007412875 | 0.1037271 | 0.03513731 | -0.002742424
[5 empty] | 0.03327703 | 0.03598227 | -0.004554187 |  | 0.03327703 | 0.03598227 | -0.004554187 | 0.06979874 | 0.03544122 | -0.006753113 | 0.1068662 | 0.03590117 | -0.001693363
[5 empty] | 0.03292462 | 0.03674785 | -0.004041008 |  | 0.03292462 | 0.03674785 | -0.004041008 | 0.06875186 | 0.03619529 | -0.006119379 | 0.1016542 | 0.03666502 | -0.0006468952
[5 empty] | 0.03242709 | 0.03751343 | -0.003554791 |  | 0.03242709 | 0.03751343 | -0.003554791 | 0.06785016 | 0.03694936 | -0.005446689 | 0.1022113 | 0.03742888 | 0.0004181606
[5 empty] | 0.03280543 | 0.03827901 | -0.002998567 |  | 0.03280543 | 0.03827901 | -0.002998567 | 0.07013144 | 0.03770343 | -0.004713792 | 0.1069888 | 0.03819273 | 0.001478153
[5 empty] | 0.03323152 | 0.0390446 | -0.00245262 |  | 0.03323152 | 0.0390446 | -0.00245262 | 0.06665909 | 0.0384575 | -0.003977054 | 0.1079152 | 0.03895658 | 0.002539836
[5 empty] | 0.03343901 | 0.03981018 | -0.001930209 |  | 0.03343901 | 0.03981018 | -0.001930209 | 0.06963268 | 0.03921157 | -0.003240595 | 0.1081871 | 0.03972044 | 0.003591851
[5 empty] | 0.03268497 | 0.04057576 | -0.001384224 |  | 0.03268497 | 0.04057576 | -0.001384224 | 0.06936308 | 0.03996563 | -0.002435294 | 0.1062689 | 0.04048429 | 0.004583063
[5 empty] | 0.03351193 | 0.04134134 | -0.0008142861 |  | 0.03351193 | 0.04134134 | -0.0008142861 | 0.06943813 | 0.0407197 | -0.001672519 | 0.106367 | 0.04124815 | 0.005600431
[5 empty] | 0.03335138 | 0.04210692 | -0.0002470798 |  | 0.03335138 | 0.04210692 | -0.0002470798 | 0.0704512 | 0.04147377 | -0.0009078598 | 0.1061998 | 0.042012 | 0.00670118
[5 empty] | 0.03428327 | 0.0428725 | 0.0003182098 |  | 0.03428327 | 0.0428725 | 0.0003182098 | 0.06943939 | 0.04222784 | -0.0001341165 | 0.1059452 | 0.04277586 | 0.007610686
[5 empty] | 0.03378151 | 0.04363808 | 0.0008852751 |  | 0.03378151 | 0.04363808 | 0.0008852751 | 0.06925541 | 0.04298191 | 0.0006442323 | 0.1056743 | 0.04353971 | 0.008537769
[5 empty] | 0.03411385 | 0.04440366 | 0.001437187 |  | 0.03411385 | 0.04440366 | 0.001437187 | 0.06895528 | 0.04373598 | 0.001425922 | 0.1051007 | 0.04430357 | 0.009448582
[5 empty] | 0.03472887 | 0.04516924 | 0.001991975 |  | 0.03472887 | 0.04516924 | 0.001991975 | 0.06886894 | 0.04449005 | 0.002217752 | 0.107697 | 0.04506742 | 0.01022145
[5 empty] | 0.03402252 | 0.04593482 | 0.002567719 |  | 0.03402252 | 0.04593482 | 0.002567719 | 0.07014223 | 0.04524411 | 0.002958456 | 0.1065532 | 0.04583128 | 0.01100294
[5 empty] | 0.03479156 | 0.0467004 | 0.003115395 |  | 0.03479156 | 0.0467004 | 0.003115395 | 0.06830331 | 0.04599818 | 0.003738991 | 0.1065384 | 0.04659513 | 0.01180658
[5 empty] | 0.03378237 | 0.04746598 | 0.003649616 |  | 0.03378237 | 0.04746598 | 0.003649616 | 0.07000701 | 0.04675225 | 0.004469276 | 0.1091239 | 0.04735898 | 0.01235078
[5 empty] | 0.03361883 | 0.04823156 | 0.004197722 |  | 0.03361883 | 0.04823156 | 0.004197722 | 0.07170673 | 0.04750632 | 0.005205127 | 0.1091468 | 0.04812284 | 0.01294741
[5 empty] | 0.03428627 | 0.04899714 | 0.004739952 |  | 0.03428627 | 0.04899714 | 0.004739952 | 0.07086289 | 0.04826039 | 0.005981916 | 0.1111971 | 0.04888669 | 0.01362186
[5 empty] | 0.03434364 | 0.04976272 | 0.005164556 |  | 0.03434364 | 0.04976272 | 0.005164556 | 0.07012238 | 0.04901446 | 0.00660656 | 0.1105024 | 0.04965055 | 0.01408502
[5 empty] | 0.03398371 | 0.0505283 | 0.005651832 |  | 0.03398371 | 0.0505283 | 0.005651832 | 0.07288966 | 0.04976853 | 0.007393539 | 0.1115119 | 0.0504144 | 0.01428292
[5 empty] | 0.03527599 | 0.05129388 | 0.006128062 |  | 0.03527599 | 0.05129388 | 0.006128062 | 0.07322062 | 0.05052259 | 0.007997125 | 0.1079429 | 0.05117826 | 0.0147638
[5 empty] | 0.03534863 | 0.05205946 | 0.006629775 |  | 0.03534863 | 0.05205946 | 0.006629775 | 0.06967338 | 0.05127666 | 0.008572019 | 0.1113202 | 0.05194211 | 0.01489436
[5 empty] | 0.03428381 | 0.05282504 | 0.007079756 |  | 0.03428381 | 0.05282504 | 0.007079756 | 0.07123012 | 0.05203073 | 0.009279288 | 0.1091141 | 0.05270597 | 0.0149902
[5 empty] | 0.03493267 | 0.05359062 | 0.007499712 |  | 0.03493267 | 0.05359062 | 0.007499712 | 0.07109874 | 0.0527848 | 0.009845631 | 0.1106931 | 0.05346982 | 0.01487716
[5 empty] | 0.0345281 | 0.0543562 | 0.007789038 |  | 0.0345281 | 0.0543562 | 0.007789038 | 0.07209067 | 0.05353887 | 0.01039041 | 0.1120868 | 0.05423368 | 0.01482494
[5 empty] | 0.0353058 | 0.05512178 | 0.008244336 |  | 0.0353058 | 0.05512178 | 0.008244336 | 0.07132607 | 0.05429294 | 0.01094404 | 0.1080157 | 0.05499753 | 0.01488781
[5 empty] | 0.03503752 | 0.05588736 | 0.008531884 |  | 0.03503752 | 0.05588736 | 0.008531884 | 0.07195106 | 0.05504701 | 0.01147131 | 0.1070987 | 0.05576139 | 0.014924
[5 empty] | 0.03548609 | 0.05665294 | 0.008795659 |  | 0.03548609 | 0.05665294 | 0.008795659 | 0.06999754 | 0.05580107 | 0.01191084 | 0.1125308 | 0.05652524 | 0.01482226
[5 empty] | 0.03516745 | 0.05741852 | 0.009051642 |  | 0.03516745 | 0.05741852 | 0.009051642 | 0.07149657 | 0.05655514 | 0.01238015 | 0.1112782 | 0.05728909 | 0.0146154
[5 empty] | 0.0356679 | 0.0581841 | 0.009396799 |  | 0.0356679 | 0.0581841 | 0.009396799 | 0.07032738 | 0.05730921 | 0.01258633 | 0.1084404 | 0.05805295 | 0.01457766
[5 empty] | 0.03450924 | 0.05894968 | 0.00955787 |  | 0.03450924 | 0.05894968 | 0.00955787 | 0.0739441 | 0.05806328 | 0.01310735 | 0.1101916 | 0.0588168 | 0.01424941
[5 empty] | 0.03456026 | 0.05971526 | 0.009775383 |  | 0.03456026 | 0.05971526 | 0.009775383 | 0.07189585 | 0.05881735 | 0.01323824 | 0.111183 | 0.05958066 | 0.01423772
[5 empty] | 0.0347856 | 0.06048084 | 0.009848104 |  | 0.0347856 | 0.06048084 | 0.009848104 | 0.07061705 | 0.05957142 | 0.01369358 | 0.1076111 | 0.06034451 | 0.01401667
[5 empty] | 0.03461625 | 0.06124642 | 0.009944651 |  | 0.03461625 | 0.06124642 | 0.009944651 | 0.07021908 | 0.06032549 | 0.0137611 | 0.1070484 | 0.06110837 | 0.01358049
[5 empty] | 0.03493633 | 0.062012 | 0.009990099 |  | 0.03493633 | 0.062012 | 0.009990099 | 0.07421 | 0.06107955 | 0.01389258 | 0.1094577 | 0.06187222 | 0.01359729
[5 empty] | 0.03539459 | 0.06277758 | 0.009972548 |  | 0.03539459 | 0.06277758 | 0.009972548 | 0.0720252 | 0.06183362 | 0.01397475 | 0.1076645 | 0.06263608 | 0.01329195
[5 empty] | 0.03441192 | 0.06354316 | 0.0099854 |  | 0.03441192 | 0.06354316 | 0.0099854 | 0.0713369 | 0.06258769 | 0.01402087 | 0.1057233 | 0.06339993 | 0.01308898
[5 empty] | 0.03552003 | 0.06430874 | 0.00984945 |  | 0.03552003 | 0.06430874 | 0.00984945 | 0.0724419 | 0.06334176 | 0.01392119 | 0.1059644 | 0.06416379 | 0.01282514
[5 empty] | 0.03490611 | 0.06507433 | 0.009790463 |  | 0.03490611 | 0.06507433 | 0.009790463 | 0.06996374 | 0.06409583 | 0.01398599 | 0.1082072 | 0.06492764 | 0.01238377
[5 empty] | 0.03496514 | 0.06583991 | 0.009736492 |  | 0.03496514 | 0.06583991 | 0.009736492 | 0.07216152 | 0.0648499 | 0.01373297 | 0.1095838 | 0.0656915 | 0.01228429
[5 empty] | 0.03412725 | 0.06660549 | 0.009701567 |  | 0.03412725 | 0.06660549 | 0.009701567 | 0.07071066 | 0.06560397 | 0.01370735 | 0.1055817 | 0.06645535 | 0.01201751
[5 empty] | 0.0343359 | 0.06737107 | 0.009589227 |  | 0.0343359 | 0.06737107 | 0.009589227 | 0.07357989 | 0.06635804 | 0.01341621 | 0.1108873 | 0.0672192 | 0.01168149
[5 empty] | 0.03484404 | 0.06813665 | 0.009315248 |  | 0.03484404 | 0.06813665 | 0.009315248 | 0.07182567 | 0.0671121 | 0.01324918 | 0.1110298 | 0.06798306 | 0.01134448
[5 empty] | 0.03386401 | 0.06890223 | 0.009187697 |  | 0.03386401 | 0.06890223 | 0.009187697 | 0.07075277 | 0.06786617 | 0.01301867 | 0.1077677 | 0.06874691 | 0.01094271
[5 empty] | 0.03462428 | 0.06966781 | 0.009093862 |  | 0.03462428 | 0.06966781 | 0.009093862 | 0.07186908 | 0.06862024 | 0.01261336 | 0.1053973 | 0.06951077 | 0.01070014
[5 empty] | 0.03471061 | 0.07043339 | 0.008749633 |  | 0.03471061 | 0.07043339 | 0.008749633 | 0.0702515 | 0.06937431 | 0.01229347 | 0.105277 | 0.07027462 | 0.01046129
[5 empty] | 0.03529974 | 0.07119897 | 0.008637881 |  | 0.03529974 | 0.07119897 | 0.008637881 | 0.07137694 | 0.07012838 | 0.0119417 | 0.1082983 | 0.07103848 | 0.01001844
[5 empty] | 0.03429583 | 0.07196455 | 0.008372429 |  | 0.03429583 | 0.07196455 | 0.008372429 | 0.06972656 | 0.07088245 | 0.01150069 | 0.103951 | 0.07180233 | 0.009753819
[5 empty] | 0.03426044 | 0.07273013 | 0.008174229 |  | 0.03426044 | 0.07273013 | 0.008174229 | 0.07210252 | 0.07163652 | 0.01133155 | 0.1050326 | 0.07256619 | 0.009483015
[5 empty] | 0.03416265 | 0.07349571 | 0.007955381 |  | 0.03416265 | 0.07349571 | 0.007955381 | 0.06931353 | 0.07239058 | 0.01093762 | 0.1079305 | 0.07333004 | 0.009158164
[5 empty] | 0.03427252 | 0.07426129 | 0.007700794 |  | 0.03427252 | 0.07426129 | 0.007700794 | 0.07243021 | 0.07314465 | 0.0104176 | 0.1040751 | 0.0740939 | 0.008945967
[5 empty] | 0.03457294 | 0.07502687 | 0.007526175 |  | 0.03457294 | 0.07502687 | 0.007526175 | 0.07089487 | 0.07389872 | 0.009976669 | 0.1076763 | 0.07485775 | 0.008585597
[5 empty] | 0.03328919 | 0.07579245 | 0.00721613 |  | 0.03328919 | 0.07579245 | 0.00721613 | 0.07108118 | 0.07465279 | 0.00973131 | 0.1050644 | 0.07562161 | 0.00835964
[5 empty] | 0.03387918 | 0.07655803 | 0.006968353 |  | 0.03387918 | 0.07655803 | 0.006968353 | 0.07278821 | 0.07540686 | 0.009327693 | 0.1049107 | 0.07638546 | 0.008187861
[5 empty] | 0.03379458 | 0.07732361 | 0.006731157 |  | 0.03379458 | 0.07732361 | 0.006731157 | 0.06963097 | 0.07616093 | 0.008823498 | 0.1080674 | 0.07714931 | 0.007904751
[5 empty] | 0.03432889 | 0.07808919 | 0.006570996 |  | 0.03432889 | 0.07808919 | 0.006570996 | 0.0723679 | 0.076915 | 0.008531805 | 0.1044497 | 0.07791317 | 0.007632677
[5 empty] | 0.03308509 | 0.07885477 | 0.00624582 |  | 0.03308509 | 0.07885477 | 0.00624582 | 0.07271621 | 0.07766906 | 0.008082437 | 0.1066349 | 0.07867702 | 0.007361106
[5 empty] | 0.03365 | 0.07962035 | 0.006035024 |  | 0.03365 | 0.07962035 | 0.006035024 | 0.07264261 | 0.07842313 | 0.007838757 | 0.1090991 | 0.07944088 | 0.007254877
[5 empty] | 0.03420454 | 0.08038593 | 0.005883878 |  | 0.03420454 | 0.08038593 | 0.005883878 | 0.07168524 | 0.0791772 | 0.007458691 | 0.1087474 | 0.08020473 | 0.007042917
[5 empty] | 0.03322121 | 0.08115151 | 0.005682996 |  | 0.03322121 | 0.08115151 | 0.005682996 | 0.07248931 | 0.07993127 | 0.00718215 | 0.102491 | 0.08096859 | 0.006819511
[5 empty] | 0.03349909 | 0.08191709 | 0.0054145 |  | 0.03349909 | 0.08191709 | 0.0054145 | 0.06824917 | 0.08068534 | 0.006860227 | 0.1088518 | 0.08173244 | 0.006707021
[5 empty] | 0.03247684 | 0.08268267 | 0.005291561 |  | 0.03247684 | 0.08268267 | 0.005291561 | 0.0685674 | 0.08143941 | 0.006563499 | 0.1045127 | 0.0824963 | 0.006568203
[5 empty] | 0.03239755 | 0.08344825 | 0.005074281 |  | 0.03239755 | 0.08344825 | 0.005074281 | 0.07156739 | 0.08219348 | 0.006318814 | 0.1036181 | 0.08326015 | 0.006462471
[5 empty] | 0.03266829 | 0.08421383 | 0.004940104 |  | 0.03266829 | 0.08421383 | 0.004940104 | 0.06926642 | 0.08294754 | 0.006154741 | 0.1016214 | 0.08402401 | 0.006323881
[5 empty] | 0.03318859 | 0.08497941 | 0.00481634 |  | 0.03318859 | 0.08497941 | 0.00481634 | 0.07129531 | 0.08370161 | 0.005992618 | 0.1052263 | 0.08478786 | 0.006301258
[5 empty] | 0.03292928 | 0.08574499 | 0.004628904 |  | 0.03292928 | 0.08574499 | 0.004628904 | 0.06781144 | 0.08445568 | 0.005806422 | 0.1051741 | 0.08555171 | 0.006190241
[5 empty] | 0.03327713 | 0.08651057 | 0.004551073 |  | 0.03327713 | 0.08651057 | 0.004551073 | 0.07102431 | 0.08520975 | 0.005802479 | 0.10774 | 0.08631557 | 0.006188734
[5 empty] | 0.03349374 | 0.08727615 | 0.004463591 |  | 0.03349374 | 0.08727615 | 0.004463591 | 0.06835713 | 0.08596382 | 0.005743284 | 0.1059638 | 0.08707942 | 0.006164407
[5 empty] | 0.03240521 | 0.08804173 | 0.004428258 |  | 0.03240521 | 0.08804173 | 0.004428258 | 0.06829758 | 0.08671789 | 0.00574678 | 0.1006907 | 0.08784328 | 0.006287701
[5 empty] | 0.0326766 | 0.08880731 | 0.004353401 |  | 0.0326766 | 0.08880731 | 0.004353401 | 0.07074564 | 0.08747196 | 0.005699168 | 0.1022872 | 0.08860713 | 0.006359402
[5 empty] | 0.0326364 | 0.08957289 | 0.00434913 |  | 0.0326364 | 0.08957289 | 0.00434913 | 0.0694364 | 0.08822602 | 0.005810341 | 0.1027615 | 0.08937099 | 0.006455716
[5 empty] | 0.03267049 | 0.09033847 | 0.004425942 |  | 0.03267049 | 0.09033847 | 0.004425942 | 0.06768106 | 0.08898009 | 0.005880608 | 0.1021578 | 0.09013484 | 0.006574469
[5 empty] | 0.03198645 | 0.09110406 | 0.004404351 |  | 0.03198645 | 0.09110406 | 0.004404351 | 0.06926252 | 0.08973416 | 0.005863157 | 0.1053432 | 0.0908987 | 0.006646356
[5 empty] | 0.03236502 | 0.09186964 | 0.00444916 |  | 0.03236502 | 0.09186964 | 0.00444916 | 0.06749085 | 0.09048823 | 0.005975597 | 0.09983057 | 0.09166255 | 0.006840854
[5 empty] | 0.03223193 | 0.09263522 | 0.004471683 |  | 0.03223193 | 0.09263522 | 0.004471683 | 0.0688337 | 0.0912423 | 0.006127669 | 0.09738553 | 0.09242641 | 0.007076548
[5 empty] | 0.03285446 | 0.0934008 | 0.004586831 |  | 0.03285446 | 0.0934008 | 0.004586831 | 0.06680872 | 0.09199637 | 0.006261673 | 0.1011859 | 0.09319026 | 0.007250996
[5 empty] | 0.03178336 | 0.09416638 | 0.004636032 |  | 0.03178336 | 0.09416638 | 0.004636032 | 0.06758958 | 0.09275044 | 0.006384663 | 0.0967314 | 0.09395412 | 0.007518991
[5 empty] | 0.03164882 | 0.09493196 | 0.004690165 |  | 0.03164882 | 0.09493196 | 0.004690165 | 0.06962406 | 0.0935045 | 0.006451078 | 0.09614592 | 0.09471797 | 0.007699725
[5 empty] | 0.03134172 | 0.09569754 | 0.004713528 |  | 0.03134172 | 0.09569754 | 0.004713528 | 0.06873514 | 0.09425857 | 0.006667182 | 0.1000053 | 0.09548182 | 0.007922601
[5 empty] | 0.03269686 | 0.09646312 | 0.004802582 |  | 0.03269686 | 0.09646312 | 0.004802582 | 0.06875422 | 0.09501264 | 0.006788703 | 0.1002609 | 0.09624568 | 0.008265759
[5 empty] | 0.0325599 | 0.0972287 | 0.004954475 |  | 0.0325599 | 0.0972287 | 0.004954475 | 0.06635986 | 0.09576671 | 0.00692795 | 0.09777209 | 0.09700953 | 0.008505657
[5 empty] | 0.03234909 | 0.09799428 | 0.005079183 |  | 0.03234909 | 0.09799428 | 0.005079183 | 0.06474599 | 0.09652078 | 0.007127293 | 0.09837686 | 0.09777339 | 0.008777362
[5 empty] | 0.03102776 | 0.09875986 | 0.005188394 |  | 0.03102776 | 0.09875986 | 0.005188394 | 0.06614064 | 0.09727485 | 0.007236527 | 0.09736406 | 0.09853724 | 0.008913861
[5 empty] | 0.03207405 | 0.09952544 | 0.005221239 |  | 0.03207405 | 0.09952544 | 0.005221239 | 0.06713953 | 0.09802892 | 0.007467135 | 0.09261059 | 0.0993011 | 0.009274621
[5 empty] | 0.03209113 | 0.100291 | 0.0054042 |  | 0.03209113 | 0.100291 | 0.0054042 | 0.06605957 | 0.09878298 | 0.007586017 | 0.09216404 | 0.100065 | 0.009543998
[5 empty] | 0.03109836 | 0.1010566 | 0.005520778 |  | 0.03109836 | 0.1010566 | 0.005520778 | 0.06530332 | 0.09953705 | 0.007884347 | 0.09181445 | 0.1008288 | 0.009785283
[5 empty] | 0.03209975 | 0.1018222 | 0.005620014 |  | 0.03209975 | 0.1018222 | 0.005620014 | 0.06756455 | 0.1002911 | 0.00797263 | 0.09105272 | 0.1015927 | 0.009859343
[5 empty] | 0.03052339 | 0.1025878 | 0.005733693 |  | 0.03052339 | 0.1025878 | 0.005733693 | 0.06684849 | 0.1010452 | 0.008193186 | 0.09112016 | 0.1023565 | 0.01015137
[5 empty] | 0.03108461 | 0.1033533 | 0.005881822 |  | 0.03108461 | 0.1033533 | 0.005881822 | 0.06400442 | 0.1017993 | 0.008402894 | 0.09000078 | 0.1031204 | 0.01041987
[5 empty] | 0.03038773 | 0.1041189 | 0.006019886 |  | 0.03038773 | 0.1041189 | 0.006019886 | 0.065592 | 0.1025533 | 0.00849447 | 0.09416343 | 0.1038842 | 0.01048698
[5 empty] | 0.03032396 | 0.1048845 | 0.006051006 |  | 0.03032396 | 0.1048845 | 0.006051006 | 0.06258472 | 0.1033074 | 0.008798428 | 0.08977272 | 0.1046481 | 0.01058998
[5 empty] | 0.03128799 | 0.1056501 | 0.006221159 |  | 0.03128799 | 0.1056501 | 0.006221159 | 0.06640149 | 0.1040615 | 0.009010949 | 0.09428698 | 0.1054119 | 0.01086718
[5 empty] | 0.03023709 | 0.1064157 | 0.006283276 |  | 0.03023709 | 0.1064157 | 0.006283276 | 0.06284642 | 0.1048155 | 0.00906469 | 0.08977764 | 0.1061758 | 0.01084066
[5 empty] | 0.03128008 | 0.1071812 | 0.006446168 |  | 0.03128008 | 0.1071812 | 0.006446168 | 0.06253112 | 0.1055696 | 0.009323571 | 0.08909241 | 0.1069396 | 0.01099301
[5 empty] | 0.02997321 | 0.1079468 | 0.00652365 |  | 0.02997321 | 0.1079468 | 0.00652365 | 0.0635656 | 0.1063237 | 0.009570011 | 0.09303817 | 0.1077035 | 0.01119254
[5 empty] | 0.03003126 | 0.1087124 | 0.006583961 |  | 0.03003126 | 0.1087124 | 0.006583961 | 0.06536997 | 0.1070777 | 0.009732597 | 0.09228714 | 0.1084674 | 0.01115029
[5 empty] | 0.02971898 | 0.109478 | 0.006816253 |  | 0.02971898 | 0.109478 | 0.006816253 | 0.06118383 | 0.1078318 | 0.009808993 | 0.0905875 | 0.1092312 | 0.01123825
[5 empty] | 0.0307912 | 0.1102436 | 0.006780534 |  | 0.0307912 | 0.1102436 | 0.006780534 | 0.06386956 | 0.1085859 | 0.01002911 | 0.08746585 | 0.1099951 | 0.01131172
[5 empty] | 0.03080882 | 0.1110091 | 0.006934779 |  | 0.03080882 | 0.1110091 | 0.006934779 | 0.06412984 | 0.1093399 | 0.0101499 | 0.09032347 | 0.1107589 | 0.01146013
[5 empty] | 0.03074646 | 0.1117747 | 0.007010024 |  | 0.03074646 | 0.1117747 | 0.007010024 | 0.06435336 | 0.110094 | 0.01034096 | 0.08958441 | 0.1115228 | 0.01158783
[5 empty] | 0.03055627 | 0.1125403 | 0.007050508 |  | 0.03055627 | 0.1125403 | 0.007050508 | 0.06186473 | 0.1108481 | 0.01052408 | 0.09027197 | 0.1122866 | 0.01166842
[5 empty] | 0.02962961 | 0.1133059 | 0.007108568 |  | 0.02962961 | 0.1133059 | 0.007108568 | 0.06327144 | 0.1116021 | 0.01068239 | 0.08618534 | 0.1130505 | 0.01181773
[5 empty] | 0.02965742 | 0.1140715 | 0.007187963 |  | 0.02965742 | 0.1140715 | 0.007187963 | 0.06239395 | 0.1123562 | 0.01069095 | 0.09138049 | 0.1138143 | 0.01181677
[5 empty] | 0.02955712 | 0.114837 | 0.007343167 |  | 0.02955712 | 0.114837 | 0.007343167 | 0.06241648 | 0.1131103 | 0.01080904 | 0.09041513 | 0.1145782 | 0.01198657
[5 empty] | 0.02930511 | 0.1156026 | 0.007396641 |  | 0.02930511 | 0.1156026 | 0.007396641 | 0.06301999 | 0.1138644 | 0.010917 | 0.08972396 | 0.115342 | 0.01216762
[5 empty] | 0.02992363 | 0.1163682 | 0.007463662 |  | 0.02992363 | 0.1163682 | 0.007463662 | 0.06233984 | 0.1146184 | 0.01095887 | 0.08619855 | 0.1161059 | 0.01232343
[5 empty] | 0.03001452 | 0.1171338 | 0.007537092 |  | 0.03001452 | 0.1171338 | 0.007537092 | 0.06216904 | 0.1153725 | 0.01112574 | 0.08625885 | 0.1168698 | 0.01225108
[5 empty] | 0.0301689 | 0.1178994 | 0.007607266 |  | 0.0301689 | 0.1178994 | 0.007607266 | 0.06233711 | 0.1161266 | 0.01116719 | 0.08773886 | 0.1176336 | 0.01247579
[5 empty] | 0.03037862 | 0.1186649 | 0.007642854 |  | 0.03037862 | 0.1186649 | 0.007642854 | 0.05929669 | 0.1168806 | 0.01131807 | 0.0870618 | 0.1183975 | 0.01255743
[5 empty] | 0.03021411 | 0.1194305 | 0.00773669 |  | 0.03021411 | 0.1194305 | 0.00773669 | 0.05923581 | 0.1176347 | 0.01129473 | 0.0876353 | 0.1191613 | 0.01254436
[5 empty] | 0.0290647 | 0.1201961 | 0.007676467 |  | 0.0290647 | 0.1201961 | 0.007676467 | 0.06259104 | 0.1183888 | 0.01150147 | 0.08679652 | 0.1199252 | 0.01277391
[5 empty] | 0.02917147 | 0.1209617 | 0.007828485 |  | 0.02917147 | 0.1209617 | 0.007828485 | 0.05995926 | 0.1191428 | 0.01147917 | 0.08831795 | 0.120689 | 0.01281089
[5 empty] | 0.02898457 | 0.1217273 | 0.007864997 |  | 0.02898457 | 0.1217273 | 0.007864997 | 0.06145833 | 0.1198969 | 0.01161833 | 0.08664485 | 0.1214529 | 0.01301995
[5 empty] | 0.02871081 | 0.1224928 | 0.007983891 |  | 0.02871081 | 0.1224928 | 0.007983891 | 0.05845392 | 0.120651 | 0.01160703 | 0.08948217 | 0.1222167 | 0.01289945
[5 empty] | 0.02847707 | 0.1232584 | 0.008061597 |  | 0.02847707 | 0.1232584 | 0.008061597 | 0.06146756 | 0.121405 | 0.01185479 | 0.08764872 | 0.1229806 | 0.01296956
[5 empty] | 0.02911344 | 0.124024 | 0.0080319 |  | 0.02911344 | 0.124024 | 0.0080319 | 0.06067519 | 0.1221591 | 0.01193601 | 0.08266358 | 0.1237444 | 0.01307887
[5 empty] | 0.02839778 | 0.1247896 | 0.008053841 |  | 0.02839778 | 0.1247896 | 0.008053841 | 0.06162763 | 0.1229132 | 0.01189252 | 0.08688466 | 0.1245083 | 0.01316188
[5 empty] | 0.02951424 | 0.1255552 | 0.008229953 |  | 0.02951424 | 0.1255552 | 0.008229953 | 0.05777476 | 0.1236672 | 0.01189696 | 0.08560257 | 0.1252722 | 0.01339808
[5 empty] | 0.02832639 | 0.1263207 | 0.00821206 |  | 0.02832639 | 0.1263207 | 0.00821206 | 0.05996721 | 0.1244213 | 0.01208302 | 0.0877122 | 0.126036 | 0.01354206
[5 empty] | 0.0284246 | 0.1270863 | 0.008346672 |  | 0.0284246 | 0.1270863 | 0.008346672 | 0.06087966 | 0.1251754 | 0.01220271 | 0.08791291 | 0.1267999 | 0.01362578
[5 empty] | 0.02890812 | 0.1278519 | 0.008431631 |  | 0.02890812 | 0.1278519 | 0.008431631 | 0.05733139 | 0.1259295 | 0.01210074 | 0.08389614 | 0.1275637 | 0.01369428
[5 empty] | 0.02787343 | 0.1286175 | 0.008470915 |  | 0.02787343 | 0.1286175 | 0.008470915 | 0.06090482 | 0.1266835 | 0.01230538 | 0.0817956 | 0.1283276 | 0.01368992
[5 empty] | 0.0282229 | 0.1293831 | 0.008542285 |  | 0.0282229 | 0.1293831 | 0.008542285 | 0.05949699 | 0.1274376 | 0.01236948 | 0.08291385 | 0.1290914 | 0.01365266
[5 empty] | 0.02893257 | 0.1301487 | 0.008487933 |  | 0.02893257 | 0.1301487 | 0.008487933 | 0.06028709 | 0.1281917 | 0.0123838 | 0.08313173 | 0.1298553 | 0.01386512
[5 empty] | 0.02775953 | 0.1309142 | 0.008651784 |  | 0.02775953 | 0.1309142 | 0.008651784 | 0.05748445 | 0.1289457 | 0.01244128 | 0.08245056 | 0.1306191 | 0.01374678
[5 empty] | 0.02859345 | 0.1316798 | 0.008618713 |  | 0.02859345 | 0.1316798 | 0.008618713 | 0.0589666 | 0.1296998 | 0.01251873 | 0.08434773 | 0.131383 | 0.01391067
[5 empty] | 0.02887806 | 0.1324454 | 0.008657596 |  | 0.02887806 | 0.1324454 | 0.008657596 | 0.05930084 | 0.1304539 | 0.01255322 | 0.08537879 | 0.1321468 | 0.01395157
[5 empty] | 0.02845861 | 0.133211 | 0.008806472 |  | 0.02845861 | 0.133211 | 0.008806472 | 0.06055374 | 0.1312079 | 0.01281606 | 0.08063549 | 0.1329107 | 0.01397895
[5 empty] | 0.02880515 | 0.1339766 | 0.008719348 |  | 0.02880515 | 0.1339766 | 0.008719348 | 0.05984771 | 0.131962 | 0.0127243 | 0.08341171 | 0.1336746 | 0.014045
[5 empty] | 0.0274659 | 0.1347421 | 0.008793296 |  | 0.0274659 | 0.1347421 | 0.008793296 | 0.05962319 | 0.1327161 | 0.01291708 | 0.08458835 | 0.1344384 | 0.01415736
[5 empty] | 0.02822568 | 0.1355077 | 0.008829361 |  | 0.02822568 | 0.1355077 | 0.008829361 | 0.05702743 | 0.1334701 | 0.01302828 | 0.0861689 | 0.1352023 | 0.01417806
[5 empty] | 0.02806517 | 0.1362733 | 0.008913598 |  | 0.02806517 | 0.1362733 | 0.008913598 | 0.0571202 | 0.1342242 | 0.01302296 | 0.08084978 | 0.1359661 | 0.01429091
[5 empty] | 0.02711146 | 0.1370389 | 0.008908388 |  | 0.02711146 | 0.1370389 | 0.008908388 | 0.05785924 | 0.1349783 | 0.01302318 | 0.08390652 | 0.13673 | 0.0145229
[5 empty] | 0.02759723 | 0.1378045 | 0.009102317 |  | 0.02759723 | 0.1378045 | 0.009102317 | 0.05824596 | 0.1357323 | 0.01303163 | 0.08206693 | 0.1374938 | 0.0145661
[5 empty] | 0.02821401 | 0.13857 | 0.009019867 |  | 0.02821401 | 0.13857 | 0.009019867 | 0.05624533 | 0.1364864 | 0.01307205 | 0.08286524 | 0.1382577 | 0.01461847
[5 empty] | 0.02780569 | 0.1393356 | 0.009051111 |  | 0.02780569 | 0.1393356 | 0.009051111 | 0.05933518 | 0.1372405 | 0.01313822 | 0.08090343 | 0.1390215 | 0.01451128
[5 empty] | 0.02816526 | 0.1401012 | 0.009182195 |  | 0.02816526 | 0.1401012 | 0.009182195 | 0.05956022 | 0.1379946 | 0.01324499 | 0.08251046 | 0.1397854 | 0.01460794
[5 empty] | 0.02689059 | 0.1408668 | 0.009299341 |  | 0.02689059 | 0.1408668 | 0.009299341 | 0.0562612 | 0.1387486 | 0.01330375 | 0.08255702 | 0.1405492 | 0.01458675
[5 empty] | 0.02704916 | 0.1416324 | 0.009219853 |  | 0.02704916 | 0.1416324 | 0.009219853 | 0.05730005 | 0.1395027 | 0.01325524 | 0.08240892 | 0.1413131 | 0.01468602
[5 empty] | 0.02699101 | 0.1423979 | 0.009276867 |  | 0.02699101 | 0.1423979 | 0.009276867 | 0.05871292 | 0.1402568 | 0.01348233 | 0.08063562 | 0.142077 | 0.01485666
[5 empty] | 0.02666275 | 0.1431635 | 0.009362912 |  | 0.02666275 | 0.1431635 | 0.009362912 | 0.05706148 | 0.1410108 | 0.01345349 | 0.0795336 | 0.1428408 | 0.01480094
[5 empty] | 0.02648931 | 0.1439291 | 0.009444562 |  | 0.02648931 | 0.1439291 | 0.009444562 | 0.05499972 | 0.1417649 | 0.01354187 | 0.08222884 | 0.1436047 | 0.01475838
[5 empty] | 0.02704041 | 0.1446947 | 0.009448224 |  | 0.02704041 | 0.1446947 | 0.009448224 | 0.05610783 | 0.142519 | 0.01341901 | 0.08562672 | 0.1443685 | 0.014735
[5 empty] | 0.02747495 | 0.1454603 | 0.00936914 |  | 0.02747495 | 0.1454603 | 0.00936914 | 0.05866499 | 0.143273 | 0.01355026 | 0.08204683 | 0.1451324 | 0.01480521
[5 empty] | 0.02659361 | 0.1462258 | 0.009515094 |  | 0.02659361 | 0.1462258 | 0.009515094 | 0.05493749 | 0.1440271 | 0.01344351 | 0.08223 | 0.1458962 | 0.01484896
[5 empty] | 0.0270968 | 0.1469914 | 0.009551117 |  | 0.0270968 | 0.1469914 | 0.009551117 | 0.05871688 | 0.1447812 | 0.01353917 | 0.08075675 | 0.1466601 | 0.01494207
[5 empty] | 0.02649373 | 0.147757 | 0.009481691 |  | 0.02649373 | 0.147757 | 0.009481691 | 0.05559626 | 0.1455352 | 0.01372407 | 0.08464027 | 0.1474239 | 0.01493693
[5 empty] | 0.02718768 | 0.1485226 | 0.009604392 |  | 0.02718768 | 0.1485226 | 0.009604392 | 0.05516489 | 0.1462893 | 0.01361065 | 0.0797556 | 0.1481878 | 0.01486898
[5 empty] | 0.02686904 | 0.1492882 | 0.009595482 |  | 0.02686904 | 0.1492882 | 0.009595482 | 0.05545876 | 0.1470434 | 0.01374055 | 0.08364993 | 0.1489516 | 0.01482926
[5 empty] | 0.02653566 | 0.1500537 | 0.00963926 |  | 0.02653566 | 0.1500537 | 0.00963926 | 0.05773574 | 0.1477974 | 0.01375305 | 0.08226653 | 0.1497155 | 0.0150304
[5 empty] | 0.02647815 | 0.1508193 | 0.009752717 |  | 0.02647815 | 0.1508193 | 0.009752717 | 0.05675478 | 0.1485515 | 0.0137876 | 0.08417849 | 0.1504794 | 0.01491113
[5 empty] | 0.02676446 | 0.1515849 | 0.009704951 |  | 0.02676446 | 0.1515849 | 0.009704951 | 0.05618953 | 0.1493056 | 0.01375625 | 0.08519928 | 0.1512432 | 0.01488749
[5 empty] | 0.02602753 | 0.1523505 | 0.009663303 |  | 0.02602753 | 0.1523505 | 0.009663303 | 0.0580802 | 0.1500596 | 0.01370141136 | 0.0797807 | 0.1520071 | 0.01500897195