## 1
Общество с ограниченной ответственностью "Инженерная геология" (ООО "ИнжГео") | [10 empty] | Общество с ограниченной ответственностью "Инженерная геология" (ООО "ИнжГео")
Юр. адрес: 117279, г. Москва, ул. Миклухо-Маклая, 36 а, этаж 5, пом. XXIII к. 76-84 | [10 empty] | Юр. адрес: 117279, г. Москва, ул. Миклухо-Маклая, 36 а, этаж 5, пом. XXIII к. 76-84 | [9 empty] | нагр |  |  | X0 | Y0 | R |  | нагр |  |  |  | X0 | Y0 | R | нагр |  |  |  | X0 | Y0 | R |  | нагр |  |  |  | X0 | Y0 | R
Телефон/факс +7 (495) 132-30-00, Адрес электронной почты inbox@inj-geo.ru | [10 empty] | Телефон/факс +7 (495) 132-30-00, Адрес электронной почты inbox@inj-geo.ru | [13 empty] | 0 | [7 empty] | 0 | [6 empty] | 0 | [7 empty] | 0
[21 empty] | девиатор | [6 empty] | девиатор | [6 empty] | девиатор | [7 empty] | девиатор
Испытательная лаборатория ООО «ИнжГео» | [10 empty] | Испытательная лаборатория ООО «ИнжГео» | [9 empty] | x0 | Угол | X | Y |  |  |  | x0 |  | Угол | X | Y |  |  | x0 |  | Угол | X | Y |  |  |  | x0 |  | Угол | X | Y
Адрес места осуществления деятельности лаборатории: г. Москва, просп. Вернадского, д. 51, стр. 1 | [10 empty] | Адрес места осуществления деятельности лаборатории: г. Москва, просп. Вернадского, д. 51, стр. 1 | [10 empty] | 0 | [7 empty] | 0 | [6 empty] | 0 | [7 empty] | 0
Телефон +7(910)4557682, E-mail: slg85@mail.ru | [10 empty] | Телефон +7(910)4557682, E-mail: slg85@mail.ru | [10 empty] | 5 | [7 empty] | 5 | [6 empty] | 5 | [7 empty] | 5
[22 empty] | 10 | [7 empty] | 10 | [6 empty] | 10 | [7 empty] | 10
Протокол испытаний № 13-63/24 от 22-11-2022 | [21 empty] | 15 | [7 empty] | 15 | [6 empty] | 15 | [7 empty] | 15
Наименование и адрес заказчика: Переход трубопровода через р. Енисей | [21 empty] | 20 | [7 empty] | 20 | [6 empty] | 20 | [7 empty] | 20
Наименование объекта: ООО Регионстрой | [21 empty] | 25 | [7 empty] | 25 | [6 empty] | 25 | [7 empty] | 25
Наименование используемого метода/методики: ГОСТ 12248.4-2020 | [21 empty] | 30 | [7 empty] | 30 | [6 empty] | 30 | [7 empty] | 30
Условия проведения испытания: температура окружающей среды (18 - 25)0С, влажность воздуха (40 - 75)% | [21 empty] | 35 | [7 empty] | 35 | [6 empty] | 35 | [7 empty] | 35
Дата получение объекта подлежащего испытаниям: 26.10.2022 | [21 empty] | 40 | [7 empty] | 40 | [6 empty] | 40 | [7 empty] | 40
Дата испытания: 25.10.2022-19.11.2024 | [21 empty] | 45 | [7 empty] | 45 | [6 empty] | 45 | [7 empty] | 45
Испытание грунтов методом трехосного сжатия | [10 empty] | Испытание грунтов методом трехосного сжатия | [10 empty] | 50 | [7 empty] | 50 | [6 empty] | 50 | [7 empty] | 50
Лабораторный номер: |  | 1059 | [5 empty] | We, % = | 0.322852279 |  | Лабораторный номер: | [6 empty] | We, % = |  |  |  | 55 | [7 empty] | 55 | [6 empty] | 55 | [7 empty] | 55
Номер скважины: |  | BH-050 | [5 empty] | ρ, г/см3 = |  |  | Номер скважины: | [6 empty] | ρ, г/см3 = |  |  |  | 60 | [7 empty] | 60 | [6 empty] | 60 | [7 empty] | 60
Глубина отбора, м: |  | 3 | [5 empty] | ρs, г/см3 = | 2.74 |  | Глубина отбора, м: | [6 empty] | ρs, г/см3 = |  |  |  | 65 | [7 empty] | 65 | [6 empty] | 65 | [7 empty] | 65
Наименование грунта: |  | Суглинок, после оттаивания текучий, легкий песчанистый | [5 empty] | e, д.е. = |  |  | Наименование грунта: | [6 empty] | e, д.е. = |  |  |  | 70 | [7 empty] | 70 | [6 empty] | 70 | [7 empty] | 70
Схема проведения опыта: |  | КД | [5 empty] | IL, д.е. = | 1.061 |  | Схема проведения опыта: | [6 empty] | IL, д.е. = |  |  |  | 75 | [7 empty] | 75 | [6 empty] | 75 | [7 empty] | 75
Результаты испытаний | [10 empty] | Результаты испытаний | [10 empty] | 80 | [7 empty] | 80 | [6 empty] | 80 | [7 empty] | 80
[22 empty] | 85 | [7 empty] | 85 | [6 empty] | 85 | [7 empty] | 85
[22 empty] | 90 | [7 empty] | 90 | [6 empty] | 90 | [7 empty] | 90
[22 empty] | 95 | [7 empty] | 95 | [6 empty] | 95 | [7 empty] | 95
[22 empty] | 100 | [7 empty] | 100 | [6 empty] | 100 | [7 empty] | 100
[22 empty] | 105 | [7 empty] | 105 | [6 empty] | 105 | [7 empty] | 105
[22 empty] | 110 | [7 empty] | 110 | [6 empty] | 110 | [7 empty] | 110
[22 empty] | 115 | [7 empty] | 115 | [6 empty] | 115 | [7 empty] | 115
[22 empty] | 120 | [7 empty] | 120 | [6 empty] | 120 | [7 empty] | 120
[22 empty] | 125 | [7 empty] | 125 | [6 empty] | 125 | [7 empty] | 125
[22 empty] | 130 | [7 empty] | 130 | [6 empty] | 130 | [7 empty] | 130
[22 empty] | 135 | [7 empty] | 135 | [6 empty] | 135 | [7 empty] | 135
[22 empty] | 140 | [7 empty] | 140 | [6 empty] | 140 | [7 empty] | 140
[22 empty] | 145 | [7 empty] | 145 | [6 empty] | 145 | [7 empty] | 145
[22 empty] | 150 | [7 empty] | 150 | [6 empty] | 150 | [7 empty] | 150
[22 empty] | 155 | [7 empty] | 155 | [6 empty] | 155 | [7 empty] | 155
[22 empty] | 160 | [7 empty] | 160 | [6 empty] | 160 | [7 empty] | 160
[22 empty] | 165 | [7 empty] | 165 | [6 empty] | 165 | [7 empty] | 165
[22 empty] | 170 | [7 empty] | 170 | [6 empty] | 170 | [7 empty] | 170
[22 empty] | 175 | [7 empty] | 175 | [6 empty] | 175 | [7 empty] | 175
[22 empty] | 180 | [7 empty] | 180 | [6 empty] | 180 | [7 empty] | 180
[13 empty] | Давление в камере, Мпа σ3 | Вертикальная нагрузка, Мпа σ1 | Поровое давление, Мпа u
[13 empty] | 0.05 | 0.08493633 | [5 empty] | 1 | [6 empty] | σ3,кПа | σ1,кПа | u, кПа |  |  |  | 4
[13 empty] | 0.15 | 0.2220252 | [27 empty] | δ3, Мпа | δ1-δ3, МПа | δ1, МПа | δ1, КПа
[13 empty] | 0.25 | 0.3591141 | [21 empty] | С, МПа:
φ, град:
E, Мпа
[27 empty] | x | 0
[27 empty] | y |  |  |  | С, кПа | φ,°
Эффективные значения угла внутреннего трения и удельного сцепления ϕ', С'
[13 empty] | ϕ', град. = | 9
[13 empty] | С', МПа = | 0.007
|  | K0, д.е. | 0.8435655 | Эффективное напряжение, Мпа: |  |  |  |  | 0.04217828
|  | Модуль деформации E0, МПа: |  | Точки нахождения модуля Е0, Мпа (полное напряжение): |  |  |  |  | 0.04217828 | 0.05196045
|  | Модуль деформации E50, МПа: |  | qmax Давление при разрушении образца, Мпа (девиатор): |  |  |  |  | 0.03493633
|  | Коэф. Поперечной деформации, ϑ: |  | 0,5 qmax, Мпа (девиатор): |  |  |  |  | 0.01746816
| Начальник исп. лаборатории: | [6 empty] | Семиколенова Л.Г. |  |  |  |  | Начальник исп. лаборатории: |  |  |  |  | Семиколенова Л.Г.
Лист 1 , всего листов 2 | [11 empty] | Лист 2 , всего листов 2
Частичное воспроизведение протокола испытаний без письменного разрешения ООО «ИнжГео» ЗАПРЕЩАЕТСЯ | [11 empty] | Частичное воспроизведение протокола испытаний без письменного разрешения ООО «ИнжГео» ЗАПРЕЩАЕТСЯ
E0 |  |  | E50 |  | Деформация |  |  |  | Первая прочность |  |  | Вторая прочность |  |  | Третья прочность |  |  |  | К Пуассона
devE0 | epsE0 |  | dev50 | epsE50 | dev | eps | ev |  | dev1 | eps1 | ev1 | dev1 | eps1 | ev2 | dev1 | eps1 | ev3 | Глины
0.009782172 | 0.0006521399 |  | 0.01746816 | 0.001746803 | 0 | 0 | 0 |  | 0 | 0 | 0 | 0.01440504 | 0.0003077977 | 0 | 0.02455067 | 0.0003240988 | 0 | < 0 | 0,20-0,30
[5 empty] | 0.009782172 | 0.0006521399 | -0.001307568 |  | 0.009782172 | 0.0006521399 | -0.001307568 | 0.02985376 | 0.0007464669 | -0.006087163 | 0.05455704 | 0.001080329 | -0.007573914 | 0-0,25 | 0,30-0,38
Секущая модуля Е0 |  |  | Линия Q max |  | 0.01746816 | 0.001746803 | -0.00715466 |  | 0.01746816 | 0.001746803 | -0.00715466 | 0.0360126 | 0.001154241 | -0.01056694 | 0.05670217 | 0.00153106 | -0.0115524 | 0,25< | 0,38-0,45
| 0 |  |  | 0 | 0.01822626 | 0.002238867 | -0.007981771 |  | 0.01822626 | 0.002238867 | -0.007981771 | 0.03972661 | 0.002239401 | -0.01077901 | 0.06254584 | 0.00229659 | -0.01154373 | Суглинки | 0,35-0,37
[5 empty] | 0.01870746 | 0.002985156 | -0.007908188 |  | 0.01870746 | 0.002985156 | -0.007908188 | 0.04201485 | 0.002985867 | -0.01083444 | 0.06225313 | 0.00306212 | -0.01166038 | Пески и супеси | 0,30-0,35
[5 empty] | 0.02002376 | 0.003731446 | -0.00798359 |  | 0.02002376 | 0.003731446 | -0.00798359 | 0.0454454 | 0.003732334 | -0.01071877 | 0.06875614 | 0.00382765 | -0.0115767
|  |  | Линия 0,5 Q max |  | 0.02132587 | 0.004477735 | -0.008032779 |  | 0.02132587 | 0.004477735 | -0.008032779 | 0.04510487 | 0.004478801 | -0.0109446 | 0.06997922 | 0.00459318 | -0.01178306
|  |  |  | 0 | 0.02289142 | 0.005224024 | -0.008073292 |  | 0.02289142 | 0.005224024 | -0.008073292 | 0.04607835 | 0.005225268 | -0.01082075 | 0.07194671 | 0.00535871 | -0.01170404
[5 empty] | 0.02281254 | 0.005970313 | -0.007992216 |  | 0.02281254 | 0.005970313 | -0.007992216 | 0.04825615 | 0.005971735 | -0.01092488 | 0.07644184 | 0.00612424 | -0.01187634
[5 empty] | 0.02438235 | 0.006716602 | -0.008053108 |  | 0.02438235 | 0.006716602 | -0.008053108 | 0.05274406 | 0.006718202 | -0.01111371 | 0.07294908 | 0.00688977 | -0.01177804
[5 empty] | 0.02379595 | 0.007462891 | -0.008067435 |  | 0.02379595 | 0.007462891 | -0.008067435 | 0.05210517 | 0.007464669 | -0.01096738 | 0.07820529 | 0.0076553 | -0.01191862
[5 empty] | 0.02503485 | 0.00820918 | -0.008039042 |  | 0.02503485 | 0.00820918 | -0.008039042 | 0.05303098 | 0.008211135 | -0.01115877 | 0.0796347 | 0.00842083 | -0.01180274
Коэфф. Точки |  |  |  |  | 0.02639245 | 0.008955469 | -0.008065301 |  | 0.02639245 | 0.008955469 | -0.008065301 | 0.05476192 | 0.008957602 | -0.01119432 | 0.08360665 | 0.009186361 | -0.01180829
[5 empty] | 0.02674349 | 0.009701758 | -0.008077363 |  | 0.02674349 | 0.009701758 | -0.008077363 | 0.05540241 | 0.009704069 | -0.01122444 | 0.08034346 | 0.009951891 | -0.01182063
[5 empty] | 0.02616922 | 0.01044805 | -0.008123309 |  | 0.02616922 | 0.01044805 | -0.008123309 | 0.0558137 | 0.01045054 | -0.01110288 | 0.08073546 | 0.01071742 | -0.01189726
[5 empty] | 0.02681487 | 0.01119434 | -0.008174768 |  | 0.02681487 | 0.01119434 | -0.008174768 | 0.0579569 | 0.011197 | -0.0112163 | 0.08550564 | 0.01148295 | -0.01204818
[5 empty] | 0.02757821 | 0.01194063 | -0.008108467 |  | 0.02757821 | 0.01194063 | -0.008108467 | 0.05787105 | 0.01194347 | -0.01129147 | 0.08766892 | 0.01224848 | -0.01186576
[5 empty] | 0.02758014 | 0.01268691 | -0.008253603 |  | 0.02758014 | 0.01268691 | -0.008253603 | 0.05826324 | 0.01268994 | -0.0112103 | 0.08839085 | 0.01301401 | -0.01195874
[5 empty] | 0.02873772 | 0.0134332 | -0.008150922 |  | 0.02873772 | 0.0134332 | -0.008150922 | 0.06150102 | 0.0134364 | -0.01124122 | 0.08767379 | 0.01377954 | -0.01193247
[5 empty] | 0.02881229 | 0.01417949 | -0.008165118 |  | 0.02881229 | 0.01417949 | -0.008165118 | 0.06211237 | 0.01418287 | -0.01119221 | 0.0864331 | 0.01454507 | -0.01198117
[5 empty] | 0.02967866 | 0.01492578 | -0.00817933 |  | 0.02967866 | 0.01492578 | -0.00817933 | 0.06135035 | 0.01492934 | -0.01128087 | 0.08518672 | 0.0153106 | -0.01208476
[5 empty] | 0.02952783 | 0.01567207 | -0.008164922 |  | 0.02952783 | 0.01567207 | -0.008164922 | 0.0597422 | 0.0156758 | -0.01127068 | 0.08872196 | 0.01607613 | -0.01195875
[5 empty] | 0.02914987 | 0.01641836 | -0.00815472 |  | 0.02914987 | 0.01641836 | -0.00815472 | 0.06155695 | 0.01642227 | -0.01140335 | 0.08825826 | 0.01684166 | -0.01193107
[5 empty] | 0.02923377 | 0.01716465 | -0.008155357 |  | 0.02923377 | 0.01716465 | -0.008155357 | 0.06348233 | 0.01716874 | -0.01122028 | 0.08834009 | 0.01760719 | -0.01208134
[5 empty] | 0.0300751 | 0.01791094 | -0.008239135 |  | 0.0300751 | 0.01791094 | -0.008239135 | 0.06322453 | 0.0179152 | -0.01141114 | 0.09194074 | 0.01837272 | -0.01191326
[5 empty] | 0.03010662 | 0.01865723 | -0.008143455 |  | 0.03010662 | 0.01865723 | -0.008143455 | 0.06193158 | 0.01866167 | -0.01140625 | 0.09316245 | 0.01913825 | -0.01204492
[5 empty] | 0.03126669 | 0.01940352 | -0.008286226 |  | 0.03126669 | 0.01940352 | -0.008286226 | 0.06236099 | 0.01940814 | -0.01124519 | 0.09405366 | 0.01990378 | -0.01212061
[5 empty] | 0.03082039 | 0.02014981 | -0.008270949 |  | 0.03082039 | 0.02014981 | -0.008270949 | 0.06170356 | 0.0201546 | -0.01133331 | 0.08991302 | 0.02066931 | -0.01206948
[5 empty] | 0.03063705 | 0.0208961 | -0.00816415 |  | 0.03063705 | 0.0208961 | -0.00816415 | 0.06464997 | 0.02090107 | -0.01124407 | 0.09396554 | 0.02143484 | -0.0119458
[5 empty] | 0.03124762 | 0.02164238 | -0.008191753 |  | 0.03124762 | 0.02164238 | -0.008191753 | 0.06528247 | 0.02164754 | -0.01131951 | 0.08946324 | 0.02220037 | -0.01202945
[5 empty] | 0.03174986 | 0.02238867 | -0.008186272 |  | 0.03174986 | 0.02238867 | -0.008186272 | 0.06475801 | 0.02239401 | -0.01141943 | 0.09204427 | 0.0229659 | -0.01203767
[5 empty] | 0.03168222 | 0.02313496 | -0.008135439 |  | 0.03168222 | 0.02313496 | -0.008135439 | 0.06415026 | 0.02314047 | -0.01136491 | 0.09469439 | 0.02373143 | -0.01179741
[5 empty] | 0.03193108 | 0.02388125 | -0.008169264 |  | 0.03193108 | 0.02388125 | -0.008169264 | 0.0647419 | 0.02388694 | -0.01132103 | 0.09524489 | 0.02449696 | -0.01165415
[5 empty] | 0.03202318 | 0.02462754 | -0.008168552 |  | 0.03202318 | 0.02462754 | -0.008168552 | 0.06477053 | 0.02463341 | -0.01127847 | 0.09547841 | 0.02526249 | -0.01154058
[5 empty] | 0.032497 | 0.02537383 | -0.007977265 |  | 0.032497 | 0.02537383 | -0.007977265 | 0.06656217 | 0.02537987 | -0.01112568 | 0.09753433 | 0.02602802 | -0.01113663
[5 empty] | 0.03167604 | 0.02612012 | -0.007912202 |  | 0.03167604 | 0.02612012 | -0.007912202 | 0.06723108 | 0.02612634 | -0.01078968 | 0.09488425 | 0.02679355 | -0.01082632
[5 empty] | 0.03125963 | 0.02686641 | -0.007668474 |  | 0.03125963 | 0.02686641 | -0.007668474 | 0.06500222 | 0.02687281 | -0.0106508 | 0.09924868 | 0.02755908 | -0.01057351
[5 empty] | 0.03135655 | 0.0276127 | -0.007472456 |  | 0.03135655 | 0.0276127 | -0.007472456 | 0.06743495 | 0.02761927 | -0.01043705 | 0.09477146 | 0.02832461 | -0.01005208
[5 empty] | 0.03245461 | 0.02835899 | -0.007253969 |  | 0.03245461 | 0.02835899 | -0.007253969 | 0.06614489 | 0.02836574 | -0.01017562 | 0.09923473 | 0.02909014 | -0.009635067
[5 empty] | 0.03156757 | 0.02910528 | -0.006924325 |  | 0.03156757 | 0.02910528 | -0.006924325 | 0.06493428 | 0.02911221 | -0.009768562 | 0.1010924 | 0.02985567 | -0.009339722
[5 empty] | 0.03296889 | 0.02985156 | -0.006582057 |  | 0.03296889 | 0.02985156 | -0.006582057 | 0.06877059 | 0.02985867 | -0.009449409 | 0.09573425 | 0.0306212 | -0.008819824
[5 empty] | 0.03300794 | 0.03059785 | -0.006187014 |  | 0.03300794 | 0.03059785 | -0.006187014 | 0.06535814 | 0.03060514 | -0.009075124 | 0.1002943 | 0.03138673 | -0.008285909
[5 empty] | 0.03328413 | 0.03134414 | -0.005745156 |  | 0.03328413 | 0.03134414 | -0.005745156 | 0.06525961 | 0.03135161 | -0.008805855 | 0.09821955 | 0.03215226 | -0.007708999
[5 empty] | 0.03282886 | 0.03209043 | -0.00534424 |  | 0.03282886 | 0.03209043 | -0.00534424 | 0.06963742 | 0.03209807 | -0.008269085 | 0.1029855 | 0.03291779 | -0.007082602
[5 empty] | 0.03372197 | 0.03283672 | -0.004901516 |  | 0.03372197 | 0.03283672 | -0.004901516 | 0.06739981 | 0.03284454 | -0.007850877 | 0.1004685 | 0.03368332 | -0.006542817
[5 empty] | 0.03302734 | 0.03358301 | -0.004422714 |  | 0.03302734 | 0.03358301 | -0.004422714 | 0.06888001 | 0.03359101 | -0.007422199 | 0.102003 | 0.03444885 | -0.005878097
[5 empty] | 0.03262735 | 0.0343293 | -0.00395617 |  | 0.03262735 | 0.0343293 | -0.00395617 | 0.06693386 | 0.03433748 | -0.006967511 | 0.09857983 | 0.03521438 | -0.005196069
[5 empty] | 0.03408935 | 0.03507559 | -0.003475691 |  | 0.03408935 | 0.03507559 | -0.003475691 | 0.06711909 | 0.03508394 | -0.006359414 | 0.0997082 | 0.03597991 | -0.004556312
[5 empty] | 0.03301623 | 0.03582188 | -0.00296128 |  | 0.03301623 | 0.03582188 | -0.00296128 | 0.06826136 | 0.03583041 | -0.005890736 | 0.09906874 | 0.03674544 | -0.003839051
[5 empty] | 0.03390818 | 0.03656817 | -0.002412299 |  | 0.03390818 | 0.03656817 | -0.002412299 | 0.0665365 | 0.03657688 | -0.005275122 | 0.1021172 | 0.03751097 | -0.003161172
[5 empty] | 0.03407168 | 0.03731446 | -0.001839621 |  | 0.03407168 | 0.03731446 | -0.001839621 | 0.06808675 | 0.03732334 | -0.004729478 | 0.1024805 | 0.0382765 | -0.002471413
[5 empty] | 0.03432441 | 0.03806074 | -0.0013015 |  | 0.03432441 | 0.03806074 | -0.0013015 | 0.06729154 | 0.03806981 | -0.004202208 | 0.1000786 | 0.03904203 | -0.001740151
[5 empty] | 0.03425605 | 0.03880703 | -0.0007431477 |  | 0.03425605 | 0.03880703 | -0.0007431477 | 0.06725759 | 0.03881628 | -0.003596964 | 0.1005242 | 0.03980756 | -0.001034485
[5 empty] | 0.03348813 | 0.03955332 | -0.0001755686 |  | 0.03348813 | 0.03955332 | -0.0001755686 | 0.06796471 | 0.03956274 | -0.002986237 | 0.1072241 | 0.04057309 | -0.0003009248
[5 empty] | 0.03350458 | 0.04029961 | 0.0003900735 |  | 0.03350458 | 0.04029961 | 0.0003900735 | 0.06798785 | 0.04030921 | -0.002396527 | 0.1039704 | 0.04133862 | 0.0004244082
[5 empty] | 0.03431614 | 0.0410459 | 0.0009599709 |  | 0.03431614 | 0.0410459 | 0.0009599709 | 0.06996113 | 0.04105568 | -0.001778013 | 0.1035711 | 0.04210415 | 0.00115804
[5 empty] | 0.03365384 | 0.04179219 | 0.001513271 |  | 0.03365384 | 0.04179219 | 0.001513271 | 0.06907531 | 0.04180214 | -0.001165942 | 0.1027687 | 0.04286968 | 0.00189831
[5 empty] | 0.03350056 | 0.04253848 | 0.002070723 |  | 0.03350056 | 0.04253848 | 0.002070723 | 0.07126259 | 0.04254861 | -0.0005481538 | 0.1083482 | 0.04363521 | 0.002609659
[5 empty] | 0.03454859 | 0.04328477 | 0.002664333 |  | 0.03454859 | 0.04328477 | 0.002664333 | 0.07124736 | 0.04329508 | 7.941255e-05 | 0.1056041 | 0.04440074 | 0.003333047
[5 empty] | 0.03405166 | 0.04403106 | 0.003176608 |  | 0.03405166 | 0.04403106 | 0.003176608 | 0.07056685 | 0.04404154 | 0.0007044324 | 0.1047649 | 0.04516627 | 0.004030748
[5 empty] | 0.03478266 | 0.04477735 | 0.00374832 |  | 0.03478266 | 0.04477735 | 0.00374832 | 0.07100447 | 0.04478801 | 0.001324306 | 0.1084355 | 0.0459318 | 0.004690003
[5 empty] | 0.03513964 | 0.04552364 | 0.004211651 |  | 0.03513964 | 0.04552364 | 0.004211651 | 0.07251808 | 0.04553448 | 0.001952067 | 0.1097107 | 0.04669733 | 0.005366246
[5 empty] | 0.03470759 | 0.04626993 | 0.004795722 |  | 0.03470759 | 0.04626993 | 0.004795722 | 0.07197737 | 0.04628094 | 0.002552678 | 0.1058024 | 0.04746286 | 0.006054056
[5 empty] | 0.03402615 | 0.04701621 | 0.005196862 |  | 0.03402615 | 0.04701621 | 0.005196862 | 0.07273336 | 0.04702741 | 0.003172102 | 0.1050169 | 0.04822839 | 0.006696182
[5 empty] | 0.0352442 | 0.0477625 | 0.00572472 |  | 0.0352442 | 0.0477625 | 0.00572472 | 0.07282298 | 0.04777388 | 0.00377425 | 0.1072536 | 0.04899392 | 0.007315307
[5 empty] | 0.03498683 | 0.04850879 | 0.006092908 |  | 0.03498683 | 0.04850879 | 0.006092908 | 0.0712512 | 0.04852035 | 0.004380847 | 0.1093011 | 0.04975945 | 0.007955755
[5 empty] | 0.03407325 | 0.04925508 | 0.006563931 |  | 0.03407325 | 0.04925508 | 0.006563931 | 0.07135279 | 0.04926681 | 0.004991777 | 0.1105508 | 0.05052498 | 0.008523512
[5 empty] | 0.03435853 | 0.05000137 | 0.006956595 |  | 0.03435853 | 0.05000137 | 0.006956595 | 0.07067588 | 0.05001328 | 0.005582194 | 0.1077444 | 0.05129051 | 0.009143047
[5 empty] | 0.03434361 | 0.05074766 | 0.00731382 |  | 0.03434361 | 0.05074766 | 0.00731382 | 0.07328935 | 0.05075975 | 0.006088688 | 0.1046705 | 0.05205604 | 0.009545794
[5 empty] | 0.03446064 | 0.05149395 | 0.007737702 |  | 0.03446064 | 0.05149395 | 0.007737702 | 0.07116483 | 0.05150621 | 0.006602745 | 0.1066663 | 0.05282157 | 0.01022076
[5 empty] | 0.03517636 | 0.05224024 | 0.007921831 |  | 0.03517636 | 0.05224024 | 0.007921831 | 0.07279699 | 0.05225268 | 0.007225641 | 0.1111583 | 0.0535871 | 0.01071007
[5 empty] | 0.03515879 | 0.05298653 | 0.008236316 |  | 0.03515879 | 0.05298653 | 0.008236316 | 0.06981963 | 0.05299915 | 0.007619546 | 0.1120905 | 0.05435263 | 0.01102096
[5 empty] | 0.03490811 | 0.05373282 | 0.008534175 |  | 0.03490811 | 0.05373282 | 0.008534175 | 0.07066759 | 0.05374561 | 0.008091484 | 0.1059794 | 0.05511816 | 0.01135736
[5 empty] | 0.03473832 | 0.05447911 | 0.008689739 |  | 0.03473832 | 0.05447911 | 0.008689739 | 0.07339471 | 0.05449208 | 0.008612883 | 0.1103968 | 0.05588369 | 0.01172748
[5 empty] | 0.03512499 | 0.05522539 | 0.008821365 |  | 0.03512499 | 0.05522539 | 0.008821365 | 0.07206254 | 0.05523855 | 0.009061991 | 0.1076609 | 0.05664922 | 0.01220856
[5 empty] | 0.035202 | 0.05597168 | 0.009003096 |  | 0.035202 | 0.05597168 | 0.009003096 | 0.07287527 | 0.05598501 | 0.009577018 | 0.105411 | 0.05741475 | 0.01226124
[5 empty] | 0.03493633 | 0.05671797 | 0.008986876 |  | 0.03493633 | 0.05671797 | 0.008986876 | 0.07350614 | 0.05673148 | 0.009930466 | 0.1087455 | 0.05818028 | 0.01255827
[5 empty] | 0.03435009 | 0.05746426 | 0.009020116 |  | 0.03435009 | 0.05746426 | 0.009020116 | 0.07142638 | 0.05747795 | 0.01032422 | 0.1116348 | 0.05894581 | 0.01278923
[5 empty] | 0.03427852 | 0.05821055 | 0.008937098 |  | 0.03427852 | 0.05821055 | 0.008937098 | 0.0710491 | 0.05822441 | 0.01054517 | 0.1110978 | 0.05971134 | 0.01298401
[5 empty] | 0.03573949 | 0.05895684 | 0.008891515 |  | 0.03573949 | 0.05895684 | 0.008891515 | 0.07088868 | 0.05897088 | 0.01086185 | 0.1091141 | 0.06047687 | 0.01300496
[5 empty] | 0.0356332 | 0.05970313 | 0.008841811 |  | 0.0356332 | 0.05970313 | 0.008841811 | 0.07023508 | 0.05971735 | 0.01122907 | 0.1127051 | 0.0612424 | 0.01299954
[5 empty] | 0.03563292 | 0.06044942 | 0.008906531 |  | 0.03563292 | 0.06044942 | 0.008906531 | 0.07279469 | 0.06046381 | 0.01135208 | 0.1107261 | 0.06200793 | 0.01305025
[5 empty] | 0.03497487 | 0.06119571 | 0.00883633 |  | 0.03497487 | 0.06119571 | 0.00883633 | 0.07355196 | 0.06121028 | 0.01148004 | 0.1118655 | 0.06277346 | 0.01288585
[5 empty] | 0.03563671 | 0.061942 | 0.008671334 |  | 0.03563671 | 0.061942 | 0.008671334 | 0.07197342 | 0.06195675 | 0.01185406 | 0.1068946 | 0.06353899 | 0.01279512
[5 empty] | 0.03511517 | 0.06268829 | 0.008582258 |  | 0.03511517 | 0.06268829 | 0.008582258 | 0.07280957 | 0.06270322 | 0.01187207 | 0.1066223 | 0.06430452 | 0.01276273
[5 empty] | 0.03425103 | 0.06343457 | 0.008458012 |  | 0.03425103 | 0.06343457 | 0.008458012 | 0.0720252 | 0.06344968 | 0.01195512 | 0.1112991 | 0.06507005 | 0.01247104
[5 empty] | 0.03468908 | 0.06418086 | 0.008368466 |  | 0.03468908 | 0.06418086 | 0.008368466 | 0.07069258 | 0.06419615 | 0.0119287 | 0.1091843 | 0.06583558 | 0.01228675
[5 empty] | 0.03525871 | 0.06492715 | 0.008368984 |  | 0.03525871 | 0.06492715 | 0.008368984 | 0.0698245 | 0.06494262 | 0.01208943 | 0.1065619 | 0.06660111 | 0.01209685
[5 empty] | 0.03542641 | 0.06567344 | 0.00811336 |  | 0.03542641 | 0.06567344 | 0.00811336 | 0.07116144 | 0.06568908 | 0.01203797 | 0.1107541 | 0.06736664 | 0.01204279
[5 empty] | 0.03380518 | 0.06641973 | 0.008065637 |  | 0.03380518 | 0.06641973 | 0.008065637 | 0.0714836 | 0.06643555 | 0.01178368 | 0.1121765 | 0.06813217 | 0.01164961
[5 empty] | 0.03519329 | 0.06716602 | 0.007818724 |  | 0.03519329 | 0.06716602 | 0.007818724 | 0.07387673 | 0.06718202 | 0.01189092 | 0.1110813 | 0.0688977 | 0.01153689
[5 empty] | 0.03387219 | 0.06791231 | 0.007729952 |  | 0.03387219 | 0.06791231 | 0.007729952 | 0.07401339 | 0.06792848 | 0.01158709 | 0.1123131 | 0.06966323 | 0.01118937
[5 empty] | 0.0342222 | 0.0686586 | 0.007616938 |  | 0.0342222 | 0.0686586 | 0.007616938 | 0.07058756 | 0.06867495 | 0.01144775 | 0.1066163 | 0.07042876 | 0.01089403
[5 empty] | 0.03355617 | 0.06940489 | 0.007441972 |  | 0.03355617 | 0.06940489 | 0.007441972 | 0.07249417 | 0.06942142 | 0.01129277 | 0.1111373 | 0.07119429 | 0.01073466
[5 empty] | 0.03383308 | 0.07015118 | 0.00724863 |  | 0.03383308 | 0.07015118 | 0.00724863 | 0.07336736 | 0.07016788 | 0.01118191 | 0.1114562 | 0.07195982 | 0.01040877
[5 empty] | 0.03468859 | 0.07089747 | 0.007145289 |  | 0.03468859 | 0.07089747 | 0.007145289 | 0.07247814 | 0.07091435 | 0.01102891 | 0.1082927 | 0.07272535 | 0.01002401
[5 empty] | 0.0348583 | 0.07164375 | 0.006983333 |  | 0.0348583 | 0.07164375 | 0.006983333 | 0.07288472 | 0.07166082 | 0.01066881 | 0.1082793 | 0.07349088 | 0.009681954
[5 empty] | 0.03372129 | 0.07239004 | 0.006823542 |  | 0.03372129 | 0.07239004 | 0.006823542 | 0.06960798 | 0.07240728 | 0.01051977 | 0.1061471 | 0.07425641 | 0.009364553
[5 empty] | 0.03488761 | 0.07313633 | 0.006605642 |  | 0.03488761 | 0.07313633 | 0.006605642 | 0.06897855 | 0.07315375 | 0.01027791 | 0.1047632 | 0.07502194 | 0.009120514
[5 empty] | 0.03368956 | 0.07388262 | 0.006411268 |  | 0.03368956 | 0.07388262 | 0.006411268 | 0.07026293 | 0.07390022 | 0.00996069 | 0.1045928 | 0.07578747 | 0.008769121
[5 empty] | 0.03325548 | 0.07462891 | 0.006313973 |  | 0.03325548 | 0.07462891 | 0.006313973 | 0.07144866 | 0.07464669 | 0.009666753 | 0.1090358 | 0.076553 | 0.008485631
[5 empty] | 0.03379314 | 0.0753752 | 0.006130157 |  | 0.03379314 | 0.0753752 | 0.006130157 | 0.07242616 | 0.07539315 | 0.00948461 | 0.1102146 | 0.07731853 | 0.008257156
[5 empty] | 0.03413557 | 0.07612149 | 0.005980095 |  | 0.03413557 | 0.07612149 | 0.005980095 | 0.0719621 | 0.07613962 | 0.00910189 | 0.1069515 | 0.07808406 | 0.007823109
[5 empty] | 0.03319533 | 0.07686778 | 0.005753613 |  | 0.03319533 | 0.07686778 | 0.005753613 | 0.06909156 | 0.07688609 | 0.008965082 | 0.1096587 | 0.07884959 | 0.007640077
[5 empty] | 0.03286597 | 0.07761407 | 0.005641258 |  | 0.03286597 | 0.07761407 | 0.005641258 | 0.07150109 | 0.07763255 | 0.008619715 | 0.1057808 | 0.07961512 | 0.007250135
[5 empty] | 0.03367218 | 0.07836036 | 0.005428212 |  | 0.03367218 | 0.07836036 | 0.005428212 | 0.06965789 | 0.07837902 | 0.008318832 | 0.1088704 | 0.08038065 | 0.007090012
[5 empty] | 0.03305701 | 0.07910665 | 0.005293394 |  | 0.03305701 | 0.07910665 | 0.005293394 | 0.06937289 | 0.07912549 | 0.008032122 | 0.1064512 | 0.08114618 | 0.00684977
[5 empty] | 0.03357604 | 0.07985294 | 0.005185261 |  | 0.03357604 | 0.07985294 | 0.005185261 | 0.07033531 | 0.07987195 | 0.007833382 | 0.105065 | 0.08191171 | 0.006607616
[5 empty] | 0.03330198 | 0.08059922 | 0.004971876 |  | 0.03330198 | 0.08059922 | 0.004971876 | 0.06712678 | 0.08061842 | 0.00755478 | 0.1061745 | 0.08267724 | 0.006349688
[5 empty] | 0.03257016 | 0.08134551 | 0.004890993 |  | 0.03257016 | 0.08134551 | 0.004890993 | 0.0672073 | 0.08136489 | 0.007157172 | 0.1049235 | 0.08344277 | 0.006223904
[5 empty] | 0.03271214 | 0.0820918 | 0.004727028 |  | 0.03271214 | 0.0820918 | 0.004727028 | 0.06879564 | 0.08211135 | 0.006996973 | 0.1054883 | 0.0842083 | 0.006054203
[5 empty] | 0.03272889 | 0.08283809 | 0.004616668 |  | 0.03272889 | 0.08283809 | 0.004616668 | 0.07077313 | 0.08285782 | 0.006728375 | 0.1082947 | 0.08497383 | 0.005846116
[5 empty] | 0.03223103 | 0.08358438 | 0.004576653 |  | 0.03223103 | 0.08358438 | 0.004576653 | 0.06944797 | 0.08360429 | 0.006568443 | 0.1075661 | 0.08573936 | 0.005772473
[5 empty] | 0.0329275 | 0.08433067 | 0.004470716 |  | 0.0329275 | 0.08433067 | 0.004470716 | 0.06943458 | 0.08435075 | 0.006328585 | 0.1041978 | 0.08650489 | 0.005685009
[5 empty] | 0.03361435 | 0.08507696 | 0.004355307 |  | 0.03361435 | 0.08507696 | 0.004355307 | 0.06931286 | 0.08509722 | 0.006111287 | 0.1080566 | 0.08727042 | 0.005606073
[5 empty] | 0.03294352 | 0.08582325 | 0.004269968 |  | 0.03294352 | 0.08582325 | 0.004269968 | 0.0662524 | 0.08584369 | 0.00598452 | 0.109238 | 0.08803596 | 0.005569821
[5 empty] | 0.0322661 | 0.08656954 | 0.004275179 |  | 0.0322661 | 0.08656954 | 0.004275179 | 0.06966223 | 0.08659015 | 0.005822081 | 0.1082066 | 0.08880149 | 0.005677633
[5 empty] | 0.0330103 | 0.08731583 | 0.004169949 |  | 0.0330103 | 0.08731583 | 0.004169949 | 0.06630744 | 0.08733662 | 0.005632321 | 0.1087937 | 0.08956702 | 0.005672171
[5 empty] | 0.03315163 | 0.08806212 | 0.004165169 |  | 0.03315163 | 0.08806212 | 0.004165169 | 0.06604632 | 0.08808309 | 0.005591113 | 0.1062504 | 0.09033255 | 0.005796869
[5 empty] | 0.0327744 | 0.0888084 | 0.004114985 |  | 0.0327744 | 0.0888084 | 0.004114985 | 0.06902303 | 0.08882956 | 0.005480113 | 0.1063053 | 0.09109808 | 0.00586328
[5 empty] | 0.03224156 | 0.08955469 | 0.004172917 |  | 0.03224156 | 0.08955469 | 0.004172917 | 0.06584167 | 0.08957602 | 0.00547986 | 0.1051732 | 0.09186361 | 0.006066072
[5 empty] | 0.03261675 | 0.09030098 | 0.004144907 |  | 0.03261675 | 0.09030098 | 0.004144907 | 0.06600693 | 0.09032249 | 0.005414476 | 0.09997916 | 0.09262914 | 0.006159526
[5 empty] | 0.03291911 | 0.09104727 | 0.004267885 |  | 0.03291911 | 0.09104727 | 0.004267885 | 0.06727121 | 0.09106896 | 0.005479088 | 0.09959756 | 0.09339467 | 0.006363803
[5 empty] | 0.03161537 | 0.09179356 | 0.004342869 |  | 0.03161537 | 0.09179356 | 0.004342869 | 0.06627569 | 0.09181542 | 0.005492797 | 0.10053 | 0.0941602 | 0.006488626
[5 empty] | 0.03175174 | 0.09253985 | 0.00442139 |  | 0.03175174 | 0.09253985 | 0.00442139 | 0.06579292 | 0.09256189 | 0.005645415 | 0.1015164 | 0.09492573 | 0.006700422
[5 empty] | 0.03207153 | 0.09328614 | 0.004512389 |  | 0.03207153 | 0.09328614 | 0.004512389 | 0.06381508 | 0.09330836 | 0.00579341 | 0.09579066 | 0.09569126 | 0.006919992
[5 empty] | 0.03142239 | 0.09403243 | 0.00466535 |  | 0.03142239 | 0.09403243 | 0.00466535 | 0.06461705 | 0.09405482 | 0.005862553 | 0.0968991 | 0.09645679 | 0.00721404
[5 empty] | 0.03195509 | 0.09477872 | 0.004778204 |  | 0.03195509 | 0.09477872 | 0.004778204 | 0.06412015 | 0.09480129 | 0.006100308 | 0.09916959 | 0.09722232 | 0.007454143
[5 empty] | 0.03206813 | 0.09552501 | 0.004960537 |  | 0.03206813 | 0.09552501 | 0.004960537 | 0.06590142 | 0.09554776 | 0.006263977 | 0.09616068 | 0.09798785 | 0.007663028
[5 empty] | 0.03136516 | 0.0962713 | 0.005097905 |  | 0.03136516 | 0.0962713 | 0.005097905 | 0.06548339 | 0.09629422 | 0.006484694 | 0.09411105 | 0.09875338 | 0.007959358
[5 empty] | 0.03168673 | 0.09701758 | 0.005219974 |  | 0.03168673 | 0.09701758 | 0.005219974 | 0.06622381 | 0.09704069 | 0.006648502 | 0.09292099 | 0.09951891 | 0.008133203
[5 empty] | 0.03121155 | 0.09776387 | 0.005492701 |  | 0.03121155 | 0.09776387 | 0.005492701 | 0.0662108 | 0.09778716 | 0.006865831 | 0.09252655 | 0.1002844 | 0.00827818
[5 empty] | 0.03142639 | 0.09851016 | 0.005612394 |  | 0.03142639 | 0.09851016 | 0.005612394 | 0.06409764 | 0.09853362 | 0.007100986 | 0.09440778 | 0.10105 | 0.008520122
[5 empty] | 0.03164934 | 0.09925645 | 0.005828095 |  | 0.03164934 | 0.09925645 | 0.005828095 | 0.06265335 | 0.09928009 | 0.007346768 | 0.09189117 | 0.1018155 | 0.00873661
[5 empty] | 0.03157402 | 0.1000027 | 0.005947271 |  | 0.03157402 | 0.1000027 | 0.005947271 | 0.06271074 | 0.1000266 | 0.007531522 | 0.09290261 | 0.102581 | 0.008947906
[5 empty] | 0.03029875 | 0.100749 | 0.006183073 |  | 0.03029875 | 0.100749 | 0.006183073 | 0.06309117 | 0.100773 | 0.007878046 | 0.08894905 | 0.1033466 | 0.009055924
[5 empty] | 0.02995609 | 0.1014953 | 0.006300423 |  | 0.02995609 | 0.1014953 | 0.006300423 | 0.06326111 | 0.1015195 | 0.008068452 | 0.0908519 | 0.1041121 | 0.009307427
[5 empty] | 0.03099348 | 0.1022416 | 0.006457705 |  | 0.03099348 | 0.1022416 | 0.006457705 | 0.06172977 | 0.102266 | 0.008331114 | 0.08877773 | 0.1048776 | 0.009442917
[5 empty] | 0.02971774 | 0.1029879 | 0.00661995 |  | 0.02971774 | 0.1029879 | 0.00661995 | 0.06090988 | 0.1030124 | 0.008526981 | 0.09184962 | 0.1056431 | 0.009605135
[5 empty] | 0.03044022 | 0.1037342 | 0.006641259 |  | 0.03044022 | 0.1037342 | 0.006641259 | 0.06375824 | 0.1037589 | 0.008535148 | 0.0874 | 0.1064087 | 0.009679367
[5 empty] | 0.02971515 | 0.1044805 | 0.006846493 |  | 0.02971515 | 0.1044805 | 0.006846493 | 0.06118745 | 0.1045054 | 0.008733659 | 0.09214821 | 0.1071742 | 0.009648895
[5 empty] | 0.0302389 | 0.1052268 | 0.00684931 |  | 0.0302389 | 0.1052268 | 0.00684931 | 0.06149745 | 0.1052518 | 0.008914791 | 0.08567764 | 0.1079397 | 0.009720378
[5 empty] | 0.03047171 | 0.1059731 | 0.006998475 |  | 0.03047171 | 0.1059731 | 0.006998475 | 0.06045796 | 0.1059983 | 0.008926348 | 0.08629567 | 0.1087053 | 0.009853317
[5 empty] | 0.02917891 | 0.1067193 | 0.006925688 |  | 0.02917891 | 0.1067193 | 0.006925688 | 0.06122876 | 0.1067448 | 0.009078194 | 0.08810022 | 0.1094708 | 0.01003749
[5 empty] | 0.02967743 | 0.1074656 | 0.007022202 |  | 0.02967743 | 0.1074656 | 0.007022202 | 0.06365179 | 0.1074912 | 0.009217759 | 0.08709886 | 0.1102363 | 0.01011688
[5 empty] | 0.03020701 | 0.1082119 | 0.007089671 |  | 0.03020701 | 0.1082119 | 0.007089671 | 0.06259837 | 0.1082377 | 0.009228857 | 0.08995431 | 0.1110019 | 0.0102005
[5 empty] | 0.02934099 | 0.1089582 | 0.007206864 |  | 0.02934099 | 0.1089582 | 0.007206864 | 0.06351492 | 0.1089842 | 0.009367918 | 0.08480554 | 0.1117674 | 0.01027612
[5 empty] | 0.02940043 | 0.1097045 | 0.007154125 |  | 0.02940043 | 0.1097045 | 0.007154125 | 0.06288692 | 0.1097306 | 0.00940535 | 0.08611269 | 0.1125329 | 0.0104078
[5 empty] | 0.02891108 | 0.1104508 | 0.007304146 |  | 0.02891108 | 0.1104508 | 0.007304146 | 0.06253502 | 0.1104771 | 0.009451693 | 0.08860192 | 0.1132984 | 0.01045575
[5 empty] | 0.02951166 | 0.1111971 | 0.007397107 |  | 0.02951166 | 0.1111971 | 0.007397107 | 0.06283867 | 0.1112236 | 0.009505277 | 0.08886663 | 0.114064 | 0.01052013
[5 empty] | 0.02896804 | 0.1119434 | 0.007344652 |  | 0.02896804 | 0.1119434 | 0.007344652 | 0.05987238 | 0.11197 | 0.009721201 | 0.08893222 | 0.1148295 | 0.010661
[5 empty] | 0.02969489 | 0.1126897 | 0.007440092 |  | 0.02969489 | 0.1126897 | 0.007440092 | 0.06161224 | 0.1127165 | 0.009841896 | 0.08472525 | 0.115595 | 0.01070095
[5 empty] | 0.02898629 | 0.1134359 | 0.007551915 |  | 0.02898629 | 0.1134359 | 0.007551915 | 0.06086442 | 0.113463 | 0.009903314 | 0.08644865 | 0.1163606 | 0.01091463
[5 empty] | 0.02951447 | 0.1141822 | 0.007507177 |  | 0.02951447 | 0.1141822 | 0.007507177 | 0.05997104 | 0.1142094 | 0.009845469 | 0.08709732 | 0.1171261 | 0.01085544
[5 empty] | 0.02833345 | 0.1149285 | 0.007510473 |  | 0.02833345 | 0.1149285 | 0.007510473 | 0.06008936 | 0.1149559 | 0.009908502 | 0.08832006 | 0.1178916 | 0.0110427
[5 empty] | 0.0288383 | 0.1156748 | 0.007694852 |  | 0.0288383 | 0.1156748 | 0.007694852 | 0.05938853 | 0.1157024 | 0.00999856 | 0.08531235 | 0.1186572 | 0.01109415
[5 empty] | 0.02930316 | 0.1164211 | 0.007688173 |  | 0.02930316 | 0.1164211 | 0.007688173 | 0.06141997 | 0.1164488 | 0.01024008 | 0.08785104 | 0.1194227 | 0.01108814
[5 empty] | 0.02831615 | 0.1171674 | 0.00774959 |  | 0.02831615 | 0.1171674 | 0.00774959 | 0.05986035 | 0.1171953 | 0.01020286 | 0.08431693 | 0.1201882 | 0.01132967
[5 empty] | 0.02858452 | 0.1179137 | 0.007809607 |  | 0.02858452 | 0.1179137 | 0.007809607 | 0.06067383 | 0.1179418 | 0.01024223 | 0.08733004 | 0.1209537 | 0.01132399
[5 empty] | 0.02897889 | 0.11866 | 0.007895574 |  | 0.02897889 | 0.11866 | 0.007895574 | 0.05788231 | 0.1186882 | 0.01042935 | 0.08484614 | 0.1217193 | 0.01132613
[5 empty] | 0.02857063 | 0.1194063 | 0.007821414 |  | 0.02857063 | 0.1194063 | 0.007821414 | 0.05775553 | 0.1194347 | 0.01038512 | 0.08293789 | 0.1224848 | 0.01139844
[5 empty] | 0.02789639 | 0.1201525 | 0.007858223 |  | 0.02789639 | 0.1201525 | 0.007858223 | 0.05838336 | 0.1201812 | 0.01056206 | 0.08723051 | 0.1232503 | 0.01157022
[5 empty] | 0.02815062 | 0.1208988 | 0.007885342 |  | 0.02815062 | 0.1208988 | 0.007885342 | 0.05710824 | 0.1209276 | 0.01053393 | 0.08794112 | 0.1240159 | 0.011742
[5 empty] | 0.02886798 | 0.1216451 | 0.00806747 |  | 0.02886798 | 0.1216451 | 0.00806747 | 0.05807221 | 0.1216741 | 0.01062897 | 0.08256555 | 0.1247814 | 0.01168234
[5 empty] | 0.02815001 | 0.1223914 | 0.008008845 |  | 0.02815001 | 0.1223914 | 0.008008845 | 0.05803353 | 0.1224206 | 0.01073808 | 0.08127852 | 0.1255469 | 0.01189137
[5 empty] | 0.02883612 | 0.1231377 | 0.00801781 |  | 0.02883612 | 0.1231377 | 0.00801781 | 0.05845527 | 0.123167 | 0.01077312 | 0.08113288 | 0.1263125 | 0.0119092
[5 empty] | 0.02794855 | 0.123884 | 0.008142566 |  | 0.02794855 | 0.123884 | 0.008142566 | 0.05825198 | 0.1239135 | 0.01087585 | 0.0824947 | 0.127078 | 0.01203975
[5 empty] | 0.0284083 | 0.1246303 | 0.008147168 |  | 0.0284083 | 0.1246303 | 0.008147168 | 0.05925913 | 0.12466 | 0.01084243 | 0.08733267 | 0.1278435 | 0.01203708
[5 empty] | 0.02885242 | 0.1253766 | 0.008158687 |  | 0.02885242 | 0.1253766 | 0.008158687 | 0.06001634 | 0.1254064 | 0.01089975 | 0.08165401 | 0.128609 | 0.0122124
[5 empty] | 0.02775846 | 0.1261229 | 0.008323138 |  | 0.02775846 | 0.1261229 | 0.008323138 | 0.0600246 | 0.1261529 | 0.01105705 | 0.08169044 | 0.1293746 | 0.01206222
[5 empty] | 0.02782168 | 0.1268691 | 0.008286538 |  | 0.02782168 | 0.1268691 | 0.008286538 | 0.05710126 | 0.1268994 | 0.01101441 | 0.08353213 | 0.1301401 | 0.01222388
[5 empty] | 0.02825203 | 0.1276154 | 0.008308992 |  | 0.02825203 | 0.1276154 | 0.008308992 | 0.05721825 | 0.1276458 | 0.01113412 | 0.08064098886 | 0.1309056 | 0.01233199
[5 empty] | 0.02832426 | 0.1283617 | 0.008281882 |  | 0.02832426 | 0.1283617 | 0.008281882 | 0.05827148 | 0.1283923 | 0.01122046 | 0.08185614 | 0.1316712 | 0.01225821
[5 empty] | 0.02845176 | 0.129108 | 0.008371452 |  | 0.02845176 | 0.129108 | 0.008371452 | 0.05648053 | 0.1291388 | 0.01127854 | 0.08270782 | 0.1324367 | 0.01253194
[5 empty] | 0.02773997 | 0.1298543 | 0.008473037 |  | 0.02773997 | 0.1298543 | 0.008473037 | 0.05581387 | 0.1298852 | 0.01121074 | 0.08116437 | 0.1332022 | 0.01251859
[5 empty] | 0.02772191 | 0.1306006 | 0.008514089 |  | 0.02772191 | 0.1306006 | 0.008514089 | 0.05676714 | 0.1306317 | 0.01128781 | 0.08089141 | 0.1339678 | 0.01265208
[5 empty] | 0.02737088 | 0.1313469 | 0.008508327 |  | 0.02737088 | 0.1313469 | 0.008508327 | 0.05618735 | 0.1313782 | 0.01146492 | 0.08388526 | 0.1347333 | 0.01258264
[5 empty] | 0.02741717 | 0.1320932 | 0.008538634 |  | 0.02741717 | 0.1320932 | 0.008538634 | 0.05587923 | 0.1321246 | 0.01153152 | 0.08049122 | 0.1354988 | 0.01273937
[5 empty] | 0.0281159 | 0.1328395 | 0.008498676 |  | 0.0281159 | 0.1328395 | 0.008498676 | 0.05853338 | 0.1328711 | 0.01152987 | 0.08222721 | 0.1362643 | 0.01273861
[5 empty] | 0.02756691 | 0.1335858 | 0.008618989 |  | 0.02756691 | 0.1335858 | 0.008618989 | 0.05828995 | 0.1336176 | 0.01147303 | 0.08300171 | 0.1370299 | 0.01267669
[5 empty] | 0.0268416 | 0.134332 | 0.008504229 |  | 0.0268416 | 0.134332 | 0.008504229 | 0.05480245 | 0.134364 | 0.01150744 | 0.08035469 | 0.1377954 | 0.01290658
[5 empty] | 0.02782122 | 0.1350783 | 0.008619194 |  | 0.02782122 | 0.1350783 | 0.008619194 | 0.05559844 | 0.1351105 | 0.01161897 | 0.08047265 | 0.1385609 | 0.01285923
[5 empty] | 0.02784154 | 0.1358246 | 0.008698061 |  | 0.02784154 | 0.1358246 | 0.008698061 | 0.05466059 | 0.135857 | 0.01155664 | 0.08046178 | 0.1393265 | 0.01297943
[5 empty] | 0.02705903 | 0.1365709 | 0.008706727 |  | 0.02705903 | 0.1365709 | 0.008706727 | 0.05814334 | 0.1366034 | 0.01162857 | 0.07965756 | 0.140092 | 0.01302675
[5 empty] | 0.02750709 | 0.1373172 | 0.008694126 |  | 0.02750709 | 0.1373172 | 0.008694126 | 0.05578558 | 0.1373499 | 0.01173397 | 0.0850377 | 0.1408575 | 0.01302643
[5 empty] | 0.02780143 | 0.1380635 | 0.008651408 |  | 0.02780143 | 0.1380635 | 0.008651408 | 0.05780414 | 0.1380964 | 0.01182959 | 0.08364347 | 0.1416231 | 0.01302751
[5 empty] | 0.02650698 | 0.1388098 | 0.008737957 |  | 0.02650698 | 0.1388098 | 0.008737957 | 0.05662807 | 0.1388428 | 0.01172905 | 0.08248658 | 0.1423886 | 0.01308225
[5 empty] | 0.02640303 | 0.1395561 | 0.008774582 |  | 0.02640303 | 0.1395561 | 0.008774582 | 0.05423989 | 0.1395893 | 0.01180663 | 0.08169971 | 0.1431541 | 0.01307453
[5 empty] | 0.02709448 | 0.1403024 | 0.008765343 |  | 0.02709448 | 0.1403024 | 0.008765343 | 0.05443017 | 0.1403358 | 0.01173317 | 0.08456959 | 0.1439196 | 0.01323611
[5 empty] | 0.02720099 | 0.1410486 | 0.008704726 |  | 0.02720099 | 0.1410486 | 0.008704726 | 0.05752454 | 0.1410822 | 0.0118613 | 0.08057134 | 0.1446852 | 0.01315916
[5 empty] | 0.02637695 | 0.1417949 | 0.008717192 |  | 0.02637695 | 0.1417949 | 0.008717192 | 0.05467303 | 0.1418287 | 0.01200435 | 0.08510898 | 0.1454507 | 0.01320315
[5 empty] | 0.02728697 | 0.1425412 | 0.00883736 |  | 0.02728697 | 0.1425412 | 0.00883736 | 0.05750185 | 0.1425752 | 0.01185156 | 0.07939477 | 0.1462162 | 0.01318267
[5 empty] | 0.02734358 | 0.1432875 | 0.008809414 |  | 0.02734358 | 0.1432875 | 0.008809414 | 0.0542055 | 0.1433216 | 0.01183199 | 0.07985863 | 0.1469818 | 0.01325731
[5 empty] | 0.02640956 | 0.1440338 | 0.008866374 |  | 0.02640956 | 0.1440338 | 0.008866374 | 0.05584532 | 0.1440681 | 0.01182323 | 0.08158777 | 0.1477473 | 0.01320642
[5 empty] | 0.02715356 | 0.1447801 | 0.008764121 |  | 0.02715356 | 0.1447801 | 0.008764121 | 0.05487809 | 0.1448146 | 0.01194128 | 0.07957184 | 0.1485128 | 0.01321633
[5 empty] | 0.02696873 | 0.1455264 | 0.008887165 |  | 0.02696873 | 0.1455264 | 0.008887165 | 0.05364731 | 0.145561 | 0.01189694 | 0.08250412 | 0.1492784 | 0.01330314
[5 empty] | 0.02630168 | 0.1462727 | 0.008902929 |  | 0.02630168 | 0.1462727 | 0.008902929 | 0.0552725 | 0.1463075 | 0.01188013 | 0.08175812 | 0.1500439 | 0.01314444
[5 empty] | 0.02638914 | 0.147019 | 0.008779392 |  | 0.02638914 | 0.147019 | 0.008779392 | 0.05376054 | 0.147054 | 0.01187414 | 0.08035326 | 0.1508094 | 0.01331746
[5 empty] | 0.02675444 | 0.1477652 | 0.008881483 |  | 0.02675444 | 0.1477652 | 0.008881483 | 0.0550617 | 0.1478004 | 0.01207423 | 0.08323249 | 0.1515749 | 0.01315172
[5 empty] | 0.02748941 | 0.1485115 | 0.00879471702 |  | 0.02748941 | 0.1485115 | 0.00879471702 | 0.0558932 | 0.1485469 | 0.0119484504 | 0.08027771 | 0.1523405 | 0.0132953002